## Calculation
[11 empty] | Poisson ratio | Young's Modulus
[10 empty] | Spec_001 | 0.2393 | 57473
[10 empty] | Spec_002 | 0.2282 | 58786
[10 empty] | Spec_003 | 0.2741 | 83186
[10 empty] | Spec_004 | 0.2273 | 93205
[10 empty] | Spec_005 | 0.2009 | 101780
[10 empty] | Mean | 0.23396 | 78886
[11 empty] | Sim_1 |  | Sim_2 |  | Sim_NiGü |  | Sim_SuKa |  | Sim_Final |  | Zugdehnung | Zugspannung |  |  | Sim_final2
[11 empty] | 0 | 0 | 0 | 0 | 0 | 0 | 0 | 0 | 0 | 0 | (mm/mm) | (MPa) |  |  | 0 | 0
[11 empty] | 0.00118619 | 83.214 | 0.00120651 | 83.2207 | 0.00120651 | 83.2207 | 0.00120651 | 83.2207 | 0.00120651 | 83.2207 | 2e-05 | 3.11127 | 1 | 3.111332 | 0.00120651 | 83.2207
[11 empty] | 0.00237276 | 166.22 | 0.00241299 | 166.234 | 0.00241299 | 166.234 | 0.00241299 | 166.234 | 0.00241299 | 166.234 | 1e-05 | 3.50788 |  | 3.507915 | 0.00241299 | 166.234
[11 empty] | 0.00414954 | 289.4 | 0.00420925 | 289.423 | 0.00421898 | 290.119 | 0.00421899 | 290.119 | 0.00419834 | 288.406 | -1e-05 | 4.48344 |  | 4.483395 | 0.00419834 | 288.406
[11 empty] | 0.00433329 | 292.263 | 0.00432533 | 292.291 | 0.00435488 | 298.814 | 0.00435526 | 298.829 | 0.00451752 | 289.732 | 0 | 5.42417 |  | 5.42417 | 0.00440719 | 289.567
[11 empty] | 0.00453928 | 292.418 | 0.00461635 | 292.44 | 0.00455103 | 299.338 | 0.00455786 | 299.363 | 0.00502035 | 290.47 | 7e-05 | 6.36839 |  | 6.368836 | 0.00466082 | 289.942
[11 empty] | 0.00474562 | 292.55 | 0.00487236 | 292.567 | 0.00482369 | 299.5 | 0.00482712 | 299.549 | 0.00574776 | 291.531 | 0.00014 | 7.32493 |  | 7.325955 | 0.00489377 | 290.284
[11 empty] | 0.00505531 | 292.738 | 0.00523944 | 292.749 | 0.00507456 | 299.647 | 0.00519367 | 299.799 | 0.00683202 | 293.09 | 0.00018 | 8.27452 |  | 8.276009 | 0.00523577 | 290.785
[11 empty] | 0.00551905 | 293.019 | 0.00577759 | 293.015 | 0.00543267 | 299.857 | 0.0057248 | 300.162 | 0.00841248 | 295.374 | 0.00013 | 9.23548 |  | 9.236681 | 0.00574659 | 291.53
[11 empty] | 0.006207 | 293.419 | 0.00658403 | 293.413 | 0.00596718 | 300.169 | 0.00651814 | 300.702 | 0.01075 | 298.727 | 0.00015 | 10.19103 |  | 10.19256 | 0.00650925 | 292.626
[11 empty] | 0.0072267 | 293.994 | 0.00777625 | 293.998 | 0.0067661 | 300.635 | 0.00769153 | 301.494 | 0.014126 | 303.523 | 0.00012 | 11.14669 |  | 11.14803 | 0.00763182 | 294.246
[11 empty] | 0.0087547 | 294.848 | 0.00954985 | 294.861 | 0.00794606 | 301.318 | 0.00943335 | 302.664 | 0.0193274 | 309.048 | 0.00011 | 12.0878 |  | 12.08913 | 0.0092853 | 296.631
[11 empty] | 0.0110467 | 296.116 | 0.0121539 | 296.125 | 0.00970262 | 302.329 | 0.0119864 | 304.374 | 0.0267557 | 315.211 | 0.00012 | 13.04841 |  | 13.04998 | 0.0117336 | 300.132
[11 empty] | 0.0144936 | 297.519 | 0.0160445 | 297.526 | 0.0122761 | 303.806 | 0.0157733 | 306.695 | 0.0398219 | 318.506 | 0.00016 | 13.99708 |  | 13.99932 | 0.0152856 | 304.888
[11 empty] | 0.0196754 | 298.718 | 0.0224829 | 298.731 | 0.0160961 | 305.899 | 0.0214903 | 309.543 | 0.055563 | 322.254 | 0.00017 | 14.95678 |  | 14.95932 | 0.0207664 | 310.516
[11 empty] | 0.0274172 | 300.353 | 0.0315136 | 300.362 | 0.0217382 | 308.779 | 0.0305383 | 311.724 | 0.0722667 | 324.611 | 0.00013 | 15.89477 |  | 15.89684 | 0.0289667 | 315.784
[11 empty] | 0.0390934 | 301.824 | 0.0462645 | 301.825 | 0.0307891 | 310.935 | 0.0457443 | 313.058 | 0.0909217 | 325.881 | 0.00017 | 16.83737 |  | 16.84023 | 0.0424748 | 319.155
[11 empty] | 0.042771 | 301.773 | 0.0467078 | 301.822 | 0.0458295 | 312.348 | 0.0633934 | 314.447 | 0.105392 | 327.688 | 0.00021 | 17.79407 |  | 17.79781 | 0.0582513 | 322.711
[11 empty] | 0.0464484 | 301.706 | 0.0473729 | 301.819 | 0.0633139 | 313.83 | 0.0809125 | 315.675 | 0.108428 | 328.513 | 0.00022 | 18.74366 |  | 18.74778 | 0.0750076 | 324.967
[11 empty] | 0.0473676 | 301.684 | 0.0483502 | 301.812 | 0.0806524 | 315.149 | 0.0983669 | 316.762 | 0.109596 | 328.827 | 0.00022 | 19.69096 |  | 19.69529 | 0.0941929 | 326.005
[11 empty] | 0.0477122 | 301.672 | 0.0498229 | 301.802 | 0.0979132 | 316.322 | 0.115924 | 317.725 | 0.110031 | 328.945 | 0.00026 | 20.63939 |  | 20.64476 | 0.110038 | 327.325
[11 empty] | 0.0478416 | 301.66 | 0.052038 | 301.783 | 0.115245 | 317.369 | 0.133534 | 318.573 | 0.110665 | 329.103 | 0.00024 | 21.57706 |  | 21.58224 | 0.130567 | 327.99
[11 empty] | 0.0480355 | 301.637 | 0.0553573 | 301.752 | 0.132568 | 318.295 | 0.151327 | 319.316 | 0.110858 | 329.138 | 0.00028 | 22.53297 |  | 22.53928 | 0.13184 | 328.021
[11 empty] | 0.0483265 | 301.598 | 0.0602771 | 301.706 | 0.150051 | 319.116 | 0.169408 | 319.962 | 0.11131 | 329.145 | 0.00024 | 23.46438 |  | 23.47001 | 0.132421 | 327.992
| Sim_old |  | Sim_NiGü |  | Sim_SuKa |  | Sim_Final_Corr |  |  |  | 0.048763 | 301.524 | 0.0622152 | 301.683 | 0.167744 | 319.838 | 0.174068 | 320.094 | 0.112352 | 329.094 | 0.00022 | 24.40393 |  | 24.4093 | 0.133022 | 327.917
| 293 | 0 | 300 | 0 | 300 | 0 | 290 | 0 | 2e-05 | 3.111332 | 0.0494177 | 301.405 | 0.0630929 | 301.653 | 0.172254 | 319.989 | 0.175718 | 320.161 | 0.113558 | 329.032 | 0.00023 | 25.35687 |  | 25.3627 | 0.133601 | 327.833
| 301 | 0.01 | 309 | 0.01 | 310 | 0.01 | 308 | 0.01 | 0.00067 | 79.53401 | 0.0503999 | 301.224 | 0.0639874 | 301.601 | 0.173865 | 320.062 | 0.178299 | 320.242 | 0.114873 | 328.965 | 0.0002 | 26.3032 |  | 26.30846064 | 0.134484 | 327.702
| 306 | 0.02 | 317.5 | 0.02 | 318.375 | 0.02 | 322 | 0.02 | 0.0016 | 141.1078 | 0.0518732 | 300.927 | 0.0648909 | 301.542 | 0.176377 | 320.151 | 0.178314 | 320.246 | 0.116827 | 328.856 | 0.00022 | 27.25673 |  | 27.26273 | 0.135816 | 327.504
| 311 | 0.03 | 321.75 | 0.03 | 322.5625 | 0.03 | 328 | 0.03 | 0.00247 | 214.8731 | 0.0540832 | 300.46 | 0.0662216 | 301.446 | 0.177318 | 320.185 | 0.17832 | 320.248 | 0.119747 | 328.688 | 0.00021 | 28.19518 |  | 28.2011 | 0.137786 | 327.225
| 315 | 0.04 | 326 | 0.04 | 326.75 | 0.04 | 334 | 0.04 | 0.00446 | 286.0646 | 0.0573992 | 299.373 | 0.0682361 | 301.291 | 0.17767 | 320.198 | 0.178322 | 320.222 | 0.120814 | 328.629 | 0.00024 | 29.13524 |  | 29.14223 | 0.14075 | 326.895
| 318 | 0.05 | 330.25 | 0.05 | 330.9375 | 0.05 | 340 | 0.05 | 0.01098 | 307.7139 | 0.0607237 | 296.508 | 0.0712937 | 301.053 | 0.178202 | 320.216 | 0.178324 | 320.222 | 0.121367 | 328.561 | 0.00026 | 30.05025 |  | 30.05806 | 0.141838 | 326.786
| 321 | 0.06 | 334.5 | 0.06 | 335.125 | 0.06 | 345 | 0.06 | 0.01959 | 315.2012 | 0.0640484 | 293.085 | 0.0758547 | 300.676 | 0.178402 | 320.223 | 0.178326 | 320.221 | 0.121896 | 328.408 | 0.00025 | 30.99992 |  | 31.00766998 | 0.143457 | 326.623
| 330 | 0.1 | 351.5 | 0.1 | 351.875 | 0.1 | 350 | 0.07 | 0.02821 | 321.9311 | 0.0690351 | 287.45 | 0.0827278 | 300.061 | 0.178476 | 320.226 | 0.17833 | 320.22 | 0.122455 | 328.192 | 0.00025 | 31.91568 |  | 31.92365892 | 0.145928 | 326.388
| 322 | 0.12 | 360 | 0.12 | 360.25 | 0.12 | 354 | 0.08 | 0.03649 | 328.3431 | 0.0765154 | 278.463 | 0.0827704 | 300.054 | 0.178504 | 320.227 | 0.178336 | 320.22 | 0.1233 | 327.792 | 0.0003 | 32.79599 |  | 32.80583 | 0.149708 | 326.032
| 328 | 0.13 | 364.25 | 0.13 | 364.4375 | 0.13 | 358 | 0.09 | 0.04464 | 334.3996 | 0.087741 | 264.073 | 0.0828129 | 300.047 | 0.17852 | 320.229 | 0.178344 | 320.217 | 0.124572 | 327.169 | 0.0003 | 33.72561 |  | 33.73573 | 0.153448 | 325.678
| 325 | 0.15 | 372.75 | 0.15 | 372.8125 | 0.15 | 363 | 0.1 | 0.05289 | 340.0416 | 0.102518 | 244.164 | 0.0828557 | 300.04 | 0.178535 | 320.23 | 0.178357 | 320.215 | 0.126467 | 326.116 | 0.00033 | 34.56334 |  | 34.57475 | 0.15719 | 325.307
| 317 | 0.16 | 377 | 0.16 | 377 | 0.16 | 367 | 0.11 | 0.06136 | 345.2499 | 0.117303 | 224.147 | 0.0829179 | 300.029 | 0.178538 | 320.23 | 0.178377 | 320.21 | 0.129333 | 324.438 | 0.00031 | 35.46152 |  | 35.47251 | 0.162826 | 324.744
|  |  | 378 | 1 | 378 | 1 | 371 | 0.12 | 0.07 | 350.0945519 | 0.132076 | 205.261 | 0.083013 | 300.013 | 0.178543 | 320.231 | 0.178406 | 320.202 | 0.133728 | 321.882 | 0.00032 | 36.30246 |  | 36.31408 | 0.171268 | 323.908
[7 empty] | 373 | 0.13 | 0.07869 | 354.4017 | 0.146826 | 188.44 | 0.0831555 | 299.989 | 0.17855 | 320.231 | 0.178449 | 320.19 | 0.140514 | 317.916 | 0.00031 | 37.15109 |  | 37.16261 | 0.184014 | 322.545
[7 empty] | 375 | 0.15 | 0.08763 | 358.3482 | 0.161561 | 173.665 | 0.0833695 | 299.953 | 0.178593 | 320.225 | 0.178514 | 320.169 | 0.151052 | 311.725 | 0.00032 | 38.02997 |  | 38.04214 | 0.196871 | 321.087
[7 empty] | 377 | 0.16 | 0.09685 | 361.9303 | 0.176285 | 160.661 | 0.0836964 | 299.842 | 0.178636 | 320.219 | 0.178612 | 320.135 | 0.161921 | 305.289 | 0.00031 | 38.84711 |  | 38.85915 | 0.209773 | 319.527
290 | 0 | [5 empty] | 380 | 1 | 0.10644 | 365.2415 | 0.191002 | 149.161 | 0.0841931 | 299.64 | 0.17868 | 320.21 | 0.178759 | 320.081 | 0.173186 | 298.64 | 0.00034 | 39.73652 |  | 39.75003 | 0.229268 | 316.981
308 | 0.01 | [7 empty] | 0.11633 | 368.3139 | 0.205714 | 138.933 | 0.0849408 | 299.296 | 0.178744 | 320.192 | 0.178979 | 319.998 | 0.190831 | 288.248 | 0.00036 | 40.54392 |  | 40.55852 | 0.248832 | 314.183
322 | 0.02 | [7 empty] | 0.12707 | 371.114 | 0.220421 | 129.784 | 0.0860685 | 298.614 | 0.178841 | 320.16 | 0.179311 | 319.871 | 0.218604 | 271.904 | 0.00034 | 41.36575 |  | 41.37981 | 0.268421 | 311.132
328 | 0.03 | [7 empty] | 0.1398 | 373.0575 | 0.235125 | 121.554 | 0.0877605 | 297.562 | 0.178988 | 320.106 | 0.179807 | 319.675 | 0.24767 | 255.182 | 0.00037 | 42.18608 |  | 42.20169 | 0.288043 | 307.822
334 | 0.04 | [7 empty] | 0.15609 | 370.2946 | 0.249828 | 114.114 | 0.0902899 | 296.003 | 0.179209 | 320.024 | 0.180551 | 319.376 | 0.277493 | 238.653 | 0.00038 | 42.96388 |  | 42.98021 | 0.317491 | 302.357
340 | 0.05 | [9 empty] | 0.26453 | 107.355 | 0.0940093 | 294.477 | 0.17954 | 319.896 | 0.181667 | 318.923 | 0.316557 | 218.755 | 0.00041 | 43.82527 |  | 43.84324 | 0.346973 | 296.33
345 | 0.06 | [9 empty] | 0.279238 | 101.166 | 0.0996026 | 291.143 | 0.180037 | 319.7 | 0.183341 | 318.239 | 0.326326 | 214.146 | 0.00042 | 44.59094 |  | 44.60967 | 0.376467 | 289.811
350 | 0.07 | [9 empty] | 0.293946 | 95.5123 | 0.108124 | 285.973 | 0.18078 | 319.401 | 0.185855 | 317.204 | 0.340994 | 207.484 | 0.00042 | 45.40159 |  | 45.42066 | 0.415255 | 280.643
354 | 0.08 | [9 empty] | 0.308653 | 90.3269 | 0.120943 | 277.552 | 0.181895 | 318.95 | 0.189623 | 315.629 | 0.36301 | 198.044 | 0.00039 | 46.18281 |  | 46.20082 | 0.454031 | 271.118
358 | 0.09 | [9 empty] | 0.323361 | 85.564 | 0.14006 | 267.057 | 0.183569 | 318.27 | 0.195282 | 313.256 | 0.396012 | 185.1 | 0.00039 | 46.92841 |  | 46.94671 | 0.492789 | 261.569
363 | 0.1 | [9 empty] | 0.338075 | 81.1494 | 0.159108 | 257.624 | 0.186077 | 317.238 | 0.203774 | 309.595 | 0.42894 | 173.591 | 0.00042 | 47.73788 |  | 47.75793 | 0.531518 | 252.306
367 | 0.11 | [9 empty] | 0.352789 | 77.1015 | 0.178155 | 248.094 | 0.189841 | 315.671 | 0.216519 | 303.929 | 0.461788 | 163.387 | 0.00043 | 48.46392 |  | 48.48476 | 0.57022 | 241.708
371 | 0.12 | [9 empty] | 0.367506 | 73.359 | 0.19719 | 238.382 | 0.1955 | 313.311 | 0.235656 | 295.033 | 0.500631 | 152.717 | 0.00045 | 49.26765 |  | 49.28982 | 0.60036 | 231.354
373 | 0.13 | [9 empty] | 0.382224 | 69.912 | 0.225711 | 223.549 | 0.203992 | 309.669 | 0.254791 | 285.74 | 0.539407 | 143.204 | 0.00044 | 49.99857 |  | 50.02057
600 | 1 | [9 empty] | 0.396941 | 66.7388 | 0.264729 | 203.548 | 0.212488 | 305.944 | 0.273914 | 276.126 | 0.578171 | 134.31 | 0.00045 | 50.73522 |  | 50.75805
[11 empty] | 0.411658 | 63.8138 | 0.274472 | 198.817 | 0.220987 | 302.136 | 0.293022 | 266.247 | 0.587862 | 132.148 | 0.00048 | 51.50761 |  | 51.53233
[11 empty] | 0.426374 | 61.1127 | 0.284209 | 194.225 | 0.233742 | 296.254 | 0.32167 | 250.991 | 0.60242 | 128.929 | 0.00052 | 52.20335 |  | 52.2305
[11 empty] | 0.441089 | 58.6128 | 0.298803 | 187.632 | 0.252876 | 287.061 | 0.360874 | 229.789 | 0.624274 | 124.28 | 0.00051 | 52.97979 |  | 53.00681
[11 empty] | 0.455804 | 56.2936 | 0.320657 | 178.477 | 0.281555 | 272.575 | 0.370668 | 224.646 | 0.657025 | 117.801 | 0.00054 | 53.66823 |  | 53.69721
[11 empty] | 0.470518 | 54.1369 | 0.35338 | 166.375 | 0.320719 | 251.84 | 0.380455 | 219.622 | 0.695688 | 110.774 | 0.00054 | 54.39072 |  | 54.42009
[11 empty] | 0.485232 | 52.1268 | 0.392098 | 154.254 | 0.359898 | 230.876 | 0.395113 | 212.399 | 0.734306 | 104.437 | 0.00059 | 55.12473 |  | 55.15725
[11 empty] | 0.499945 | 50.2492 | 0.430775 | 144.075 | 0.369687 | 225.787 | 0.417059 | 202.383 | 0.772889 | 98.7219 | 0.00055 | 55.79127 |  | 55.82196
[11 empty] | 0.514658 | 48.486 | 0.469434 | 135.394 | 0.37947 | 220.803 | 0.449911 | 189.161 | 0.811445 | 93.5542 | 0.00055 | 56.54204 |  | 56.57314
[11 empty] | 0.529371 | 46.8274 | 0.508082 | 127.81 | 0.394129 | 213.599 | 0.488762 | 175.941 | 0.849981 | 88.8659 | 0.00058 | 57.21179 |  | 57.24497
[11 empty] | 0.544082 | 45.2684 | 0.546674 | 120.639 | 0.416076 | 203.555 | 0.527546 | 164.875 | 0.888521 | 84.5295 | 0.00059 | 57.92716 |  | 57.96134
[11 empty] | 0.558794 | 43.801 | 0.585176 | 113.163 | 0.448925 | 190.229 | 0.566283 | 155.512 | 0.927063 | 80.5393 | 0.00058 | 58.59577 |  | 58.62976
[11 empty] | 0.573505 | 42.418 | 0.594799 | 111.289 | 0.487773 | 176.856 | 0.604998 | 147.471 | 0.965649 | 76.8308 | 0.00061 | 59.24409 |  | 59.28023
[11 empty] | 0.588215 | 41.1127 | 0.609232 | 108.529 | 0.526553 | 165.624 | 0.643707 | 140.443 | 1.00423 | 73.4099 | 0.00059 | 59.97378 |  | 60.00916
[11 empty] | 0.602926 | 39.8792 | 0.630874 | 104.565 | 0.565292 | 156.078 | 0.682398 | 134.102 | 1.0428 | 70.2519 | 0.00062 | 60.59548 |  | 60.63305
[11 empty] | 0.617636 | 38.7119 | 0.663318 | 99.0217 | 0.604012 | 147.841 | 0.720942 | 126.719 | 1.0813 | 67.3295 | 0.00063 | 61.29913 |  | 61.33775
[11 empty] | 0.632345 | 37.6059 | 0.701752 | 93.0269 | 0.642721 | 140.628 | 0.730584 | 124.723 | 1.11979 | 64.6188 | 0.00063 | 61.93307 |  | 61.97209
[11 empty] | 0.647055 | 36.5567 | 0.740217 | 87.5317 | 0.681375 | 133.71 | 0.740233 | 122.722 | 1.15828 | 62.099 | 0.00061 | 62.56608 |  | 62.60425
[11 empty] | 0.661765 | 35.5603 | 0.778678 | 82.5428 | 0.719944 | 125.713 | 0.754707 | 119.783 | 1.19677 | 59.7514 | 0.00064 | 63.24349 |  | 63.28397
[11 empty] | 0.676474 | 34.6129 | 0.817137 | 78.0135 | 0.758544 | 117.848 | 0.776414 | 115.563 | 1.23526 | 57.5594 | 0.00064 | 63.84915 |  | 63.89001
[11 empty] | 0.691183 | 33.7111 | 0.855596 | 73.8964 | 0.79712 | 110.71 | 0.808958 | 109.659 | 1.27374 | 55.5077 | 0.00063 | 64.52946 |  | 64.57011
[11 empty] | 0.705892 | 32.8519 | 0.89406 | 70.1435 | 0.83567 | 104.254 | 0.847505 | 103.274 | 1.31222 | 53.5844 | 0.00066 | 65.13057 |  | 65.17356
[11 empty] | 0.720601 | 32.0325 | 0.932573 | 66.6972 | 0.874199 | 98.4022 | 0.886032 | 97.4824 | 1.35072 | 51.7781 | 0.00066 | 65.76509 |  | 65.80849
[11 empty] | 0.73531 | 31.2502 | 0.971095 | 63.5433 | 0.912727 | 93.0792 | 0.924543 | 92.2162 | 1.38921 | 50.0792 | 0.00064 | 66.39479 |  | 66.43728
[11 empty] | 0.750019 | 30.5026 | 1.00961 | 60.6568 | 0.951274 | 88.2114 | 0.963068 | 87.4049 | 1.42772 | 48.4764 | 0.00067 | 66.96559 |  | 67.01046
[11 empty] | 0.764727 | 29.7877 | 1.04813 | 58.0092 | 0.989815 | 83.7651 | 1.00161 | 82.9927 | 1.46624 | 46.9601 | 0.00064 | 67.63806 |  | 67.68135
[11 empty] | 0.779436 | 29.1034 | 1.08664 | 55.5743 | 1.02835 | 79.7002 | 1.04014 | 78.9558 | 1.50475 | 45.5263 | 0.00067 | 68.19376 |  | 68.23945
[11 empty] | 0.794144 | 28.4478 | 1.12516 | 53.3264 | 1.06687 | 75.9758 | 1.07866 | 75.2546 | 1.54327 | 44.1691 | 0.00065 | 68.81315 |  | 68.85788
[11 empty] | 0.808853 | 27.8193 | 1.16366 | 51.2451 | 1.1054 | 72.5548 | 1.11718 | 71.8536 | 1.58177 | 42.8829 | 0.00067 | 69.41124 |  | 69.45775
[11 empty] | 0.823561 | 27.2163 | 1.20217 | 49.3132 | 1.14392 | 69.4062 | 1.1557 | 68.7214 | 1.62028 | 41.6628 | 0.00068 | 69.97217 |  | 70.01975
[11 empty] | 0.838269 | 26.6372 | 1.24067 | 47.5168 | 1.18243 | 66.5007 | 1.19421 | 65.8307 | 1.65878 | 40.5041 | 0.00065 | 70.59743 |  | 70.64332
[11 empty] | 0.852977 | 26.0809 | 1.27917 | 45.8402 | 1.22099 | 63.7984 | 1.23276 | 63.1423 | 1.69728 | 39.4026 | 0.00063 | 71.15041 |  | 71.19523
[11 empty] | 0.867684 | 25.5459 | 1.31768 | 44.2677 | 1.25954 | 61.294 | 1.27131 | 60.6487 | 1.73577 | 38.3545 | 0.00062 | 71.76289 |  | 71.80738
[11 empty] | 0.881182 | 25.0728 | 1.3562 | 42.787 | 1.29808 | 58.9682 | 1.30985 | 58.3333 | 1.77426 | 37.3561 | 0.00061 | 72.31437 |  | 72.35848
[13 empty] | 1.39472 | 41.3973 | 1.33661 | 56.8032 | 1.34839 | 56.1794 | 1.81275 | 36.4042 | 0.00059 | 72.87171 |  | 72.9147
[13 empty] | 1.43324 | 40.091 | 1.37513 | 54.7825 | 1.38692 | 54.1713 | 1.85124 | 35.4959 | 0.00058 | 73.4647 |  | 73.50731
[13 empty] | 1.47175 | 38.8597 | 1.41364 | 52.8933 | 1.42545 | 52.2948 | 1.88972 | 34.6283 | 0.00057 | 73.99564 |  | 74.03782
[13 empty] | 1.51026 | 37.6969 | 1.45215 | 51.1246 | 1.46396 | 50.5373 | 1.92821 | 33.7989 | 0.00057 | 74.6162 |  | 74.65873
[13 empty] | 1.54877 | 36.5946 | 1.49066 | 49.4655 | 1.50247 | 48.888 | 1.96669 | 33.0053 | 0.00059 | 75.14377 |  | 75.1881
[13 empty] | 1.58728 | 35.55 | 1.52916 | 47.9062 | 1.54097 | 47.3377 | 2.00517 | 32.2455 | 0.00061 | 75.70338 |  | 75.74956
[13 empty] | 1.62579 | 34.5588 | 1.56766 | 46.438 | 1.57947 | 45.8785 | 2.04364 | 31.5174 | 0.00059 | 76.27268 |  | 76.31768
[13 empty] | 1.66429 | 33.6171 | 1.60616 | 45.0531 | 1.61797 | 44.5027 | 2.08212 | 30.8191 | 0.00059 | 76.78898 |  | 76.83429
[13 empty] | 1.7028 | 32.7215 | 1.64465 | 43.7448 | 1.65647 | 43.202 | 2.12059 | 30.149 | 0.00059 | 77.38599 |  | 77.43165
[13 empty] | 1.7413 | 31.8688 | 1.68315 | 42.5022 | 1.69497 | 41.9676 | 2.15907 | 29.5054 | 0.00061 | 77.89481 |  | 77.94233
[13 empty] | 1.7798 | 31.0561 | 1.72164 | 41.3232 | 1.73346 | 40.7973 | 2.19754 | 28.8869 | 0.00064 | 78.44742 |  | 78.49763
[13 empty] | 1.8183 | 30.2808 | 1.76013 | 40.2038 | 1.77195 | 39.6865 | 2.23601 | 28.292 | 0.00068 | 78.97103 |  | 79.02473
[13 empty] | 1.8568 | 29.5406 | 1.79862 | 39.1398 | 1.81044 | 38.6313 | 2.27448 | 27.7195 | 0.00067 | 79.48076 | 2 | 79.53401
[13 empty] | 1.8953 | 28.8331 | 1.8371 | 38.1276 | 1.84893 | 37.6277 | 2.31295 | 27.1683 | 0.00069 | 80.06765 |  | 80.1229
[13 empty] | 1.9338 | 28.1565 | 1.87559 | 37.1635 | 1.88741 | 36.6722 | 2.35141 | 26.6372 | 0.00066 | 80.55327 |  | 80.60644
[13 empty] | 1.97229 | 27.5086 | 1.91409 | 36.24 | 1.92589 | 35.7615 | 2.38988 | 26.1192 | 0.00071 | 81.13895 |  | 81.19656
[13 empty] | 2.01078 | 26.885 | 1.95259 | 35.3543 | 1.96437 | 34.8927 | 2.42835 | 25.6175 | 0.00073 | 81.66223 |  | 81.72184
[13 empty] | 2.04927 | 26.2867 | 1.99109 | 34.5066 | 2.00285 | 34.0631 | 2.46681 | 25.1316 | 0.00077 | 82.19184 |  | 82.25513
[13 empty] | 2.08776 | 25.7121 | 2.02959 | 33.6955 | 2.04133 | 33.27 | 2.50528 | 24.6606 | 0.00075 | 82.75827 |  | 82.82034
[13 empty] | 2.12625 | 25.1602 | 2.06809 | 32.9186 | 2.0798 | 32.5105 | 2.54374 | 24.204 | 0.00068 | 83.26845 |  | 83.32507
[13 empty] | 2.16474 | 24.6297 | 2.10659 | 32.174 | 2.11827 | 31.783 | 2.58221 | 23.7611 | 0.00074 | 83.85528 |  | 83.91733
[13 empty] | 2.20322 | 24.1195 | 2.14508 | 31.4599 | 2.15674 | 31.0856 | 2.62067 | 23.3313 | 0.00073 | 84.37642 |  | 84.43801
[13 empty] | 2.24171 | 23.6285 | 2.18358 | 30.7745 | 2.19521 | 30.4165 | 2.65914 | 22.9142 | 0.00072 | 84.92408 |  | 84.98523
[13 empty] | 2.24586 | 23.576 | 2.22207 | 30.1161 | 2.23369 | 29.7703 | 2.6976 | 22.5096 | 0.00076 | 85.46756 |  | 85.53252
[15 empty] | 2.26056 | 29.4832 | 2.27219 | 29.1472 | 2.73607 | 22.117 | 0.00078 | 85.98683 |  | 86.0539
[15 empty] | 2.29905 | 28.8746 | 2.31068 | 28.5476 | 2.77453 | 21.7362 | 0.00079 | 86.59317 |  | 86.66158
[15 empty] | 2.33754 | 28.2884 | 2.34916 | 27.9705 | 2.813 | 21.3668 | 0.00082 | 87.10186 |  | 87.17328
[15 empty] | 2.37603 | 27.7227 | 2.38765 | 27.4145 | 2.85146 | 21.0084 | 0.00084 | 87.66714 |  | 87.74078
[15 empty] | 2.41451 | 27.1776 | 2.42614 | 26.8787 | 2.88993 | 20.6607 | 0.00085 | 88.20166 |  | 88.27663
[15 empty] | 2.453 | 26.6521 | 2.46462 | 26.362 | 2.92839 | 20.3232 | 0.00087 | 88.71186 |  | 88.78904
[15 empty] | 2.49149 | 26.1423 | 2.50311 | 25.8635 | 2.96686 | 19.9956 | 0.00089 | 89.3001 |  | 89.37958
[15 empty] | 2.52999 | 25.6446 | 2.54159 | 25.3822 | 3.00532 | 19.6775 | 0.00087 | 89.82297 |  | 89.90112
[15 empty] | 2.56849 | 25.1617 | 2.58007 | 24.9174 | 3.04378 | 19.3685 | 0.00091 | 90.41876 |  | 90.50104
[15 empty] | 2.60699 | 24.6932 | 2.61855 | 24.4682 | 3.08225 | 19.0684 | 0.00093 | 90.95704 |  | 91.04163
[15 empty] | 2.64548 | 24.2383 | 2.65703 | 24.0338 | 3.12071 | 18.7767 | 0.00088 | 91.50329 |  | 91.58381
[15 empty] | 2.68398 | 23.7968 | 2.69551 | 23.6137 | 3.15917 | 18.4931 | 0.00088 | 92.08609 |  | 92.16713
[15 empty] | 2.72247 | 23.3681 | 2.734 | 23.2029 | 3.19764 | 18.2174 | 0.00089 | 92.61201 |  | 92.69443
[15 empty] | 2.76096 | 22.9519 | 2.77249 | 22.802 | 3.2361 | 17.9492 | 0.0009 | 93.2246 |  | 93.30850214
[15 empty] | 2.79945 | 22.5478 | 2.81098 | 22.4122 | 3.27456 | 17.6883 | 0.00091 | 93.76268 |  | 93.848
[15 empty] | 2.83795 | 22.1554 | 2.84947 | 22.033 | 3.31302 | 17.4343 | 0.00092 | 94.33947 |  | 94.42626
[15 empty] | 2.87644 | 21.7745 | 2.88797 | 21.6641 | 3.35149 | 17.1869 | 0.00091 | 94.91198 |  | 94.99835
[15 empty] | 2.91492 | 21.4048 | 2.92645 | 21.3052 | 3.38995 | 16.9461 | 0.00093 | 95.45173 |  | 95.5405
[15 empty] | 2.95341 | 21.0457 | 2.96494 | 20.9559 | 3.42841 | 16.7114 | 0.00095 | 96.07257 |  | 96.16384
[15 empty] | 2.9919 | 20.6971 | 3.00343 | 20.6161 | 3.46687 | 16.4826 | 0.00093 | 96.6101 |  | 96.69995
[15 empty] | 3.03038 | 20.3586 | 3.04192 | 20.2853 | 3.50533 | 16.2596 | 0.00092 | 97.2013 |  | 97.29073
[15 empty] | 3.06887 | 20.0298 | 3.08041 | 19.9635 | 3.54379 | 16.0422 | 0.00092 | 97.77369 |  | 97.86364
[15 empty] | 3.10735 | 19.7105 | 3.11889 | 19.6503 | 3.58226 | 15.83 | 0.00093 | 98.32502 |  | 98.41646
[15 empty] | 3.14583 | 19.4002 | 3.15738 | 19.3454 | 3.62072 | 15.623 | 0.00093 | 98.93995 |  | 99.03196
[15 empty] | 3.18432 | 19.0986 | 3.19586 | 19.0487 | 3.65918 | 15.421 | 0.00093 | 99.49258 |  | 99.58511
[15 empty] | 3.2228 | 18.8054 | 3.23435 | 18.7599 | 3.69764 | 15.2237 | 0.00094 | 100.12796 |  | 100.2221
[15 empty] | 3.26128 | 18.5204 | 3.27283 | 18.4787 | 3.7361 | 15.031 | 0.00094 | 100.68319 |  | 100.7778
[15 empty] | 3.29976 | 18.2432 | 3.31131 | 18.2049 | 3.77456 | 14.8428 | 0.00096 | 101.24896 |  | 101.3462
[15 empty] | 3.33823 | 17.9734 | 3.34979 | 17.9382 | 3.81302 | 14.6589 | 0.00098 | 101.85893 |  | 101.9588
[15 empty] | 3.37671 | 17.7109 | 3.38827 | 17.6785 | 3.85148 | 14.4792 | 0.00096 | 102.40617 |  | 102.5045
[15 empty] | 3.41519 | 17.4553 | 3.42675 | 17.4255 | 3.88994 | 14.3034 | 0.00099 | 103.04228 |  | 103.1443
[15 empty] | 3.45367 | 17.2064 | 3.46523 | 17.1789 | 3.9284 | 14.1316 | 0.00098 | 103.60964 |  | 103.7112
[15 empty] | 3.49214 | 16.964 | 3.50371 | 16.9385 | 3.96686 | 13.9634 | 0.001 | 104.21276 |  | 104.317
[15 empty] | 3.53062 | 16.7277 | 3.54219 | 16.7042 | 4.00532 | 13.799 | 0.00099 | 104.80662 |  | 104.9104
[15 empty] | 3.56909 | 16.4974 | 3.58067 | 16.4757 | 4.04378 | 13.638 | 0.00099 | 105.36471 |  | 105.469
[15 empty] | 3.60757 | 16.2729 | 3.61914 | 16.2528 | 4.08224 | 13.4804 | 0.00097 | 106.00433 |  | 106.1072
[15 empty] | 3.64604 | 16.0539 | 3.65762 | 16.0353 | 4.1207 | 13.3261 | 0.00103 | 106.57343 |  | 106.6832
[15 empty] | 3.68452 | 15.8402 | 3.6961 | 15.823 | 4.15916 | 13.1751 | 0.00103 | 107.19533 |  | 107.3057
[15 empty] | 3.72299 | 15.6317 | 3.73457 | 15.6158 | 4.19762 | 13.0271 | 0.00099 | 107.78906 |  | 107.8958
[15 empty] | 3.76147 | 15.4282 | 3.77305 | 15.4135 | 4.23607 | 12.8821 | 0.00102 | 108.35284 |  | 108.4634
[15 empty] | 3.79994 | 15.2295 | 3.81152 | 15.2159 | 4.27453 | 12.74 | 0.00103 | 108.99099 |  | 109.1033
[15 empty] | 3.83841 | 15.0354 | 3.85 | 15.0229 | 4.31299 | 12.6007 | 0.00105 | 109.56558 |  | 109.6806
[15 empty] | 3.87689 | 14.8458 | 3.88847 | 14.8342 | 4.35145 | 12.4642 | 0.00105 | 110.2092 |  | 110.3249
[15 empty] | 3.91536 | 14.6604 | 3.92694 | 14.6499 | 4.38991 | 12.3303 | 0.00108 | 110.79029 |  | 110.9099
[15 empty] | 3.95383 | 14.4793 | 3.96542 | 14.4696 | 4.42837 | 12.199 | 0.0011 | 111.38341 |  | 111.5059
[15 empty] | 3.9923 | 14.3022 | 4.00389 | 14.2933 | 4.46683 | 12.0702 | 0.00111 | 112.00089 |  | 112.1252
[15 empty] | 4.03078 | 14.129 | 4.04237 | 14.1209 | 4.50529 | 11.9438 | 0.00114 | 112.57733 |  | 112.7057
[15 empty] | 4.06925 | 13.9596 | 4.08084 | 13.9522 | 4.54375 | 11.8198 | 0.00112 | 113.23352 |  | 113.3603
[15 empty] | 4.10772 | 13.7938 | 4.11931 | 13.7872 | 4.5822 | 11.6981 | 0.00115 | 113.8174 |  | 113.9483
[15 empty] | 4.14619 | 13.6316 | 4.15778 | 13.6256 | 4.62066 | 11.5786 | 0.00115 | 114.43459 |  | 114.5662
[15 empty] | 4.18466 | 13.4727 | 4.19626 | 13.4674 | 4.65912 | 11.4613 | 0.00117 | 115.06386 |  | 115.1985
[15 empty] | 4.22313 | 13.3172 | 4.23473 | 13.3125 | 4.69758 | 11.3461 | 0.0012 | 115.67457 |  | 115.8134
[15 empty] | 4.2616 | 13.165 | 4.2732 | 13.1608 | 4.73604 | 11.233 | 0.00119 | 116.38617 |  | 116.5247
[15 empty] | 4.30007 | 13.0158 | 4.31167 | 13.0122 | 4.7745 | 11.1218 | 0.0012 | 117.02307 |  | 117.1635
[15 empty] | 4.33854 | 12.8696 | 4.35014 | 12.8666 | 4.81296 | 11.0126 | 0.0012 | 117.72205 |  | 117.8633
[15 empty] | 4.37701 | 12.7264 | 4.38861 | 12.7239 | 4.85141 | 10.9053 | 0.00121 | 118.38483 |  | 118.5281
[15 empty] | 4.41548 | 12.5861 | 4.42708 | 12.584 | 4.88987 | 10.7999 | 0.00122 | 119.02506 |  | 119.1703
[15 empty] | 4.45395 | 12.4484 | 4.46556 | 12.4468 | 4.92833 | 10.6962 | 0.00121 | 119.72978 |  | 119.8747
[15 empty] | 4.49242 | 12.3135 | 4.50403 | 12.3123 | 4.96679 | 10.5943 | 0.00122 | 120.37124 |  | 120.5181
[15 empty] | 4.53089 | 12.1812 | 4.5425 | 12.1804 | 5.00525 | 10.4941 | 0.00124 | 121.08327 |  | 121.2334
[15 empty] | 4.56936 | 12.0514 | 4.58097 | 12.051 | 5.04371 | 10.3955 | 0.00124 | 121.74034 |  | 121.8913
[15 empty] | 4.60783 | 11.924 | 4.61944 | 11.924 | 5.08216 | 10.2986 | 0.00131 | 122.41178 |  | 122.5721
[15 empty] | 4.6463 | 11.7991 | 4.65791 | 11.7994 | 5.12062 | 10.2033 | 0.0013 | 123.11333 |  | 123.2734
[15 empty] | 4.68477 | 11.6764 | 4.69638 | 11.6772 | 5.15908 | 10.1095 | 0.00131 | 123.74265 |  | 123.9048
[15 empty] | 4.72324 | 11.556 | 4.73485 | 11.5571 | 5.19754 | 10.0172 | 0.00134 | 124.467 |  | 124.6338
[15 empty] | 4.76171 | 11.4378 | 4.77332 | 11.4392 | 5.23599 | 9.92636 | 0.00135 | 125.11591 |  | 125.2848
[15 empty] | 4.80017 | 11.3218 | 4.81179 | 11.3235 | 5.27445 | 9.83696 | 0.00138 | 125.80031 |  | 125.9739
[15 empty] | 4.83864 | 11.2078 | 4.85026 | 11.2098 | 5.31291 | 9.74897 | 0.00141 | 126.47578 |  | 126.6541
[15 empty] | 4.87711 | 11.0959 | 4.88873 | 11.0981 | 5.35137 | 9.66234 | 0.0014 | 127.12807 |  | 127.306
[15 empty] | 4.91558 | 10.9859 | 4.9272 | 10.9884 | 5.38983 | 9.57704 | 0.00142 | 127.85253 |  | 128.0341
[15 empty] | 4.95405 | 10.8778 | 4.96567 | 10.8806 | 5.42828 | 9.49305 | 0.00143 | 128.49294 |  | 128.6767
[15 empty] | 4.99252 | 10.7716 | 5.00414 | 10.7747 | 5.46674 | 9.41032 | 0.00143 | 129.20163 |  | 129.3864
[15 empty] | 5.03099 | 10.6672 | 5.0426 | 10.6705 | 5.5052 | 9.32884 | 0.00145 | 129.87315 |  | 130.0615
[15 empty] | 5.06945 | 10.5647 | 5.08107 | 10.5681 | 5.54365 | 9.24857 | 0.00146 | 130.52306 |  | 130.7136
[15 empty] | 5.10792 | 10.4638 | 5.11954 | 10.4675 | 5.58211 | 9.16949 | 0.00147 | 131.24666 |  | 131.4396
[15 empty] | 5.14639 | 10.3646 | 5.15801 | 10.3685 | 5.62057 | 9.09157 | 0.00148 | 131.88574 |  | 132.0809
[15 empty] | 5.18486 | 10.2671 | 5.19648 | 10.2712 | 5.65903 | 9.01478 | 0.00147 | 132.61478 |  | 132.8097
[15 empty] | 5.22333 | 10.1711 | 5.23495 | 10.1754 | 5.69748 | 8.9391 | 0.00151 | 133.28273 |  | 133.484
[15 empty] | 5.26179 | 10.0768 | 5.27342 | 10.0813 | 5.73594 | 8.8645 | 0.00154 | 133.95797 |  | 134.1643
[15 empty] | 5.30026 | 9.98394 | 5.31189 | 9.98859 | 5.7744 | 8.79096 | 0.00153 | 134.65615 |  | 134.8622
[15 empty] | 5.33873 | 9.89259 | 5.35036 | 9.89741 | 5.81285 | 8.71846 | 0.00155 | 135.31299 |  | 135.5227
[15 empty] | 5.3772 | 9.80269 | 5.38882 | 9.80768 | 5.85131 | 8.64697 | 0.00155 | 136.03885 |  | 136.2497
[15 empty] | 5.41566 | 9.71422 | 5.42729 | 9.71936 | 5.88977 | 8.57647 | 0.00157 | 136.70619 |  | 136.9208
[15 empty] | 5.45413 | 9.62713 | 5.46576 | 9.63242 | 5.92822 | 8.50694 | 0.00156 | 137.41308 |  | 137.6274
[15 empty] | 5.4926 | 9.54139 | 5.50423 | 9.54683 | 5.96668 | 8.43836 | 0.00156 | 138.10093 |  | 138.3164
[15 empty] | 5.53107 | 9.45697 | 5.5427 | 9.46255 | 6.00513 | 8.37072 | 0.00157 | 138.75706 |  | 138.9749
[15 empty] | 5.56954 | 9.3738 | 5.58117 | 9.37956 | 6.04359 | 8.30398 | 0.0016 | 139.50464 |  | 139.7278
[15 empty] | 5.60801 | 9.29187 | 5.61964 | 9.29783 | 6.08205 | 8.23813 | 0.0016 | 140.15893 |  | 140.3832
[15 empty] | 5.64648 | 9.21117 | 5.65811 | 9.21732 | 6.1205 | 8.17315 | 0.0016 | 140.88241 |  | 141.1078
[15 empty] | 5.68495 | 9.13167 | 5.69658 | 9.13801 | 6.15896 | 8.10902 | 0.00159 | 141.57532 |  | 141.8004
[15 empty] | 5.72342 | 9.05334 | 5.73504 | 9.05988 | 6.19741 | 8.04517 | 0.00157 | 142.24466 |  | 142.468
[15 empty] | 5.76189 | 8.97615 | 5.77351 | 8.98289 | 6.23587 | 7.98326 | 0.00158 | 142.98205 |  | 143.208
[15 empty] | 5.80037 | 8.90009 | 5.81198 | 8.90698 | 6.27432 | 7.92105 | 0.00151 | 143.64811 |  | 143.865
[15 empty] | 5.83884 | 8.82511 | 5.85046 | 8.83213 | 6.31278 | 7.86017 | 0.00148 | 144.38637 |  | 144.6001
[15 empty] | 5.87731 | 8.7512 | 5.88893 | 8.75835 | 6.35123 | 7.80006 | 0.00149 | 145.05591 |  | 145.272
[15 empty] | 5.91578 | 8.67766 | 5.9274 | 8.68493 | 6.38969 | 7.7407 | 0.00148 | 145.74785 |  | 145.9636
[15 empty] | 5.95425 | 8.60649 | 5.96587 | 8.61388 | 6.42814 | 7.68208 | 0.00147 | 146.46409 |  | 146.6794
[15 empty] | 5.99273 | 8.53499 | 6.00435 | 8.54249 | 6.4666 | 7.62418 | 0.00147 | 147.12135 |  | 147.3376
[15 empty] | 6.0312 | 8.46513 | 6.04282 | 8.47275 | 6.50505 | 7.56698 | 0.00147 | 147.8925 |  | 148.1099
[15 empty] | 6.06967 | 8.39622 | 6.08129 | 8.40394 | 6.5435 | 7.51048 | 0.00148 | 148.56011 |  | 148.78
[15 empty] | 6.10814 | 8.32824 | 6.11977 | 8.33607 | 6.58196 | 7.45465 | 0.00145 | 149.27242 |  | 149.4889
[15 empty] | 6.14662 | 8.26117 | 6.15824 | 8.26911 | 6.62041 | 7.39949 | 0.00146 | 149.97479 |  | 150.1938
[15 empty] | 6.18509 | 8.19498 | 6.19671 | 8.20303 | 6.65887 | 7.34499 | 0.00145 | 150.64492 |  | 150.8634
[15 empty] | 6.22356 | 8.12967 | 6.23519 | 8.13782 | 6.69732 | 7.29111 | 0.00145 | 151.39135 |  | 151.6109
[15 empty] | 6.26204 | 8.0652 | 6.27366 | 8.07345 | 6.73577 | 7.23787 | 0.00151 | 152.07211 |  | 152.3017
[15 empty] | 6.30051 | 8.00156 | 6.31214 | 8.00991 | 6.77423 | 7.18524 | 0.00148 | 152.81229 |  | 153.0385
[15 empty] | 6.33898 | 7.93873 | 6.35061 | 7.94718 | 6.81268 | 7.1332 | 0.00155 | 153.50991 |  | 153.7479
[15 empty] | 6.37746 | 7.87669 | 6.38909 | 7.88524 | 6.85113 | 7.08176 | 0.00152 | 154.2013 |  | 154.4357
[15 empty] | 6.41593 | 7.81542 | 6.42756 | 7.82408 | 6.88958 | 7.03089 | 0.00156 | 154.9473 |  | 155.189
[15 empty] | 6.45441 | 7.75491 | 6.46604 | 7.76367 | 6.92804 | 6.98058 | 0.00158 | 155.60822 |  | 155.8541
[15 empty] | 6.49289 | 7.69513 | 6.50451 | 7.70399 | 6.96649 | 6.93083 | 0.0016 | 156.36322 |  | 156.6134
[15 empty] | 6.53136 | 7.63608 | 6.54299 | 7.64503 | 7.00494 | 6.88162 | 0.00162 | 157.05108 |  | 157.3055
[15 empty] | 6.56984 | 7.57772 | 6.58147 | 7.58678 | 7.04339 | 6.83293 | 0.00166 | 157.75469 |  | 158.0166
[15 empty] | 6.60831 | 7.52005 | 6.61994 | 7.52921 | 7.08185 | 6.78472 | 0.00167 | 158.49146 |  | 158.7561
[15 empty] | 6.64679 | 7.46305 | 6.65842 | 7.47232 | 7.1203 | 6.73701 | 0.00167 | 159.16474 |  | 159.4305
[15 empty] | 6.68527 | 7.4067 | 6.6969 | 7.41607 | 7.15875 | 6.6898 | 0.00168 | 159.92421 |  | 160.1929
[15 empty] | 6.72375 | 7.35098 | 6.73538 | 7.36047 | 7.1972 | 6.64308 | 0.0017 | 160.61392 |  | 160.887
[15 empty] | 6.76223 | 7.29589 | 6.77386 | 7.30548 | 7.23566 | 6.59683 | 0.00173 | 161.35095 |  | 161.6301
[15 empty] | 6.8007 | 7.24139 | 6.81234 | 7.2511 | 7.27411 | 6.55104 | 0.00173 | 162.05778 |  | 162.3381
[15 empty] | 6.83918 | 7.18749 | 6.85082 | 7.19731 | 7.31256 | 6.50571 | 0.00174 | 162.74906 |  | 163.0322
[15 empty] | 6.87766 | 7.13416 | 6.8893 | 7.1441 | 7.35101 | 6.46083 | 0.00173 | 163.52136 |  | 163.8043
[15 empty] | 6.91614 | 7.08139 | 6.92778 | 7.09144 | 7.38946 | 6.41639 | 0.00178 | 164.19822 |  | 164.4905
[15 empty] | 6.95463 | 7.02917 | 6.96626 | 7.03934 | 7.42792 | 6.37237 | 0.00179 | 164.9523 |  | 165.2476
[15 empty] | 6.99311 | 6.97747 | 7.00474 | 6.98776 | 7.46637 | 6.32878 | 0.00178 | 165.66482 |  | 165.9597
[15 empty] | 7.03159 | 6.92628 | 7.04323 | 6.9367 | 7.50482 | 6.2856 | 0.00178 | 166.36178 |  | 166.6579
[15 empty] | 7.07007 | 6.8756 | 7.08171 | 6.88614 | 7.51567 | 6.27376 | 0.00182 | 167.10885 |  | 167.413
[15 empty] | 7.10856 | 6.8254 | 7.12019 | 6.83606 |  |  | 0.00185 | 167.81553 |  | 168.126
[15 empty] | 7.14704 | 6.77567 | 7.15868 | 6.78646 |  |  | 0.00182 | 168.58778 |  | 168.8946
[15 empty] | 7.18553 | 6.7264 | 7.19716 | 6.73732 |  |  | 0.00184 | 169.3028 |  | 169.6143
[15 empty] | 7.22401 | 6.67757 | 7.23565 | 6.68863 |  |  | 0.00184 | 170.02616 |  | 170.339
[15 empty] | 7.2625 | 6.62917 | 7.27414 | 6.64036 |  |  | 0.00188 | 170.76188 |  | 171.0829
[15 empty] | 7.30099 | 6.58119 | 7.31262 | 6.59251 |  |  | 0.00186 | 171.45465 |  | 171.7736
[15 empty] | 7.33947 | 6.53361 | 7.35111 | 6.54507 |  |  | 0.00189 | 172.24599 |  | 172.5715
[15 empty] | 7.37796 | 6.48642 | 7.3896 | 6.49802 |  |  | 0.00192 | 172.94342 |  | 173.2755
[15 empty] | 7.41645 | 6.43961 | 7.42809 | 6.45135 |  |  | 0.00195 | 173.70204 |  | 174.0408
[15 empty] | 7.45494 | 6.39317 | 7.46658 | 6.40504 |  |  | 0.00193 | 174.45755 |  | 174.7943
[15 empty] | 7.48134 | 6.3617 | 7.48616 | 6.38188 |  |  | 0.00197 | 175.15843 |  | 175.5035
[21 empty] | 0.00196 | 175.93835 |  | 176.2832
[21 empty] | 0.00202 | 176.65356 |  | 177.0104
[21 empty] | 0.00198 | 177.41771 |  | 177.769
[21 empty] | 0.00202 | 178.14365 |  | 178.5035
[21 empty] | 0.00203 | 178.86739 |  | 179.2305
[21 empty] | 0.00206 | 179.64403 |  | 180.0141
[21 empty] | 0.00206 | 180.35667 |  | 180.7282
[21 empty] | 0.00207 | 181.1575 |  | 181.5325
[21 empty] | 0.00206 | 181.86529 |  | 182.2399
[21 empty] | 0.00211 | 182.59236 |  | 182.9776
[21 empty] | 0.00214 | 183.35829 |  | 183.7507
[21 empty] | 0.00215 | 184.07214 |  | 184.4679
[21 empty] | 0.00218 | 184.86933 |  | 185.2723
[21 empty] | 0.00218 | 185.59315 |  | 185.9977
[21 empty] | 0.00221 | 186.36204 |  | 186.7739
[21 empty] | 0.00222 | 187.09424 |  | 187.5096
[21 empty] | 0.00222 | 187.81089 |  | 188.2278
[21 empty] | 0.00224 | 188.59537 |  | 189.0178
[21 empty] | 0.00223 | 189.30881 |  | 189.731
[21 empty] | 0.00226 | 190.10603 |  | 190.5357
[21 empty] | 0.00229 | 190.84845 |  | 191.2855
[21 empty] | 0.00228 | 191.58044 |  | 192.0172
[21 empty] | 0.00229 | 192.35849 |  | 192.799
[21 empty] | 0.00229 | 193.0836 |  | 193.5258
[21 empty] | 0.0023 | 193.83475 |  | 194.2806
[21 empty] | 0.00233 | 194.56306 |  | 195.0164
[21 empty] | 0.00234 | 195.31417 |  | 195.7712
[21 empty] | 0.00235 | 196.08387 |  | 196.5447
[21 empty] | 0.00235 | 196.82273 |  | 197.2853
[21 empty] | 0.00236 | 197.63571 |  | 198.1021
[21 empty] | 0.00239 | 198.35693 |  | 198.831
[21 empty] | 0.0024 | 199.13048 |  | 199.6084
[21 empty] | 0.0024 | 199.88324 |  | 200.363
[21 empty] | 0.00238 | 200.58824 |  | 201.0656
[21 empty] | 0.00241 | 201.39159 |  | 201.8769
[21 empty] | 0.00239 | 202.12401 |  | 202.6071
[21 empty] | 0.0024 | 202.92136 |  | 203.4084
[21 empty] | 0.00242 | 203.66688 |  | 204.1598
[21 empty] | 0.00238 | 204.40958 |  | 204.8961
[21 empty] | 0.00241 | 205.20139 |  | 205.6959
[21 empty] | 0.00239 | 205.91629 |  | 206.4084
[21 empty] | 0.0024 | 206.73269 |  | 207.2288
[21 empty] | 0.00243 | 207.48288 |  | 207.9871
[21 empty] | 0.00239 | 208.23397 |  | 208.7316
[21 empty] | 0.00242 | 209.02086 |  | 209.5267
[21 empty] | 0.00242 | 209.73299 |  | 210.2405
[21 empty] | 0.00244 | 210.54543 |  | 211.0592
[21 empty] | 0.00242 | 211.27854 |  | 211.7898
[21 empty] | 0.00243 | 212.05875 |  | 212.5741
[21 empty] | 0.00244 | 212.80407 |  | 213.3233
[21 empty] | 0.00244 | 213.54689 |  | 214.0679
[21 empty] | 0.00247 | 214.3437 |  | 214.8731
[21 empty] | 0.00247 | 215.08171 |  | 215.613
[21 empty] | 0.00247 | 215.89346 |  | 216.4267
[21 empty] | 0.0025 | 216.63985 |  | 217.1814
[21 empty] | 0.00252 | 217.38573 |  | 217.9335
[21 empty] | 0.00255 | 218.18689 |  | 218.7433
[21 empty] | 0.00253 | 218.92331 |  | 219.4772
[21 empty] | 0.00258 | 219.7355 |  | 220.3024
[21 empty] | 0.00258 | 220.48637 |  | 221.0552
[21 empty] | 0.00261 | 221.23906 |  | 221.8165
[21 empty] | 0.00265 | 222.01353 |  | 222.6019
[21 empty] | 0.00266 | 222.74251 |  | 223.335
[21 empty] | 0.00266 | 223.56194 |  | 224.1566
[21 empty] | 0.00271 | 224.30619 |  | 224.9141
[21 empty] | 0.00271 | 225.10182 |  | 225.7118
[21 empty] | 0.00261 | 225.87801 |  | 226.4676
[21 empty] | 0.00269 | 226.6039 |  | 227.2135
[21 empty] | 0.00263 | 227.43161 |  | 228.0298
[21 empty] | 0.00266 | 228.16005 |  | 228.767
[21 empty] | 0.0027 | 228.95781 |  | 229.576
[21 empty] | 0.00273 | 229.72034 |  | 230.3475
[21 empty] | 0.00275 | 230.47462 |  | 231.1084
[21 empty] | 0.00274 | 231.26999 |  | 231.9037
[21 empty] | 0.00277 | 232.00241 |  | 232.6451
[21 empty] | 0.00279 | 232.82663 |  | 233.4762
[21 empty] | 0.0028 | 233.56229 |  | 234.2163
[21 empty] | 0.0028 | 234.33685 |  | 234.993
[21 empty] | 0.00284 | 235.13237 |  | 235.8001
[21 empty] | 0.00285 | 235.85875 |  | 236.5309
[21 empty] | 0.00286 | 236.69051 |  | 237.3674
[21 empty] | 0.00287 | 237.43583 |  | 238.1173
[21 empty] | 0.00287 | 238.2231 |  | 238.9068
[21 empty] | 0.00289 | 238.9869 |  | 239.6776
[21 empty] | 0.00288 | 239.73282 |  | 240.4233
[21 empty] | 0.00288 | 240.52088 |  | 241.2136
[21 empty] | 0.00291 | 241.26584 |  | 241.9679
[21 empty] | 0.0029 | 242.07942 |  | 242.7815
[21 empty] | 0.00295 | 242.83156 |  | 243.5479
[21 empty] | 0.00292 | 243.58329 |  | 244.2946
[21 empty] | 0.00297 | 244.36417 |  | 245.0899
[21 empty] | 0.00298 | 245.09384 |  | 245.8242
[21 empty] | 0.00298 | 245.91742 |  | 246.6503
[21 empty] | 0.00302 | 246.66875 |  | 247.4137
[21 empty] | 0.003 | 247.4311 |  | 248.1733933
[21 empty] | 0.00305 | 248.20293 |  | 248.9599
[21 empty] | 0.00302 | 248.94022 |  | 249.692
[21 empty] | 0.00306 | 249.75266 |  | 250.5169
[21 empty] | 0.00307 | 250.48305 |  | 251.252
[21 empty] | 0.00307 | 251.26686 |  | 252.0382
[21 empty] | 0.00309 | 252.01008 |  | 252.7888
[21 empty] | 0.0031 | 252.73705 |  | 253.5205
[21 empty] | 0.00307 | 253.55018 |  | 254.3286
[21 empty] | 0.00312 | 254.26776 |  | 255.0611
[21 empty] | 0.00312 | 255.05459 |  | 255.8504
[21 empty] | 0.00313 | 255.79228 |  | 256.5929
[21 empty] | 0.00314 | 256.5081 |  | 257.3135
[21 empty] | 0.00315 | 257.26385 |  | 258.0742
[21 empty] | 0.00318 | 257.98349 |  | 258.8039
[21 empty] | 0.00316 | 258.77953 |  | 259.5973
[21 empty] | 0.00317 | 259.50012 |  | 260.3227
[21 empty] | 0.00314 | 260.23992 |  | 261.0571
[21 empty] | 0.00317 | 260.97527 |  | 261.8026
[21 empty] | 0.00322 | 261.64716 |  | 262.4897
[21 empty] | 0.00322 | 262.43073 |  | 263.2758
[21 empty] | 0.00324 | 263.10246 |  | 263.9549
[21 empty] | 0.00323 | 263.84 |  | 264.6922032
[21 empty] | 0.00324 | 264.55352 |  | 265.4107
[21 empty] | 0.00328 | 265.21725 |  | 266.0872
[21 empty] | 0.00329 | 265.94793 |  | 266.8229
[21 empty] | 0.0033 | 266.62597 |  | 267.5058
[21 empty] | 0.00331 | 267.34541 |  | 268.2303
[21 empty] | 0.00332 | 268.00353 |  | 268.8933
[21 empty] | 0.00332 | 268.66888 |  | 269.5609
[21 empty] | 0.00338 | 269.3646 |  | 270.2751
[21 empty] | 0.00339 | 269.99936 |  | 270.9147
[21 empty] | 0.00341 | 270.7108 |  | 271.6339
[21 empty] | 0.00343 | 271.32793 |  | 272.2586
[21 empty] | 0.00347 | 271.97499 |  | 272.9187
[21 empty] | 0.0035 | 272.62153 |  | 273.5757
[21 empty] | 0.00355 | 273.22579 |  | 274.1957
[21 empty] | 0.00357 | 273.89634 |  | 274.8741
[21 empty] | 0.00361 | 274.50205 |  | 275.493
[21 empty] | 0.00365 | 275.12229 |  | 276.1265
[21 empty] | 0.00369 | 275.71365 |  | 276.731
[21 empty] | 0.00371 | 276.27922 |  | 277.3042
[21 empty] | 0.00376 | 276.89975 |  | 277.9409
[21 empty] | 0.00379 | 277.45215 |  | 278.5037
[21 empty] | 0.00386 | 278.07514 |  | 279.1485
[21 empty] | 0.00393 | 278.63377 |  | 279.7288
[21 empty] | 0.00396 | 279.15835 |  | 280.2638
[21 empty] | 0.00401 | 279.73267 |  | 280.8544
[21 empty] | 0.00402 | 280.23814 |  | 281.3647
[21 empty] | 0.00409 | 280.81477 |  | 281.9633
[21 empty] | 0.00411 | 281.32235 |  | 282.4786
[21 empty] | 0.00421 | 281.8436 |  | 283.0302
[21 empty] | 0.00425 | 282.36701 |  | 283.5671
[21 empty] | 0.0043 | 282.8188 |  | 284.0349
[21 empty] | 0.00435 | 283.37418 |  | 284.6069
[21 empty] | 0.00441 | 283.83067 |  | 285.0824
[21 empty] | 0.00443 | 284.32866 |  | 285.5882
[21 empty] | 0.00446 | 284.79441 |  | 286.0646
[21 empty] | 0.0045 | 285.22199 |  | 286.5055
[21 empty] | 0.00453 | 285.722 |  | 287.0163
[21 empty] | 0.00458 | 286.15069 |  | 287.4613
[21 empty] | 0.0046 | 286.62993 |  | 287.9484
[21 empty] | 0.00464 | 287.03219 |  | 288.364
[21 empty] | 0.00469 | 287.44461 |  | 288.7927
[21 empty] | 0.00472 | 287.86777 |  | 289.2265
[21 empty] | 0.00478 | 288.23398 |  | 289.6117
[21 empty] | 0.0048 | 288.69923 |  | 290.085
[21 empty] | 0.00483 | 289.07184 |  | 290.4681
[21 empty] | 0.00489 | 289.45917 |  | 290.8746
[21 empty] | 0.00493 | 289.83316 |  | 291.262
[21 empty] | 0.00496 | 290.16875 |  | 291.607987
[21 empty] | 0.00498 | 290.55881 |  | 292.0058
[21 empty] | 0.00503 | 290.89677 |  | 292.36
[21 empty] | 0.00508 | 291.25605 |  | 292.7356
[21 empty] | 0.00512 | 291.5926 |  | 293.0856
[21 empty] | 0.00514 | 291.89249 |  | 293.3928
[21 empty] | 0.0052 | 292.24936 |  | 293.7691
[21 empty] | 0.00524 | 292.52755 |  | 294.0604
[21 empty] | 0.00526 | 292.87431 |  | 294.4148
[21 empty] | 0.0053 | 293.16314 |  | 294.7169
[21 empty] | 0.00536 | 293.42821 |  | 295.001
[21 empty] | 0.00539 | 293.75683 |  | 295.3402
[21 empty] | 0.00545 | 293.99901 |  | 295.6013
[21 empty] | 0.00548 | 294.3185 |  | 295.9314
[21 empty] | 0.00556 | 294.57079 |  | 296.2086
[21 empty] | 0.00561 | 294.82524 |  | 296.4792
[21 empty] | 0.00566 | 295.08723 |  | 296.7574
[21 empty] | 0.00573 | 295.29648 |  | 296.9885
[21 empty] | 0.0058 | 295.59061 |  | 297.305
[21 empty] | 0.00585 | 295.79629 |  | 297.5267
[21 empty] | 0.00593 | 296.06793 |  | 297.8236
[21 empty] | 0.006 | 296.29055 |  | 298.0682933
[21 empty] | 0.00607 | 296.4569 |  | 298.2564
[21 empty] | 0.00613 | 296.71461 |  | 298.5335
[21 empty] | 0.0062 | 296.88862 |  | 298.7293
[21 empty] | 0.00629 | 297.13456 |  | 299.0035
[21 empty] | 0.00635 | 297.326 |  | 299.2140201
[21 empty] | 0.00639 | 297.52238 |  | 299.4235
[21 empty] | 0.00649 | 297.73146 |  | 299.6637
[21 empty] | 0.00663 | 297.89501 |  | 299.8701
[21 empty] | 0.00668 | 298.12615 |  | 300.1176
[21 empty] | 0.00672 | 298.2713 |  | 300.2757
[21 empty] | 0.00681 | 298.46057 |  | 300.4931
[21 empty] | 0.00687 | 298.64028 |  | 300.6919
[21 empty] | 0.00694 | 298.76816 |  | 300.8416
[21 empty] | 0.007 | 298.98767 |  | 301.0806
[21 empty] | 0.00704 | 299.13298 |  | 301.2389
[21 empty] | 0.0071 | 299.30216 |  | 301.4272
[21 empty] | 0.00722 | 299.45013 |  | 301.6122
[21 empty] | 0.00725 | 299.5759 |  | 301.7478
[21 empty] | 0.00729 | 299.74607 |  | 301.9312
[21 empty] | 0.00734 | 299.87472 |  | 302.0758
[21 empty] | 0.00743 | 300.06377 |  | 302.2932
[21 empty] | 0.00749 | 300.17104 |  | 302.4193
[21 empty] | 0.00758 | 300.28865 |  | 302.5648
[21 empty] | 0.00763 | 300.45694 |  | 302.7494
[21 empty] | 0.00771 | 300.5396 |  | 302.8568
[21 empty] | 0.00775 | 300.72342 |  | 303.054
[21 empty] | 0.00787 | 300.8373 |  | 303.2049
[21 empty] | 0.00792 | 300.9607 |  | 303.3443
[21 empty] | 0.00801 | 301.08853 |  | 303.5002
[21 empty] | 0.00806 | 301.17466 |  | 303.6021
[21 empty] | 0.00817 | 301.33333 |  | 303.7952
[21 empty] | 0.00826 | 301.41228 |  | 303.9019
[21 empty] | 0.00835 | 301.56174 |  | 304.0798
[21 empty] | 0.00842 | 301.66414 |  | 304.2042
[21 empty] | 0.00852 | 301.72831 |  | 304.299
[21 empty] | 0.00861 | 301.90305 |  | 304.5024
[21 empty] | 0.00869 | 301.94809 |  | 304.572
[21 empty] | 0.0088 | 302.08922 |  | 304.7476
[21 empty] | 0.00889 | 302.1856 |  | 304.872
[21 empty] | 0.00897 | 302.26093 |  | 304.9722
[21 empty] | 0.00909 | 302.37103 |  | 305.1196
[21 empty] | 0.00918 | 302.43912 |  | 305.2155
[21 empty] | 0.00925 | 302.56543 |  | 305.3642
[21 empty] | 0.00934 | 302.64301 |  | 305.4697
[21 empty] | 0.00946 | 302.75289 |  | 305.6169
[21 empty] | 0.00955 | 302.84201 |  | 305.7342
[21 empty] | 0.00963 | 302.88552 |  | 305.8023
[21 empty] | 0.00969 | 303.03316 |  | 305.9696
[21 empty] | 0.00977 | 303.08416 |  | 306.0453
[21 empty] | 0.00987 | 303.20346 |  | 306.1961
[21 empty] | 0.00993 | 303.28184 |  | 306.2934
[21 empty] | 0.01006 | 303.3307 |  | 306.3822
[21 empty] | 0.01006 | 303.42599 |  | 306.4785
[21 empty] | 0.01015 | 303.48898 |  | 306.5694
[21 empty] | 0.01023 | 303.5941 |  | 306.6999
[21 empty] | 0.0103 | 303.64933 |  | 306.7769
[21 empty] | 0.01039 | 303.72045 |  | 306.8761
[21 empty] | 0.01044 | 303.82235 |  | 306.9943
[21 empty] | 0.01051 | 303.86071 |  | 307.0543
[21 empty] | 0.01059 | 303.98753 |  | 307.2068
[21 empty] | 0.01066 | 304.02788 |  | 307.2688
[21 empty] | 0.01067 | 304.09663 |  | 307.3413
[21 empty] | 0.01076 | 304.17553 |  | 307.4485
[21 empty] | 0.01083 | 304.20566 |  | 307.5002
[21 empty] | 0.01089 | 304.31456 |  | 307.6285
[21 empty] | 0.01098 | 304.37187 |  | 307.7139
[21 empty] | 0.01105 | 304.46459 |  | 307.8289
[21 empty] | 0.01112 | 304.5164 |  | 307.9026
[21 empty] | 0.01123 | 304.5419 |  | 307.9619
[21 empty] | 0.01131 | 304.65174 |  | 308.0974
[21 empty] | 0.01141 | 304.66461 |  | 308.1408
[21 empty] | 0.01148 | 304.78033 |  | 308.2792
[21 empty] | 0.01156 | 304.82798 |  | 308.3518
[21 empty] | 0.01168 | 304.8717 |  | 308.4326
[21 empty] | 0.01176 | 304.95105 |  | 308.5373
[21 empty] | 0.01184 | 304.9677 |  | 308.5785
[21 empty] | 0.01193 | 305.07571 |  | 308.7153
[21 empty] | 0.01203 | 305.11352 |  | 308.784
[21 empty] | 0.01212 | 305.19605 |  | 308.895
[21 empty] | 0.01218 | 305.25275 |  | 308.9707
[21 empty] | 0.0123 | 305.27611 |  | 309.031
[21 empty] | 0.01238 | 305.37508 |  | 309.1556
[21 empty] | 0.01248 | 305.39768 |  | 309.209
[21 empty] | 0.0125 | 305.47401 |  | 309.2924
[21 empty] | 0.01263 | 305.52404 |  | 309.3828
[21 empty] | 0.0127 | 305.55307 |  | 309.4336
[21 empty] | 0.01278 | 305.62663 |  | 309.5325
[21 empty] | 0.01284 | 305.67914 |  | 309.6041
[21 empty] | 0.01293 | 305.76012 |  | 309.7136
[21 empty] | 0.01304 | 305.79346 |  | 309.781
[21 empty] | 0.01311 | 305.83202 |  | 309.8415
[21 empty] | 0.0132 | 305.9027 |  | 309.9406
[21 empty] | 0.01326 | 305.91343 |  | 309.9698
[21 empty] | 0.01336 | 306.02107 |  | 310.1095
[21 empty] | 0.01345 | 306.05735 |  | 310.1738
[21 empty] | 0.01352 | 306.10567 |  | 310.2442
[21 empty] | 0.01359 | 306.17286 |  | 310.3337
[21 empty] | 0.01368 | 306.16947 |  | 310.3579
[21 empty] | 0.01377 | 306.26464 |  | 310.4819
[21 empty] | 0.01386 | 306.2956 |  | 310.5409
[21 empty] | 0.01393 | 306.36974 |  | 310.6375
[21 empty] | 0.014 | 306.41594 |  | 310.7058
[21 empty] | 0.01411 | 306.44014 |  | 310.764
[21 empty] | 0.01418 | 306.52743 |  | 310.874
[21 empty] | 0.01429 | 306.51914 |  | 310.8993
[21 empty] | 0.01438 | 306.62435 |  | 311.0336
[21 empty] | 0.01445 | 306.64819 |  | 311.0793
[21 empty] | 0.0146 | 306.66876 |  | 311.1461
[21 empty] | 0.01465 | 306.74531 |  | 311.2391
[21 empty] | 0.01478 | 306.74916 |  | 311.2829
[21 empty] | 0.01486 | 306.85133 |  | 311.4111
[21 empty] | 0.01494 | 306.8762 |  | 311.4609
[21 empty] | 0.01506 | 306.93669 |  | 311.5592
[21 empty] | 0.01516 | 306.96094 |  | 311.6145
[21 empty] | 0.01524 | 306.97694 |  | 311.6553
[21 empty] | 0.01535 | 307.06041 |  | 311.7738
[21 empty] | 0.01545 | 307.07896 |  | 311.8233
[21 empty] | 0.01552 | 307.16926 |  | 311.9365
[21 empty] | 0.0156 | 307.2016 |  | 311.9939
[21 empty] | 0.01568 | 307.21376 |  | 312.0309
[21 empty] | 0.0158 | 307.28618 |  | 312.1413
[21 empty] | 0.01587 | 307.31023 |  | 312.1872
[21 empty] | 0.01596 | 307.38565 |  | 312.2915
[21 empty] | 0.01603 | 307.43064 |  | 312.3588
[21 empty] | 0.01612 | 307.46799 |  | 312.4244
[21 empty] | 0.01623 | 307.51808 |  | 312.5091
[21 empty] | 0.01631 | 307.51815 |  | 312.5338
[21 empty] | 0.01639 | 307.60936 |  | 312.6511
[21 empty] | 0.01646 | 307.62709 |  | 312.6906
[21 empty] | 0.01657 | 307.68672 |  | 312.7851
[21 empty] | 0.01662 | 307.73947 |  | 312.8541
[21 empty] | 0.01674 | 307.7378 |  | 312.8893
[21 empty] | 0.01682 | 307.83543 |  | 313.0132
[21 empty] | 0.01687 | 307.85094 |  | 313.0444
[21 empty] | 0.01697 | 307.90716 |  | 313.1323
[21 empty] | 0.01702 | 307.94258 |  | 313.1838
[21 empty] | 0.0171 | 307.97157 |  | 313.2379
[21 empty] | 0.01719 | 308.03613 |  | 313.3313
[21 empty] | 0.01728 | 308.03425 |  | 313.3571
[21 empty] | 0.01736 | 308.1364 |  | 313.4856
[21 empty] | 0.01744 | 308.14757 |  | 313.5217
[21 empty] | 0.01753 | 308.17629 |  | 313.5786
[21 empty] | 0.01761 | 308.2469 |  | 313.6751
[21 empty] | 0.0177 | 308.22721 |  | 313.6828
[21 empty] | 0.01779 | 308.32082 |  | 313.8058
[21 empty] | 0.01791 | 308.34787 |  | 313.8704
[21 empty] | 0.01798 | 308.40873 |  | 313.9539
[21 empty] | 0.01804 | 308.44657 |  | 314.0109
[21 empty] | 0.01816 | 308.46687 |  | 314.0686
[21 empty] | 0.01826 | 308.52918 |  | 314.1629
[21 empty] | 0.01835 | 308.53788 |  | 314.1996
[21 empty] | 0.01844 | 308.62626 |  | 314.3173
[21 empty] | 0.01852 | 308.64025 |  | 314.3563
[21 empty] | 0.0186 | 308.66405 |  | 314.4052
[21 empty] | 0.01867 | 308.73645 |  | 314.5006
[21 empty] | 0.01877 | 308.74354 |  | 314.5387
[21 empty] | 0.01889 | 308.8276 |  | 314.6614
[21 empty] | 0.01895 | 308.85507 |  | 314.7079
[21 empty] | 0.01905 | 308.87776 |  | 314.7619
[21 empty] | 0.01912 | 308.91808 |  | 314.8246
[21 empty] | 0.01921 | 308.94148 |  | 314.8762
[21 empty] | 0.01931 | 309.02217 |  | 314.9894
[21 empty] | 0.01937 | 309.0477 |  | 315.034
[21 empty] | 0.01945 | 309.11712 |  | 315.1294
[21 empty] | 0.01952 | 309.1388 |  | 315.1732
[21 empty] | 0.01959 | 309.145 |  | 315.2012
[21 empty] | 0.0197 | 309.23141 |  | 315.3233
[21 empty] | 0.01973 | 309.24086 |  | 315.3422
[21 empty] | 0.01982 | 309.31726 |  | 315.4479
[21 empty] | 0.0199 | 309.36161 |  | 315.5179
[21 empty] | 0.01999 | 309.36433 |  | 315.5485
[21 empty] | 0.02008 | 309.42222 |  | 315.6354
[21 empty] | 0.02015 | 309.43134 |  | 315.6664
[21 empty] | 0.02023 | 309.50618 |  | 315.7675
[21 empty] | 0.02033 | 309.52464 |  | 315.8173
[21 empty] | 0.02039 | 309.56007 |  | 315.872
[21 empty] | 0.02048 | 309.62402 |  | 315.9651
[21 empty] | 0.02057 | 309.60915 |  | 315.9778
[21 empty] | 0.02067 | 309.7134 |  | 316.1152
[21 empty] | 0.02077 | 309.71626 |  | 316.1491
[21 empty] | 0.02085 | 309.77295 |  | 316.2317
[21 empty] | 0.02096 | 309.8174 |  | 316.3112
[21 empty] | 0.02105 | 309.82219 |  | 316.3439
[21 empty] | 0.02115 | 309.89575 |  | 316.45
[21 empty] | 0.02128 | 309.91825 |  | 316.5133
[21 empty] | 0.02133 | 309.9972 |  | 316.6094
[21 empty] | 0.02145 | 310.00811 |  | 316.6578
[21 empty] | 0.02155 | 310.03091 |  | 316.7121
[21 empty] | 0.02161 | 310.08504 |  | 316.786
[21 empty] | 0.02172 | 310.08247 |  | 316.8175
[21 empty] | 0.02179 | 310.17434 |  | 316.933
[21 empty] | 0.02188 | 310.2137 |  | 317.0012
[21 empty] | 0.02196 | 310.25717 |  | 317.0704
[21 empty] | 0.02206 | 310.28963 |  | 317.1346
[21 empty] | 0.02213 | 310.31122 |  | 317.1784
[21 empty] | 0.0222 | 310.37727 |  | 317.2676
[21 empty] | 0.02231 | 310.40391 |  | 317.329
[21 empty] | 0.02237 | 310.45351 |  | 317.3984
[21 empty] | 0.02248 | 310.49256 |  | 317.4724
[21 empty] | 0.02256 | 310.50199 |  | 317.5069
[21 empty] | 0.0226 | 310.58425 |  | 317.6035
[21 empty] | 0.02271 | 310.59276 |  | 317.6463
[21 empty] | 0.02277 | 310.65575 |  | 317.7294
[21 empty] | 0.02284 | 310.69382 |  | 317.7901
[21 empty] | 0.02296 | 310.70173 |  | 317.8354
[21 empty] | 0.02302 | 310.77124 |  | 317.9252
[21 empty] | 0.02307 | 310.77895 |  | 317.9486
[21 empty] | 0.02316 | 310.8573 |  | 318.0568
[21 empty] | 0.02325 | 310.88448 |  | 318.1125
[21 empty] | 0.02336 | 310.92151 |  | 318.1846
[21 empty] | 0.02341 | 310.96505 |  | 318.2447
[21 empty] | 0.02351 | 310.95341 |  | 318.2639
[21 empty] | 0.02361 | 311.0467 |  | 318.3905
[21 empty] | 0.02368 | 311.06398 |  | 318.43
[21 empty] | 0.02376 | 311.12129 |  | 318.5135
[21 empty] | 0.02386 | 311.16144 |  | 318.5858
[21 empty] | 0.02394 | 311.15395 |  | 318.603
[21 empty] | 0.02402 | 311.22431 |  | 318.6999
[21 empty] | 0.02412 | 311.24222 |  | 318.7494
[21 empty] | 0.02424 | 311.30945 |  | 318.8556
[21 empty] | 0.02434 | 311.32492 |  | 318.9026
[21 empty] | 0.02445 | 311.36946 |  | 318.9824
[21 empty] | 0.02451 | 311.43388 |  | 319.0671
[21 empty] | 0.02459 | 311.43395 |  | 319.0921
[21 empty] | 0.02465 | 311.51956 |  | 319.1985
[21 empty] | 0.02476 | 311.53301 |  | 319.2466
[21 empty] | 0.02482 | 311.57188 |  | 319.3051
[21 empty] | 0.0249 | 311.61864 |  | 319.3779
[21 empty] | 0.02498 | 311.62915 |  | 319.4136
[21 empty] | 0.02507 | 311.70718 |  | 319.5217
[21 empty] | 0.02515 | 311.74564 |  | 319.586
[21 empty] | 0.02522 | 311.79001 |  | 319.6534
[21 empty] | 0.02533 | 311.8209 |  | 319.7193
[21 empty] | 0.02542 | 311.81833 |  | 319.7448
[21 empty] | 0.02548 | 311.8889 |  | 319.8358
[21 empty] | 0.02558 | 311.90823 |  | 319.8868
[21 empty] | 0.02569 | 311.99918 |  | 320.0144
[21 empty] | 0.02575 | 312.03099 |  | 320.0658
[21 empty] | 0.02584 | 312.02792 |  | 320.0907
[21 empty] | 0.02591 | 312.10061 |  | 320.1871
[21 empty] | 0.02602 | 312.08289 |  | 320.2033
[21 empty] | 0.02609 | 312.15953 |  | 320.3038
[21 empty] | 0.02616 | 312.18935 |  | 320.3562
[21 empty] | 0.02626 | 312.23343 |  | 320.4327
[21 empty] | 0.02632 | 312.27985 |  | 320.4991
[21 empty] | 0.02643 | 312.28253 |  | 320.5362
[21 empty] | 0.02647 | 312.37149 |  | 320.64
[21 empty] | 0.0266 | 312.36564 |  | 320.6746
[21 empty] | 0.02669 | 312.44445 |  | 320.7836
[21 empty] | 0.02674 | 312.48745 |  | 320.8434
[21 empty] | 0.02685 | 312.48468 |  | 320.8749
[21 empty] | 0.02691 | 312.56432 |  | 320.9754
[21 empty] | 0.027 | 312.57635 |  | 321.0159
[21 empty] | 0.02714 | 312.64208 |  | 321.1272
[21 empty] | 0.02725 | 312.66468 |  | 321.1848
[21 empty] | 0.0273 | 312.6922 |  | 321.2287
[21 empty] | 0.02743 | 312.7213 |  | 321.2992
[21 empty] | 0.02753 | 312.73911 |  | 321.3488
[21 empty] | 0.02761 | 312.83408 |  | 321.4714
[21 empty] | 0.0277 | 312.84309 |  | 321.5088
[21 empty] | 0.0278 | 312.89195 |  | 321.5903
[21 empty] | 0.02788 | 312.93069 |  | 321.6552
[21 empty] | 0.02793 | 312.92264 |  | 321.6626
[21 empty] | 0.02805 | 313.00651 |  | 321.7863
[21 empty] | 0.02813 | 313.02816 |  | 321.8336
[21 empty] | 0.02821 | 313.09862 |  | 321.9311
[21 empty] | 0.02826 | 313.12568 |  | 321.9746
[21 empty] | 0.02837 | 313.13948 |  | 322.0232
[21 empty] | 0.02844 | 313.20613 |  | 322.1137
[21 empty] | 0.02853 | 313.2085 |  | 322.1443
[21 empty] | 0.02864 | 313.28268 |  | 322.2551
[21 empty] | 0.02868 | 313.29902 |  | 322.2844
[21 empty] | 0.0288 | 313.33684 |  | 322.3609
[21 empty] | 0.02886 | 313.40982 |  | 322.4548
[21 empty] | 0.02894 | 313.39051 |  | 322.46
[21 empty] | 0.029 | 313.48224 |  | 322.5732
[21 empty] | 0.02909 | 313.50761 |  | 322.6275
[21 empty] | 0.02916 | 313.53021 |  | 322.6728
[21 empty] | 0.02925 | 313.56557 |  | 322.7374
[21 empty] | 0.0293 | 313.58352 |  | 322.7715
[21 empty] | 0.02942 | 313.66716 |  | 322.8952
[21 empty] | 0.02946 | 313.67469 |  | 322.9155
[21 empty] | 0.02953 | 313.74905 |  | 323.0141
[21 empty] | 0.02964 | 313.77581 |  | 323.0761
[21 empty] | 0.02971 | 313.77203 |  | 323.0942
[21 empty] | 0.02983 | 313.86803 |  | 323.2307
[21 empty] | 0.02987 | 313.84423 |  | 323.2188
[21 empty] | 0.02995 | 313.93131 |  | 323.3336
[21 empty] | 0.03005 | 313.96774 |  | 323.4025
[21 empty] | 0.03016 | 313.97977 |  | 323.4494
[21 empty] | 0.0302 | 314.02282 |  | 323.5063
[21 empty] | 0.03029 | 314.03985 |  | 323.5521
[21 empty] | 0.03042 | 314.09778 |  | 323.6526
[21 empty] | 0.03051 | 314.11562 |  | 323.6993
[21 empty] | 0.03054 | 314.16967 |  | 323.7644
[21 empty] | 0.03064 | 314.21647 |  | 323.8441
[21 empty] | 0.03072 | 314.21833 |  | 323.8711
[21 empty] | 0.03082 | 314.31187 |  | 323.999
[21 empty] | 0.03088 | 314.31746 |  | 324.0236
[21 empty] | 0.03094 | 314.37512 |  | 324.1019
[21 empty] | 0.03103 | 314.41203 |  | 324.1682
[21 empty] | 0.03111 | 314.41835 |  | 324.1999
[21 empty] | 0.03118 | 314.4722 |  | 324.2774
[21 empty] | 0.03128 | 314.51181 |  | 324.3497
[21 empty] | 0.03132 | 314.58132 |  | 324.434
[21 empty] | 0.03147 | 314.60124 |  | 324.5017
[21 empty] | 0.03152 | 314.62732 |  | 324.5444
[21 empty] | 0.0316 | 314.6648 |  | 324.6082
[21 empty] | 0.03171 | 314.66232 |  | 324.6403
[21 empty] | 0.03176 | 314.76306 |  | 324.7599
[21 empty] | 0.03183 | 314.78302 |  | 324.8026
[21 empty] | 0.0319 | 314.81474 |  | 324.8573
[21 empty] | 0.03198 | 314.86447 |  | 324.9338
[21 empty] | 0.03206 | 314.8568 |  | 324.9511
[21 empty] | 0.03215 | 314.92368 |  | 325.0485
[21 empty] | 0.03224 | 314.94201 |  | 325.0957
[21 empty] | 0.03234 | 315.00808 |  | 325.1954
[21 empty] | 0.03242 | 315.04474 |  | 325.2585
[21 empty] | 0.0325 | 315.04677 |  | 325.2858
[21 empty] | 0.03256 | 315.12807 |  | 325.3886
[21 empty] | 0.03267 | 315.11787 |  | 325.4128
[21 empty] | 0.03277 | 315.19512 |  | 325.5241
[21 empty] | 0.03283 | 315.21613 |  | 325.5647
[21 empty] | 0.03292 | 315.23567 |  | 325.6132
[21 empty] | 0.03304 | 315.30152 |  | 325.7191
[21 empty] | 0.0331 | 315.30688 |  | 325.7435
[21 empty] | 0.03318 | 315.39649 |  | 325.8613
[21 empty] | 0.03332 | 315.38207 |  | 325.8906
[21 empty] | 0.03338 | 315.43956 |  | 325.9689
[21 empty] | 0.03348 | 315.46672 |  | 326.0285
[21 empty] | 0.03358 | 315.46645 |  | 326.0598
[21 empty] | 0.03368 | 315.55744 |  | 326.1854
[21 empty] | 0.03377 | 315.56589 |  | 326.2226
[21 empty] | 0.03383 | 315.63102 |  | 326.3088
[21 empty] | 0.03392 | 315.66556 |  | 326.3729
[21 empty] | 0.03398 | 315.6743 |  | 326.4009
[21 empty] | 0.03412 | 315.71735 |  | 326.4896
[21 empty] | 0.03421 | 315.74781 |  | 326.5495
[21 empty] | 0.03427 | 315.81149 |  | 326.6343
[21 empty] | 0.0344 | 315.83914 |  | 326.704
[21 empty] | 0.03448 | 315.86449 |  | 326.7555
[21 empty] | 0.03454 | 315.91098 |  | 326.8225
[21 empty] | 0.03464 | 315.91601 |  | 326.8593
[21 empty] | 0.03472 | 316.00852 |  | 326.9803
[21 empty] | 0.03479 | 316.02312 |  | 327.0176
[21 empty] | 0.03488 | 316.05694 |  | 327.081
[21 empty] | 0.03499 | 316.11753 |  | 327.1785
[21 empty] | 0.03506 | 316.09679 |  | 327.1791
[21 empty] | 0.03514 | 316.18016 |  | 327.2907
[21 empty] | 0.03521 | 316.19234 |  | 327.3255
[21 empty] | 0.03531 | 316.24174 |  | 327.4082
[21 empty] | 0.03542 | 316.26657 |  | 327.4687
[21 empty] | 0.03548 | 316.2761 |  | 327.4976
[21 empty] | 0.03555 | 316.34568 |  | 327.5918
[21 empty] | 0.03559 | 316.33738 |  | 327.5958
[21 empty] | 0.03568 | 316.43553 |  | 327.7259
[21 empty] | 0.03578 | 316.46007 |  | 327.783
[21 empty] | 0.03583 | 316.46982 |  | 327.8089
[21 empty] | 0.03593 | 316.53251 |  | 327.9055
[21 empty] | 0.03598 | 316.52614 |  | 327.9148
[21 empty] | 0.03606 | 316.60871 |  | 328.0256
[21 empty] | 0.03616 | 316.61794 |  | 328.0668
[21 empty] | 0.03623 | 316.67883 |  | 328.1521
[21 empty] | 0.03631 | 316.70851 |  | 328.2082
[21 empty] | 0.0364 | 316.71151 |  | 328.2398
[21 empty] | 0.03649 | 316.7837 |  | 328.3431
[21 empty] | 0.03657 | 316.77722 |  | 328.3618
[21 empty] | 0.03661 | 316.85221 |  | 328.4522
[21 empty] | 0.0367 | 316.87067 |  | 328.4998
[21 empty] | 0.03679 | 316.8842 |  | 328.5424
[21 empty] | 0.03684 | 316.95123 |  | 328.6277
[21 empty] | 0.0369 | 316.96656 |  | 328.6626
[21 empty] | 0.03704 | 317.03525 |  | 328.7782
[21 empty] | 0.03711 | 317.05979 |  | 328.8259
[21 empty] | 0.03718 | 317.07971 |  | 328.8687
[21 empty] | 0.03727 | 317.12978 |  | 328.9492
[21 empty] | 0.03738 | 317.12023 |  | 328.9742
[21 empty] | 0.03742 | 317.21811 |  | 329.0884
[21 empty] | 0.03749 | 317.22035 |  | 329.1129
[21 empty] | 0.03757 | 317.27064 |  | 329.1905
[21 empty] | 0.03765 | 317.31393 |  | 329.2608
[21 empty] | 0.03773 | 317.28955 |  | 329.2609
[21 empty] | 0.03782 | 317.38416 |  | 329.3876
[21 empty] | 0.03788 | 317.39062 |  | 329.4134
[21 empty] | 0.03794 | 317.44073 |  | 329.4844
[21 empty] | 0.03803 | 317.4695 |  | 329.5429
[21 empty] | 0.03811 | 317.48774 |  | 329.5872
[21 empty] | 0.03817 | 317.54409 |  | 329.6647
[21 empty] | 0.03825 | 317.54992 |  | 329.6962
[21 empty] | 0.03831 | 317.63973 |  | 329.8085
[21 empty] | 0.03841 | 317.64653 |  | 329.8473
[21 empty] | 0.0385 | 317.67395 |  | 329.9044
[21 empty] | 0.03856 | 317.74237 |  | 329.9945
[21 empty] | 0.03864 | 317.7155 |  | 329.992
[21 empty] | 0.03875 | 317.79016 |  | 330.1045287
[21 empty] | 0.03884 | 317.80732 |  | 330.151
[21 empty] | 0.03888 | 317.8426 |  | 330.2003
[21 empty] | 0.03899 | 317.87116 |  | 330.265
[21 empty] | 0.03907 | 317.88437 |  | 330.3041
[21 empty] | 0.03918 | 317.95442 |  | 330.4119
[21 empty] | 0.03925 | 317.96245 |  | 330.4425
[21 empty] | 0.03937 | 318.03755 |  | 330.5587
[21 empty] | 0.03941 | 318.05393 |  | 330.5884
[21 empty] | 0.03954 | 318.06356 |  | 330.6398
[21 empty] | 0.03962 | 318.12347 |  | 330.7275
[21 empty] | 0.03968 | 318.11871 |  | 330.7417
[21 empty] | 0.0398 | 318.20416 |  | 330.8687
[21 empty] | 0.03988 | 318.23719 |  | 330.9285
[21 empty] | 0.03998 | 318.25633 |  | 330.9802
[21 empty] | 0.04006 | 318.28366 |  | 331.0341
[21 empty] | 0.04018 | 318.29448 |  | 331.0836
[21 empty] | 0.04027 | 318.36326 |  | 331.1837
[21 empty] | 0.04035 | 318.3791 |  | 331.2257
[21 empty] | 0.04045 | 318.43071 |  | 331.3112
[21 empty] | 0.04053 | 318.46822 |  | 331.3757
[21 empty] | 0.0406 | 318.46143 |  | 331.391
[21 empty] | 0.04072 | 318.55711 |  | 331.5288
[21 empty] | 0.04077 | 318.5486 |  | 331.5358
[21 empty] | 0.04087 | 318.6045 |  | 331.6259
[21 empty] | 0.04095 | 318.64621 |  | 331.6948
[21 empty] | 0.04104 | 318.64245 |  | 331.7195
[21 empty] | 0.04114 | 318.6921 |  | 331.8031
[21 empty] | 0.04126 | 318.7024 |  | 331.8521
[21 empty] | 0.04133 | 318.77274 |  | 331.9476
[21 empty] | 0.04144 | 318.78293 |  | 331.9933
[21 empty] | 0.04152 | 318.81201 |  | 332.0491
[21 empty] | 0.04159 | 318.85962 |  | 332.121
[21 empty] | 0.04167 | 318.84228 |  | 332.1284
[21 empty] | 0.04175 | 318.93955 |  | 332.2553
[21 empty] | 0.04183 | 318.9446 |  | 332.2861
[21 empty] | 0.04192 | 318.99248 |  | 332.3646
[21 empty] | 0.04196 | 319.025 |  | 332.411289
[21 empty] | 0.04211 | 319.01787 |  | 332.4517
[21 empty] | 0.04214 | 319.08466 |  | 332.5309
[21 empty] | 0.04224 | 319.08721 |  | 332.5655
[21 empty] | 0.04232 | 319.15513 |  | 332.6618
[21 empty] | 0.04246 | 319.18006 |  | 332.7324
[21 empty] | 0.0425 | 319.2021 |  | 332.7682
[21 empty] | 0.04258 | 319.25067 |  | 332.8444
[21 empty] | 0.04267 | 319.24633 |  | 332.8686
[21 empty] | 0.04275 | 319.3211 |  | 332.9721
[21 empty] | 0.04282 | 319.33223 |  | 333.006
[21 empty] | 0.04289 | 319.36278 |  | 333.0602
[21 empty] | 0.04299 | 319.39828 |  | 333.1292
[21 empty] | 0.04305 | 319.40896 |  | 333.1595
[21 empty] | 0.04314 | 319.47557 |  | 333.2577
[21 empty] | 0.04321 | 319.49068 |  | 333.2959
[21 empty] | 0.0433 | 319.53397 |  | 333.3698
[21 empty] | 0.04337 | 319.56985 |  | 333.4296
[21 empty] | 0.04344 | 319.58261 |  | 333.4653
[21 empty] | 0.04351 | 319.63525 |  | 333.5426
[21 empty] | 0.04358 | 319.63831 |  | 333.5681
[21 empty] | 0.04366 | 319.7102 |  | 333.6687
[21 empty] | 0.04372 | 319.73854 |  | 333.7175
[21 empty] | 0.04379 | 319.73282 |  | 333.7339
[21 empty] | 0.04388 | 319.79097 |  | 333.8234
[21 empty] | 0.04396 | 319.79806 |  | 333.8564
[21 empty] | 0.04404 | 319.86395 |  | 333.9508
[21 empty] | 0.04411 | 319.88056 |  | 333.9905
[21 empty] | 0.04417 | 319.91576 |  | 334.0464
[21 empty] | 0.04426 | 319.96264 |  | 334.1242
[21 empty] | 0.04432 | 319.94437 |  | 334.1243
[21 empty] | 0.0444 | 320.03119 |  | 334.2406
[21 empty] | 0.04449 | 320.0302 |  | 334.2683
[21 empty] | 0.04457 | 320.07889 |  | 334.3448
[21 empty] | 0.04464 | 320.10987 |  | 334.3996
[21 empty] | 0.04472 | 320.09791 |  | 334.4127
[21 empty] | 0.0448 | 320.17437 |  | 334.5182
[21 empty] | 0.04487 | 320.18141 |  | 334.5479
[21 empty] | 0.04493 | 320.2427 |  | 334.6312
[21 empty] | 0.04504 | 320.24179 |  | 334.6655
[21 empty] | 0.0451 | 320.27058 |  | 334.7148
[21 empty] | 0.04519 | 320.30699 |  | 334.7817
[21 empty] | 0.04527 | 320.30462 |  | 334.8048
[21 empty] | 0.04536 | 320.39177 |  | 334.9247
[21 empty] | 0.04543 | 320.3995 |  | 334.9552
[21 empty] | 0.04554 | 320.43296 |  | 335.0255
[21 empty] | 0.04563 | 320.46752 |  | 335.0905
[21 empty] | 0.04571 | 320.46765 |  | 335.1162
[21 empty] | 0.04576 | 320.53017 |  | 335.1976
[21 empty] | 0.04584 | 320.55268 |  | 335.2468
[21 empty] | 0.04593 | 320.59141 |  | 335.3162
[21 empty] | 0.04604 | 320.62378 |  | 335.3853
[21 empty] | 0.04612 | 320.62253 |  | 335.4096
[21 empty] | 0.0462 | 320.6848 |  | 335.5004
[21 empty] | 0.04631 | 320.6877 |  | 335.5387
[21 empty] | 0.04637 | 320.76739 |  | 335.6414
[21 empty] | 0.04644 | 320.78446 |  | 335.6817
[21 empty] | 0.04654 | 320.78198 |  | 335.7112
[21 empty] | 0.04664 | 320.85286 |  | 335.8174
[21 empty] | 0.04672 | 320.84557 |  | 335.8355
[21 empty] | 0.0468 | 320.89792 |  | 335.9159
[21 empty] | 0.04691 | 320.92474 |  | 335.9793
[21 empty] | 0.04697 | 320.95581 |  | 336.0311
[21 empty] | 0.04708 | 320.99115 |  | 336.1034
[21 empty] | 0.0472 | 320.98599 |  | 336.1365
[21 empty] | 0.04727 | 321.07001 |  | 336.247
[21 empty] | 0.04736 | 321.06587 |  | 336.2715
[21 empty] | 0.04749 | 321.10973 |  | 336.3592
[21 empty] | 0.04756 | 321.13626 |  | 336.4095
[21 empty] | 0.04766 | 321.11326 |  | 336.4175
[21 empty] | 0.04774 | 321.19182 |  | 336.5255
[21 empty] | 0.04783 | 321.18257 |  | 336.5447
[21 empty] | 0.04791 | 321.25513 |  | 336.6465
[21 empty] | 0.04804 | 321.2929 |  | 336.7278
[21 empty] | 0.04811 | 321.30466 |  | 336.7626
[21 empty] | 0.04819 | 321.33179 |  | 336.8168
[21 empty] | 0.04826 | 321.33143 |  | 336.8389
[21 empty] | 0.04837 | 321.41353 |  | 336.9603
[21 empty] | 0.04848 | 321.41009 |  | 336.9921
[21 empty] | 0.04854 | 321.44952 |  | 337.0527
[21 empty] | 0.04861 | 321.48984 |  | 337.1175
[21 empty] | 0.04872 | 321.47256 |  | 337.1347
[21 empty] | 0.04876 | 321.54693 |  | 337.2256
[21 empty] | 0.04888 | 321.56224 |  | 337.2802
[21 empty] | 0.04899 | 321.60339 |  | 337.3587
[21 empty] | 0.04906 | 321.63046 |  | 337.4097
[21 empty] | 0.04912 | 321.63439 |  | 337.4331
[21 empty] | 0.04919 | 321.69246 |  | 337.5165
[21 empty] | 0.04929 | 321.70118 |  | 337.5578
[21 empty] | 0.04936 | 321.77427 |  | 337.657
[21 empty] | 0.04942 | 321.77914 |  | 337.6815
[21 empty] | 0.04952 | 321.78444 |  | 337.7192
[21 empty] | 0.0496 | 321.84034 |  | 337.8036
[21 empty] | 0.04966 | 321.81584 |  | 337.7972
[21 empty] | 0.04973 | 321.90784 |  | 337.9163
[21 empty] | 0.04983 | 321.92472 |  | 337.9662
[21 empty] | 0.04988 | 321.9455 |  | 338.0041
[21 empty] | 0.04998 | 321.96656 |  | 338.0584
[21 empty] | 0.05004 | 321.95838 |  | 338.0692
[21 empty] | 0.05013 | 322.02651 |  | 338.1697
[21 empty] | 0.05021 | 322.0291 |  | 338.1982
[21 empty] | 0.05031 | 322.08069 |  | 338.2846
[21 empty] | 0.05039 | 322.11263 |  | 338.3439
[21 empty] | 0.05048 | 322.09808 |  | 338.3576
[21 empty] | 0.05055 | 322.18002 |  | 338.4662
[21 empty] | 0.05063 | 322.15364 |  | 338.4643
[21 empty] | 0.05069 | 322.21603 |  | 338.5492
[21 empty] | 0.05079 | 322.23565 |  | 338.602
[21 empty] | 0.05086 | 322.24676 |  | 338.6362
[21 empty] | 0.05094 | 322.29325 |  | 338.7109
[21 empty] | 0.05104 | 322.30085 |  | 338.7511
[21 empty] | 0.05113 | 322.36256 |  | 338.845
[21 empty] | 0.05117 | 322.37421 |  | 338.8701
[21 empty] | 0.05124 | 322.42162 |  | 338.9425
[21 empty] | 0.05131 | 322.43465 |  | 338.9788
[21 empty] | 0.05141 | 322.42801 |  | 339.004
[21 empty] | 0.05145 | 322.4996 |  | 339.0922
[21 empty] | 0.05156 | 322.5022 |  | 339.1304
[21 empty] | 0.05163 | 322.5606 |  | 339.2144
[21 empty] | 0.05168 | 322.58002 |  | 339.251
[21 empty] | 0.05177 | 322.57026 |  | 339.2697
[21 empty] | 0.05186 | 322.60564 |  | 339.336
[21 empty] | 0.05196 | 322.63445 |  | 339.3985
[21 empty] | 0.05201 | 322.68541 |  | 339.4683
[21 empty] | 0.05209 | 322.70329 |  | 339.5129
[21 empty] | 0.05218 | 322.73148 |  | 339.5716
[21 empty] | 0.05224 | 322.7566 |  | 339.6174
[21 empty] | 0.05234 | 322.74357 |  | 339.636
[21 empty] | 0.05243 | 322.82314 |  | 339.7488
[21 empty] | 0.05249 | 322.84565 |  | 339.7918
[21 empty] | 0.05258 | 322.85812 |  | 339.834
[21 empty] | 0.05264 | 322.90538 |  | 339.9031
[21 empty] | 0.05274 | 322.89869 |  | 339.9284
[21 empty] | 0.05283 | 322.95102 |  | 340.0125
[21 empty] | 0.05289 | 322.96025 |  | 340.0416
[21 empty] | 0.05299 | 323.01197 |  | 340.1284
[21 empty] | 0.05308 | 323.0269 |  | 340.1732
[21 empty] | 0.05319 | 323.01895 |  | 340.2003
[21 empty] | 0.05324 | 323.07885 |  | 340.2796
[21 empty] | 0.05335 | 323.06425 |  | 340.2997
[21 empty] | 0.05342 | 323.14635 |  | 340.4088
[21 empty] | 0.05352 | 323.15992 |  | 340.4554
[21 empty] | 0.05361 | 323.15505 |  | 340.4794
[21 empty] | 0.0537 | 323.19497 |  | 340.5505
[21 empty] | 0.05382 | 323.19336 |  | 340.5876
[21 empty] | 0.05391 | 323.25623 |  | 340.683
[21 empty] | 0.05401 | 323.266 |  | 340.7256
[21 empty] | 0.0541 | 323.31654 |  | 340.808
[21 empty] | 0.05421 | 323.33556 |  | 340.8636
[21 empty] | 0.0543 | 323.31468 |  | 340.8707
[21 empty] | 0.05439 | 323.38974 |  | 340.9789
[21 empty] | 0.05446 | 323.3742 |  | 340.9852
[21 empty] | 0.05453 | 323.43786 |  | 341.0749
[21 empty] | 0.05462 | 323.46504 |  | 341.1327
[21 empty] | 0.05471 | 323.4662 |  | 341.163
[21 empty] | 0.05476 | 323.50785 |  | 341.2231
[21 empty] | 0.05488 | 323.5287 |  | 341.284
[21 empty] | 0.05495 | 323.5751 |  | 341.3556
[21 empty] | 0.05507 | 323.58346 |  | 341.4032
[21 empty] | 0.05514 | 323.59379 |  | 341.4368
[21 empty] | 0.05524 | 323.62472 |  | 341.5017
[21 empty] | 0.05533 | 323.62007 |  | 341.526
[21 empty] | 0.05542 | 323.70982 |  | 341.6498
[21 empty] | 0.05547 | 323.70796 |  | 341.664
[21 empty] | 0.05558 | 323.71712 |  | 341.7093
[21 empty] | 0.05564 | 323.74813 |  | 341.7615
[21 empty] | 0.05572 | 323.7171 |  | 341.7546
[21 empty] | 0.05584 | 323.79182 |  | 341.8724
[21 empty] | 0.05591 | 323.80483 |  | 341.9088
[21 empty] | 0.056 | 323.85984 |  | 341.996
[21 empty] | 0.05611 | 323.88069 |  | 342.0536
[21 empty] | 0.0562 | 323.88014 |  | 342.0822
[21 empty] | 0.05626 | 323.93803 |  | 342.1628
[21 empty] | 0.05635 | 323.90933 |  | 342.1616
[21 empty] | 0.05644 | 324.00325 |  | 342.29
[21 empty] | 0.05652 | 323.99668 |  | 342.309
[21 empty] | 0.05661 | 324.00627 |  | 342.3483
[21 empty] | 0.05669 | 324.06022 |  | 342.4312
[21 empty] | 0.05678 | 324.041 |  | 342.44
[21 empty] | 0.05687 | 324.10162 |  | 342.5333
[21 empty] | 0.05696 | 324.11014 |  | 342.5715
[21 empty] | 0.05706 | 324.15343 |  | 342.6496
[21 empty] | 0.05713 | 324.15694 |  | 342.676
[21 empty] | 0.05719 | 324.15222 |  | 342.6905
[21 empty] | 0.05728 | 324.23622 |  | 342.8085
[21 empty] | 0.05737 | 324.22632 |  | 342.8272
[21 empty] | 0.05742 | 324.28055 |  | 342.9007
[21 empty] | 0.05751 | 324.28457 |  | 342.9342
[21 empty] | 0.05758 | 324.27185 |  | 342.9434
[21 empty] | 0.05764 | 324.32733 |  | 343.0216
[21 empty] | 0.05769 | 324.32652 |  | 343.0369
[21 empty] | 0.05777 | 324.38276 |  | 343.1224
[21 empty] | 0.05784 | 324.41611 |  | 343.1803
[21 empty] | 0.05793 | 324.42905 |  | 343.2232
[21 empty] | 0.05799 | 324.45773 |  | 343.273
[21 empty] | 0.05805 | 324.4331 |  | 343.2664
[21 empty] | 0.05812 | 324.51229 |  | 343.3729
[21 empty] | 0.05817 | 324.50489 |  | 343.3813
[21 empty] | 0.05828 | 324.54687 |  | 343.4615
[21 empty] | 0.05835 | 324.58426 |  | 343.5238
[21 empty] | 0.05844 | 324.54658 |  | 343.5131
[21 empty] | 0.0585 | 324.62219 |  | 343.6126
[21 empty] | 0.0586 | 324.61604 |  | 343.6385
[21 empty] | 0.05865 | 324.64935 |  | 343.69
[21 empty] | 0.05876 | 324.6704 |  | 343.748
[21 empty] | 0.05888 | 324.67644 |  | 343.7934
[21 empty] | 0.05891 | 324.731 |  | 343.8609
[21 empty] | 0.05903 | 324.72217 |  | 343.8905
[21 empty] | 0.05912 | 324.7922 |  | 343.9939
[21 empty] | 0.05921 | 324.78645 |  | 344.0171
[21 empty] | 0.05929 | 324.7951 |  | 344.0522
[21 empty] | 0.05936 | 324.85378 |  | 344.1371
[21 empty] | 0.05948 | 324.81296 |  | 344.1328
[21 empty] | 0.05955 | 324.88596 |  | 344.2329
[21 empty] | 0.05966 | 324.89837 |  | 344.2818
[21 empty] | 0.05973 | 324.92238 |  | 344.33
[21 empty] | 0.05979 | 324.94155 |  | 344.3698
[21 empty] | 0.05992 | 324.94363 |  | 344.4143
[21 empty] | 0.05999 | 324.98561 |  | 344.4815
[21 empty] | 0.06009 | 324.98259 |  | 344.5108
[21 empty] | 0.06019 | 325.03856 |  | 344.6026
[21 empty] | 0.06029 | 325.04419 |  | 344.6411
[21 empty] | 0.06037 | 325.04252 |  | 344.6653
[21 empty] | 0.06045 | 325.0967 |  | 344.7488
[21 empty] | 0.06054 | 325.07392 |  | 344.7539
[21 empty] | 0.06063 | 325.14627 |  | 344.8599
[21 empty] | 0.06067 | 325.1665 |  | 344.8944
[21 empty] | 0.06076 | 325.17453 |  | 344.9321
[21 empty] | 0.06083 | 325.20164 |  | 344.9837
[21 empty] | 0.0609 | 325.20642 |  | 345.0115
[21 empty] | 0.06103 | 325.25756 |  | 345.108
[21 empty] | 0.06107 | 325.25774 |  | 345.1212
[21 empty] | 0.06118 | 325.29735 |  | 345.199
[21 empty] | 0.06123 | 325.31887 |  | 345.2381
[21 empty] | 0.06136 | 325.29008 |  | 345.2499
[21 empty] | 0.06144 | 325.36438 |  | 345.3548
[21 empty] | 0.06149 | 325.35799 |  | 345.3643
[21 empty] | 0.06157 | 325.40721 |  | 345.4425
[21 empty] | 0.06167 | 325.42813 |  | 345.4973
[21 empty] | 0.06177 | 325.41537 |  | 345.5163
[21 empty] | 0.06187 | 325.45569 |  | 345.5916
[21 empty] | 0.06199 | 325.44898 |  | 345.6236
[21 empty] | 0.06202 | 325.5039 |  | 345.6917
[21 empty] | 0.06214 | 325.52109 |  | 345.749
[21 empty] | 0.06225 | 325.54201 |  | 345.807
[21 empty] | 0.06232 | 325.57252 |  | 345.8622
[21 empty] | 0.06242 | 325.53363 |  | 345.8534
[21 empty] | 0.06251 | 325.6136 |  | 345.9677
[21 empty] | 0.06261 | 325.61132 |  | 345.9978
[21 empty] | 0.06275 | 325.63479 |  | 346.0684
[21 empty] | 0.06281 | 325.66246 |  | 346.1173
[21 empty] | 0.06289 | 325.64425 |  | 346.124
[21 empty] | 0.06302 | 325.69731 |  | 346.2228
[21 empty] | 0.06312 | 325.69883 |  | 346.2569
[21 empty] | 0.06318 | 325.75681 |  | 346.3381
[21 empty] | 0.06329 | 325.74946 |  | 346.3661
[21 empty] | 0.06341 | 325.75907 |  | 346.4155
[21 empty] | 0.06345 | 325.79396 |  | 346.4656
[21 empty] | 0.06354 | 325.78502 |  | 346.4854
[21 empty] | 0.06363 | 325.8573 |  | 346.5916
[21 empty] | 0.06368 | 325.86059 |  | 346.6114
[21 empty] | 0.06376 | 325.87342 |  | 346.6511
[21 empty] | 0.06385 | 325.8915 |  | 346.6997
[21 empty] | 0.06392 | 325.89635 |  | 346.7276
[21 empty] | 0.06401 | 325.93419 |  | 346.7972
[21 empty] | 0.06407 | 325.95704 |  | 346.8411
[21 empty] | 0.06414 | 325.98913 |  | 346.8981
[21 empty] | 0.06424 | 326.00733 |  | 346.95
[21 empty] | 0.06429 | 325.99705 |  | 346.9554
[21 empty] | 0.06434 | 326.04566 |  | 347.0234
[21 empty] | 0.06444 | 326.03339 |  | 347.043
[21 empty] | 0.06451 | 326.08297 |  | 347.1186
[21 empty] | 0.06461 | 326.10545 |  | 347.1751
[21 empty] | 0.06468 | 326.09014 |  | 347.1817
[21 empty] | 0.06476 | 326.13759 |  | 347.2583
[21 empty] | 0.06483 | 326.13494 |  | 347.2783
[21 empty] | 0.06492 | 326.17991 |  | 347.3555
[21 empty] | 0.065 | 326.17743 |  | 347.379
[21 empty] | 0.0651 | 326.19627 |  | 347.4316
[21 empty] | 0.06515 | 326.21674 |  | 347.4698
[21 empty] | 0.06526 | 326.18641 |  | 347.4733
[21 empty] | 0.06532 | 326.28796 |  | 347.6011
[21 empty] | 0.06543 | 326.27349 |  | 347.6216
[21 empty] | 0.06553 | 326.30264 |  | 347.6853
[21 empty] | 0.06562 | 326.3199 |  | 347.733
[21 empty] | 0.06575 | 326.30577 |  | 347.7604
[21 empty] | 0.06582 | 326.35932 |  | 347.8403
[21 empty] | 0.06588 | 326.3606 |  | 347.8612
[21 empty] | 0.06601 | 326.40997 |  | 347.9563
[21 empty] | 0.06608 | 326.40327 |  | 347.972
[21 empty] | 0.06621 | 326.42347 |  | 348.036
[21 empty] | 0.06627 | 326.44721 |  | 348.0809
[21 empty] | 0.06636 | 326.4192 |  | 348.0804
[21 empty] | 0.06645 | 326.49866 |  | 348.1945
[21 empty] | 0.0665 | 326.48085 |  | 348.1918
[21 empty] | 0.06661 | 326.51232 |  | 348.2613
[21 empty] | 0.06667 | 326.54491 |  | 348.3157
[21 empty] | 0.06677 | 326.52996 |  | 348.3324
[21 empty] | 0.06685 | 326.57547 |  | 348.407
[21 empty] | 0.06692 | 326.57712 |  | 348.4317
[21 empty] | 0.06701 | 326.60387 |  | 348.4896
[21 empty] | 0.0671 | 326.62227 |  | 348.5386
[21 empty] | 0.06716 | 326.6066 |  | 348.5415
[21 empty] | 0.06725 | 326.6714 |  | 348.6401
[21 empty] | 0.06732 | 326.66646 |  | 348.6576
[21 empty] | 0.0674 | 326.72625 |  | 348.7476
[21 empty] | 0.06746 | 326.73164 |  | 348.773
[21 empty] | 0.06753 | 326.70573 |  | 348.7682
[21 empty] | 0.06762 | 326.76326 |  | 348.859
[21 empty] | 0.0677 | 326.72118 |  | 348.8402
[21 empty] | 0.06779 | 326.78982 |  | 348.9429
[21 empty] | 0.06788 | 326.79764 |  | 348.9807
[21 empty] | 0.06799 | 326.81823 |  | 349.0386
[21 empty] | 0.06804 | 326.83723 |  | 349.0752
[21 empty] | 0.06813 | 326.81425 |  | 349.0801
[21 empty] | 0.06821 | 326.87949 |  | 349.1759
[21 empty] | 0.06832 | 326.86555 |  | 349.197
[21 empty] | 0.06842 | 326.90784 |  | 349.2749
[21 empty] | 0.06852 | 326.94224 |  | 349.3443
[21 empty] | 0.0686 | 326.90348 |  | 349.3291
[21 empty] | 0.06874 | 326.96456 |  | 349.4401
[21 empty] | 0.0688 | 326.94767 |  | 349.4417
[21 empty] | 0.06892 | 326.9887 |  | 349.5248
[21 empty] | 0.06901 | 326.99005 |  | 349.5556
[21 empty] | 0.06909 | 326.99613 |  | 349.5883
[21 empty] | 0.06923 | 327.02507 |  | 349.665
[21 empty] | 0.0693 | 327.02764 |  | 349.6907
[21 empty] | 0.06939 | 327.09709 |  | 349.7944
[21 empty] | 0.06945 | 327.07825 |  | 349.7938
[21 empty] | 0.06956 | 327.10323 |  | 349.8565
[21 empty] | 0.06966 | 327.12223 |  | 349.9096
[21 empty] | 0.06976 | 327.08768 |  | 349.9053
[21 empty] | 0.06981 | 327.15029 |  | 349.9887
[21 empty] | 0.06991 | 327.16911 |  | 350.0415
[21 empty] | 0.07 | 327.19117 |  | 350.0945519
[21 empty] | 0.07007 | 327.2052 |  | 350.1325
[21 empty] | 0.07015 | 327.18688 |  | 350.139
[21 empty] | 0.07024 | 327.23104 |  | 350.2157
[21 empty] | 0.07032 | 327.22762 |  | 350.2383
[21 empty] | 0.0704 | 327.28203 |  | 350.3227
[21 empty] | 0.07048 | 327.28712 |  | 350.3543
[21 empty] | 0.07054 | 327.2888 |  | 350.3758
[21 empty] | 0.07064 | 327.33053 |  | 350.4532
[21 empty] | 0.07074 | 327.29392 |  | 350.4467
[21 empty] | 0.07079 | 327.35243 |  | 350.5257
[21 empty] | 0.07089 | 327.35418 |  | 350.5603
[21 empty] | 0.07097 | 327.36607 |  | 350.5992
[21 empty] | 0.07107 | 327.38909 |  | 350.6566
[21 empty] | 0.07113 | 327.37557 |  | 350.6618
[21 empty] | 0.07124 | 327.43925 |  | 350.766
[21 empty] | 0.07133 | 327.41808 |  | 350.7728
[21 empty] | 0.07138 | 327.4582 |  | 350.8322
[21 empty] | 0.07152 | 327.46453 |  | 350.8848
[21 empty] | 0.07159 | 327.44913 |  | 350.8912
[21 empty] | 0.07167 | 327.51395 |  | 350.9869
[21 empty] | 0.07178 | 327.48755 |  | 350.9946
[21 empty] | 0.07184 | 327.5401 |  | 351.0706
[21 empty] | 0.07195 | 327.55034 |  | 351.1176
[21 empty] | 0.07203 | 327.53677 |  | 351.1292
[21 empty] | 0.07214 | 327.56542 |  | 351.196
[21 empty] | 0.07226 | 327.55823 |  | 351.2276
[21 empty] | 0.07232 | 327.60631 |  | 351.2988
[21 empty] | 0.07244 | 327.60546 |  | 351.3372
[21 empty] | 0.07252 | 327.63402 |  | 351.394
[21 empty] | 0.07259 | 327.64225 |  | 351.4258
[21 empty] | 0.07268 | 327.6131 |  | 351.424
[21 empty] | 0.07279 | 327.67119 |  | 351.5224
[21 empty] | 0.07288 | 327.65505 |  | 351.5346
[21 empty] | 0.07295 | 327.69001 |  | 351.595
[21 empty] | 0.07304 | 327.70018 |  | 351.6354
[21 empty] | 0.07313 | 327.70919 |  | 351.6746
[21 empty] | 0.0732 | 327.75445 |  | 351.7461
[21 empty] | 0.07328 | 327.75389 |  | 351.7717
[21 empty] | 0.07337 | 327.79837 |  | 351.8489
[21 empty] | 0.07342 | 327.79053 |  | 351.8569
[21 empty] | 0.07355 | 327.79024 |  | 351.8992
[21 empty] | 0.07359 | 327.80497 |  | 351.9281
[21 empty] | 0.07368 | 327.79688 |  | 351.949
[21 empty] | 0.07375 | 327.88159 |  | 352.0629
[21 empty] | 0.07381 | 327.86985 |  | 352.0699
[21 empty] | 0.07392 | 327.87164 |  | 352.1079
[21 empty] | 0.07398 | 327.89679 |  | 352.1546
[21 empty] | 0.07405 | 327.87555 |  | 352.1547
[21 empty] | 0.07412 | 327.91031 |  | 352.215
[21 empty] | 0.07425 | 327.91326 |  | 352.2608
[21 empty] | 0.07435 | 327.95823 |  | 352.3419
[21 empty] | 0.07443 | 327.96362 |  | 352.374
[21 empty] | 0.07452 | 327.94015 |  | 352.3782
[21 empty] | 0.0746 | 327.98939 |  | 352.4574
[21 empty] | 0.07468 | 327.94067 |  | 352.4313
[21 empty] | 0.0748 | 328.01148 |  | 352.5467
[21 empty] | 0.07489 | 328.00598 |  | 352.5703
[21 empty] | 0.075 | 328.01579 |  | 352.617
[21 empty] | 0.07512 | 328.04377 |  | 352.6864
[21 empty] | 0.07517 | 328.03372 |  | 352.692
[21 empty] | 0.07526 | 328.08457 |  | 352.7762
[21 empty] | 0.07537 | 328.06921 |  | 352.7958
[21 empty] | 0.07548 | 328.10658 |  | 352.8721
[21 empty] | 0.07556 | 328.09617 |  | 352.8871
[21 empty] | 0.07566 | 328.08624 |  | 352.9092
[21 empty] | 0.07575 | 328.15341 |  | 353.011
[21 empty] | 0.07583 | 328.12375 |  | 353.0054
[21 empty] | 0.07589 | 328.16108 |  | 353.0652
[21 empty] | 0.07602 | 328.16847 |  | 353.1158
[21 empty] | 0.0761 | 328.15672 |  | 353.1294
[21 empty] | 0.07614 | 328.19134 |  | 353.1798
[21 empty] | 0.07625 | 328.20037 |  | 353.2256
[21 empty] | 0.07632 | 328.24525 |  | 353.2969
[21 empty] | 0.07642 | 328.24677 |  | 353.3314
[21 empty] | 0.07649 | 328.25305 |  | 353.3611
[21 empty] | 0.07655 | 328.26561 |  | 353.3943
[21 empty] | 0.07665 | 328.24773 |  | 353.4079
[21 empty] | 0.07671 | 328.31691 |  | 353.5021
[21 empty] | 0.07683 | 328.29168 |  | 353.5143
[21 empty] | 0.07686 | 328.30773 |  | 353.5415
[21 empty] | 0.07698 | 328.34744 |  | 353.6236
[21 empty] | 0.07703 | 328.30969 |  | 353.5994
[21 empty] | 0.07713 | 328.35726 |  | 353.6835
[21 empty] | 0.0772 | 328.35851 |  | 353.7078
[21 empty] | 0.07728 | 328.39161 |  | 353.7697
[21 empty] | 0.07736 | 328.38278 |  | 353.7865
[21 empty] | 0.07745 | 328.37635 |  | 353.8091
[21 empty] | 0.07755 | 328.43167 |  | 353.9015
[21 empty] | 0.07763 | 328.38886 |  | 353.8817
[21 empty] | 0.07774 | 328.45261 |  | 353.9865
[21 empty] | 0.07782 | 328.43913 |  | 353.9983
[21 empty] | 0.07794 | 328.42304 |  | 354.0203
[21 empty] | 0.07803 | 328.4643 |  | 354.0944
[21 empty] | 0.07811 | 328.43598 |  | 354.0901
[21 empty] | 0.07823 | 328.4959 |  | 354.1941
[21 empty] | 0.07831 | 328.4966 |  | 354.2212
[21 empty] | 0.07843 | 328.52306 |  | 354.2891
[21 empty] | 0.07851 | 328.51528 |  | 354.307
[21 empty] | 0.0786 | 328.49436 |  | 354.314
[21 empty] | 0.07869 | 328.54827 |  | 354.4017
[21 empty] | 0.0788 | 328.52141 |  | 354.4089
[21 empty] | 0.07886 | 328.58001 |  | 354.4918
[21 empty] | 0.07894 | 328.58495 |  | 354.5234
[21 empty] | 0.07908 | 328.57382 |  | 354.5574
[21 empty] | 0.07911 | 328.61028 |  | 354.6066
[21 empty] | 0.07921 | 328.60554 |  | 354.6344
[21 empty] | 0.07932 | 328.64027 |  | 354.708
[21 empty] | 0.07942 | 328.65708 |  | 354.759
[21 empty] | 0.07948 | 328.64588 |  | 354.7667
[21 empty] | 0.07958 | 328.66321 |  | 354.8182
[21 empty] | 0.07966 | 328.64716 |  | 354.8272
[21 empty] | 0.07974 | 328.7057 |  | 354.9167
[21 empty] | 0.07985 | 328.68851 |  | 354.9343
[21 empty] | 0.0799 | 328.70507 |  | 354.9686
[21 empty] | 0.07999 | 328.71962 |  | 355.0139
[21 empty] | 0.08007 | 328.67461 |  | 354.9916
[21 empty] | 0.08017 | 328.74227 |  | 355.0975
[21 empty] | 0.08025 | 328.73536 |  | 355.1164
[21 empty] | 0.08033 | 328.76755 |  | 355.1774
[21 empty] | 0.08041 | 328.7694 |  | 355.2057
[21 empty] | 0.08051 | 328.75512 |  | 355.2232
[21 empty] | 0.08064 | 328.78304 |  | 355.2961
[21 empty] | 0.08072 | 328.76088 |  | 355.2985
[21 empty] | 0.08081 | 328.81882 |  | 355.3907
[21 empty] | 0.08088 | 328.8114 |  | 355.4057
[21 empty] | 0.08099 | 328.8186 |  | 355.4496
[21 empty] | 0.08109 | 328.85858 |  | 355.5257
[21 empty] | 0.08116 | 328.80282 |  | 355.4885
[21 empty] | 0.08129 | 328.85487 |  | 355.5875
[21 empty] | 0.08137 | 328.85199 |  | 355.6107
[21 empty] | 0.08148 | 328.86766 |  | 355.6638
[21 empty] | 0.08157 | 328.87689 |  | 355.7034
[21 empty] | 0.08169 | 328.88804 |  | 355.7549
[21 empty] | 0.08177 | 328.92539 |  | 355.8216
[21 empty] | 0.08185 | 328.90107 |  | 355.8216
[21 empty] | 0.08197 | 328.95564 |  | 355.9201
[21 empty] | 0.08203 | 328.93487 |  | 355.9174
[21 empty] | 0.08209 | 328.92269 |  | 355.924
[21 empty] | 0.08219 | 328.95655 |  | 355.9935
[21 empty] | 0.08229 | 328.93348 |  | 356.0014
[21 empty] | 0.08238 | 328.99482 |  | 356.0974
[21 empty] | 0.08245 | 329.004 |  | 356.1303798
[21 empty] | 0.08256 | 328.99334 |  | 356.155
[21 empty] | 0.08261 | 328.99996 |  | 356.1786
[21 empty] | 0.08271 | 328.98793 |  | 356.1985
[21 empty] | 0.08277 | 329.02517 |  | 356.2586
[21 empty] | 0.08287 | 329.0184 |  | 356.2842
[21 empty] | 0.08296 | 329.05933 |  | 356.3581
[21 empty] | 0.08305 | 329.06109 |  | 356.3896
[21 empty] | 0.08312 | 329.03266 |  | 356.3819
[21 empty] | 0.08322 | 329.08438 |  | 356.4708
[21 empty] | 0.08326 | 329.04741 |  | 356.4439
[21 empty] | 0.08336 | 329.10521 |  | 356.5394
[21 empty] | 0.08348 | 329.11402 |  | 356.5885
[21 empty] | 0.08353 | 329.09066 |  | 356.5796
[21 empty] | 0.08363 | 329.12216 |  | 356.6466
[21 empty] | 0.08372 | 329.10275 |  | 356.6552
[21 empty] | 0.08382 | 329.15217 |  | 356.7417
[21 empty] | 0.0839 | 329.13503 |  | 356.7495
[21 empty] | 0.08399 | 329.14574 |  | 356.7907
[21 empty] | 0.08406 | 329.16737 |  | 356.8372
[21 empty] | 0.08416 | 329.13744 |  | 356.8376
[21 empty] | 0.08426 | 329.20808 |  | 356.9472
[21 empty] | 0.08438 | 329.18423 |  | 356.9608
[21 empty] | 0.08443 | 329.19618 |  | 356.9902
[21 empty] | 0.08457 | 329.20144 |  | 357.042
[21 empty] | 0.08461 | 329.17497 |  | 357.0265
[21 empty] | 0.08473 | 329.21422 |  | 357.1085
[21 empty] | 0.08482 | 329.20218 |  | 357.1251
[21 empty] | 0.0849 | 329.25707 |  | 357.211
[21 empty] | 0.08501 | 329.24645 |  | 357.2357
[21 empty] | 0.08508 | 329.23313 |  | 357.2443
[21 empty] | 0.08516 | 329.25951 |  | 357.2992
[21 empty] | 0.08525 | 329.22674 |  | 357.2933
[21 empty] | 0.08533 | 329.29006 |  | 357.3884
[21 empty] | 0.08541 | 329.28517 |  | 357.4094
[21 empty] | 0.0855 | 329.29169 |  | 357.4461
[21 empty] | 0.08555 | 329.30832 |  | 357.4806
[21 empty] | 0.08568 | 329.30025 |  | 357.5147
[21 empty] | 0.08576 | 329.3332 |  | 357.5768
[21 empty] | 0.08582 | 329.32647 |  | 357.5893
[21 empty] | 0.08591 | 329.34431 |  | 357.6383
[21 empty] | 0.08599 | 329.35005 |  | 357.6709
[21 empty] | 0.0861 | 329.32989 |  | 357.6852
[21 empty] | 0.08619 | 329.38707 |  | 357.7769
[21 empty] | 0.08626 | 329.35482 |  | 357.765
[21 empty] | 0.08634 | 329.39149 |  | 357.8312
[21 empty] | 0.08644 | 329.39214 |  | 357.8648
[21 empty] | 0.08653 | 329.36353 |  | 357.8634
[21 empty] | 0.08663 | 329.40265 |  | 357.9388
[21 empty] | 0.08672 | 329.38186 |  | 357.9459
[21 empty] | 0.0868 | 329.43247 |  | 358.0272
[21 empty] | 0.08693 | 329.42578 |  | 358.0628
[21 empty] | 0.08699 | 329.43711 |  | 358.0948
[21 empty] | 0.08711 | 329.44605 |  | 358.1441
[21 empty] | 0.08721 | 329.39402 |  | 358.1205
[21 empty] | 0.08727 | 329.46293 |  | 358.2152
[21 empty] | 0.08742 | 329.43528 |  | 358.2345
[21 empty] | 0.08751 | 329.46367 |  | 358.295
[21 empty] | 0.08763 | 329.47619 |  | 358.3482
[21 empty] | 0.08776 | 329.44979 |  | 358.3623
[21 empty] | 0.08784 | 329.48676 |  | 358.4289
[21 empty] | 0.08796 | 329.46854 |  | 358.4486
[21 empty] | 0.08804 | 329.5073 |  | 358.5171
[21 empty] | 0.08814 | 329.48629 |  | 358.5272
[21 empty] | 0.08826 | 329.4896 |  | 358.5704
[21 empty] | 0.08833 | 329.51856 |  | 358.6249
[21 empty] | 0.0884 | 329.48204 |  | 358.6083
[21 empty] | 0.08852 | 329.54673 |  | 358.7182
[21 empty] | 0.08859 | 329.52654 |  | 358.7193
[21 empty] | 0.08868 | 329.52105 |  | 358.743
[21 empty] | 0.08877 | 329.54342 |  | 358.797
[21 empty] | 0.08885 | 329.52567 |  | 358.804
[21 empty] | 0.08895 | 329.56653 |  | 358.8815
[21 empty] | 0.08902 | 329.57292 |  | 358.9115
[21 empty] | 0.08913 | 329.59105 |  | 358.9675
[21 empty] | 0.08922 | 329.59615 |  | 359.0027
[21 empty] | 0.08928 | 329.56061 |  | 358.9838
[21 empty] | 0.08937 | 329.59342 |  | 359.0492
[21 empty] | 0.08947 | 329.57525 |  | 359.0623
[21 empty] | 0.08956 | 329.63475 |  | 359.1568
[21 empty] | 0.08967 | 329.63502 |  | 359.1934
[21 empty] | 0.08974 | 329.60428 |  | 359.183
[21 empty] | 0.08984 | 329.64043 |  | 359.2553
[21 empty] | 0.08991 | 329.59624 |  | 359.2302
[21 empty] | 0.09001 | 329.64411 |  | 359.3154
[21 empty] | 0.09011 | 329.63942 |  | 359.3432
[21 empty] | 0.0902 | 329.64666 |  | 359.3808
[21 empty] | 0.09028 | 329.6653 |  | 359.4275
[21 empty] | 0.0904 | 329.63249 |  | 359.4313
[21 empty] | 0.09047 | 329.69414 |  | 359.5216
[21 empty] | 0.09057 | 329.65031 |  | 359.5067
[21 empty] | 0.09064 | 329.68652 |  | 359.5693
[21 empty] | 0.09075 | 329.69065 |  | 359.6101
[21 empty] | 0.09086 | 329.64539 |  | 359.597
[21 empty] | 0.09095 | 329.69492 |  | 359.6807
[21 empty] | 0.09104 | 329.6771 |  | 359.6909
[21 empty] | 0.09112 | 329.71546 |  | 359.7591
[21 empty] | 0.09122 | 329.70822 |  | 359.7842
[21 empty] | 0.09131 | 329.70364 |  | 359.8089
[21 empty] | 0.0914 | 329.713 |  | 359.8487682
[21 empty] | 0.09147 | 329.69588 |  | 359.8532
[21 empty] | 0.09157 | 329.74809 |  | 359.9431
[21 empty] | 0.09166 | 329.72737 |  | 359.9502
[21 empty] | 0.09175 | 329.75055 |  | 360.0052
[21 empty] | 0.09184 | 329.75596 |  | 360.0407
[21 empty] | 0.09191 | 329.70717 |  | 360.0106
[21 empty] | 0.09201 | 329.76336 |  | 360.1049
[21 empty] | 0.0921 | 329.74707 |  | 360.1168
[21 empty] | 0.09217 | 329.77147 |  | 360.1665
[21 empty] | 0.09222 | 329.77775 |  | 360.1899
[21 empty] | 0.09233 | 329.76501 |  | 360.2122
[21 empty] | 0.09244 | 329.80243 |  | 360.2894
[21 empty] | 0.0925 | 329.77436 |  | 360.2784883
[21 empty] | 0.09259 | 329.82156 |  | 360.3597
[21 empty] | 0.09265 | 329.79517 |  | 360.3507
[21 empty] | 0.09272 | 329.7871 |  | 360.365
[21 empty] | 0.09283 | 329.82248 |  | 360.4399
[21 empty] | 0.09291 | 329.78261 |  | 360.4227
[21 empty] | 0.093 | 329.85681 |  | 360.5335
[21 empty] | 0.09309 | 329.84345 |  | 360.5486
[21 empty] | 0.09316 | 329.83464 |  | 360.562
[21 empty] | 0.09325 | 329.82997 |  | 360.5866
[21 empty] | 0.09333 | 329.7993 |  | 360.5795
[21 empty] | 0.09346 | 329.83958 |  | 360.6664
[21 empty] | 0.09352 | 329.83285 |  | 360.6788
[21 empty] | 0.09362 | 329.8742 |  | 360.757
[21 empty] | 0.09371 | 329.86893 |  | 360.7809
[21 empty] | 0.09382 | 329.82836 |  | 360.7729
[21 empty] | 0.09394 | 329.87838 |  | 360.8672
[21 empty] | 0.09401 | 329.8305 |  | 360.8379
[21 empty] | 0.09412 | 329.87986 |  | 360.9282
[21 empty] | 0.09424 | 329.8831 |  | 360.9713
[21 empty] | 0.09432 | 329.87215 |  | 360.9857
[21 empty] | 0.0944 | 329.881 |  | 361.0217664
[21 empty] | 0.09452 | 329.86274 |  | 361.0414
[21 empty] | 0.09461 | 329.90663 |  | 361.1191
[21 empty] | 0.09474 | 329.88569 |  | 361.1391
[21 empty] | 0.09483 | 329.90945 |  | 361.1948
[21 empty] | 0.09492 | 329.91289 |  | 361.2282
[21 empty] | 0.09501 | 329.87865 |  | 361.2204
[21 empty] | 0.09509 | 329.93831 |  | 361.3121
[21 empty] | 0.0952 | 329.9156 |  | 361.3236
[21 empty] | 0.0953 | 329.94296 |  | 361.3865
[21 empty] | 0.09542 | 329.93073 |  | 361.4127
[21 empty] | 0.09549 | 329.90679 |  | 361.4096
[21 empty] | 0.09559 | 329.9253 |  | 361.4629
[21 empty] | 0.0957 | 329.92782 |  | 361.5019
[21 empty] | 0.09579 | 329.96544 |  | 361.5728
[21 empty] | 0.09586 | 329.95787 |  | 361.5876
[21 empty] | 0.09599 | 329.95174 |  | 361.6238
[21 empty] | 0.09608 | 329.96059 |  | 361.6632
[21 empty] | 0.09617 | 329.91455 |  | 361.6424
[21 empty] | 0.09627 | 329.9751 |  | 361.7418
[21 empty] | 0.09633 | 329.95561 |  | 361.7402
[21 empty] | 0.09647 | 329.97036 |  | 361.8026
[21 empty] | 0.09655 | 329.98361 |  | 361.8435
[21 empty] | 0.09668 | 329.94857 |  | 361.848
[21 empty] | 0.09674 | 329.98623 |  | 361.9091
[21 empty] | 0.09685 | 329.97246 |  | 361.9303
[21 empty] | 0.09694 | 330.00205 |  | 361.9924
[21 empty] | 0.09705 | 329.98902 |  | 362.0145
[21 empty] | 0.09716 | 329.96915 |  | 362.029
[21 empty] | 0.09725 | 330.01754 |  | 362.1117
[21 empty] | 0.09736 | 329.98151 |  | 362.1085
[21 empty] | 0.09744 | 330.02555 |  | 362.1832
[21 empty] | 0.09754 | 330.00456 |  | 362.1932
[21 empty] | 0.09764 | 329.99343 |  | 362.214
[21 empty] | 0.09777 | 330.01795 |  | 362.2838
[21 empty] | 0.09783 | 329.98978 |  | 362.2727
[21 empty] | 0.09794 | 330.03375 |  | 362.3573
[21 empty] | 0.09805 | 330.01587 |  | 362.3739
[21 empty] | 0.09813 | 330.03762 |  | 362.4242
[21 empty] | 0.0982 | 330.01772 |  | 362.4255
[21 empty] | 0.09831 | 329.98209 |  | 362.4226
[21 empty] | 0.0984 | 330.02322 |  | 362.4975
[21 empty] | 0.09848 | 329.99785 |  | 362.496
[21 empty] | 0.09857 | 330.05228 |  | 362.5855
[21 empty] | 0.09866 | 330.05244 |  | 362.6154
[21 empty] | 0.09875 | 330.03167 |  | 362.6223
[21 empty] | 0.09882 | 330.04318 |  | 362.658
[21 empty] | 0.09895 | 330.02794 |  | 362.6842
[21 empty] | 0.09903 | 330.05771 |  | 362.7433
[21 empty] | 0.09911 | 330.04676 |  | 362.7577
[21 empty] | 0.0992 | 330.03786 |  | 362.7776
[21 empty] | 0.09929 | 330.06256 |  | 362.8345
[21 empty] | 0.09937 | 330.04653 |  | 362.8433
[21 empty] | 0.09948 | 330.10262 |  | 362.9412
[21 empty] | 0.09954 | 330.07076 |  | 362.926
[21 empty] | 0.09966 | 330.07061 |  | 362.9654
[21 empty] | 0.09975 | 330.08554 |  | 363.0116
[21 empty] | 0.09983 | 330.03762 |  | 362.9853
[21 empty] | 0.09992 | 330.08205 |  | 363.0638
[21 empty] | 0.10001 | 330.07108 |  | 363.0815
[21 empty] | 0.10008 | 330.09763 |  | 363.1338
[21 empty] | 0.10019 | 330.07926 |  | 363.1499
[21 empty] | 0.10027 | 330.06676 |  | 363.1626
[21 empty] | 0.10039 | 330.09705 |  | 363.2355
[21 empty] | 0.10044 | 330.04495 |  | 363.1947
[21 empty] | 0.10056 | 330.11055 |  | 363.3065
[21 empty] | 0.10065 | 330.10603 |  | 363.3312
[21 empty] | 0.10073 | 330.09247 |  | 363.3427
[21 empty] | 0.1008 | 330.09989 |  | 363.374
[21 empty] | 0.10091 | 330.05624 |  | 363.3622
[21 empty] | 0.10102 | 330.10076 |  | 363.4475
[21 empty] | 0.10108 | 330.08945 |  | 363.4549
[21 empty] | 0.10117 | 330.09944 |  | 363.4956
[21 empty] | 0.10125 | 330.08632 |  | 363.5075599
[21 empty] | 0.10135 | 330.07792 |  | 363.5313
[21 empty] | 0.10145 | 330.10883 |  | 363.5984
[21 empty] | 0.10154 | 330.06064 |  | 363.575
[21 empty] | 0.10162 | 330.11055 |  | 363.6564
[21 empty] | 0.10173 | 330.09676 |  | 363.6775
[21 empty] | 0.1018 | 330.06801 |  | 363.6689
[21 empty] | 0.1019 | 330.10937 |  | 363.7475
[21 empty] | 0.102 | 330.10787 |  | 363.7789
[21 empty] | 0.10213 | 330.13011 |  | 363.8463
[21 empty] | 0.10218 | 330.12821 |  | 363.8607
[21 empty] | 0.1023 | 330.12177 |  | 363.8932
[21 empty] | 0.10238 | 330.11728 |  | 363.9147
[21 empty] | 0.10248 | 330.0713 |  | 363.897
[21 empty] | 0.10259 | 330.12852 |  | 363.9964
[21 empty] | 0.10268 | 330.11612 |  | 364.0124
[21 empty] | 0.10279 | 330.14397 |  | 364.0795
[21 empty] | 0.1029 | 330.1557 |  | 364.1287
[21 empty] | 0.103 | 330.09647 |  | 364.0964
[21 empty] | 0.10309 | 330.15208 |  | 364.1875
[21 empty] | 0.1032 | 330.1122 |  | 364.1798
[21 empty] | 0.10328 | 330.13585 |  | 364.2323
[21 empty] | 0.10337 | 330.13152 |  | 364.2572
[21 empty] | 0.10348 | 330.11064 |  | 364.2705
[21 empty] | 0.10361 | 330.13384 |  | 364.339
[21 empty] | 0.10372 | 330.10798 |  | 364.3468
[21 empty] | 0.10379 | 330.15445 |  | 364.4212
[21 empty] | 0.10394 | 330.11898 |  | 364.4315
[21 empty] | 0.10402 | 330.12217 |  | 364.4615
[21 empty] | 0.10415 | 330.14736 |  | 364.5322
[21 empty] | 0.10423 | 330.08518 |  | 364.49
[21 empty] | 0.10432 | 330.1399 |  | 364.5801
[21 empty] | 0.10443 | 330.13073 |  | 364.6063
[21 empty] | 0.10452 | 330.12758 |  | 364.6325
[21 empty] | 0.10462 | 330.11904 |  | 364.6561
[21 empty] | 0.1047 | 330.09557 |  | 364.6566
[21 empty] | 0.10483 | 330.11911 |  | 364.7255
[21 empty] | 0.10494 | 330.11077 |  | 364.7526
[21 empty] | 0.10501 | 330.16089 |  | 364.8311
[21 empty] | 0.1051 | 330.13541 |  | 364.8326
[21 empty] | 0.1052 | 330.11359 |  | 364.8415
[21 empty] | 0.10531 | 330.14039 |  | 364.9075
[21 empty] | 0.10542 | 330.09696 |  | 364.8958
[21 empty] | 0.10552 | 330.14075 |  | 364.9772
[21 empty] | 0.10561 | 330.1295 |  | 364.9945
[21 empty] | 0.10574 | 330.13301 |  | 365.0413
[21 empty] | 0.1058 | 330.13004 |  | 365.0578
[21 empty] | 0.1059 | 330.11004 |  | 365.0687
[21 empty] | 0.10603 | 330.15275 |  | 365.1588
[21 empty] | 0.10614 | 330.12398 |  | 365.1633
[21 empty] | 0.10624 | 330.14844 |  | 365.2234
[21 empty] | 0.10635 | 330.13587 |  | 365.2458
[21 empty] | 0.10644 | 330.1051 |  | 365.2415
[21 empty] | 0.10652 | 330.17023 |  | 365.34
[21 empty] | 0.10662 | 330.12555 |  | 365.3235
[21 empty] | 0.10671 | 330.14942 |  | 365.3797
[21 empty] | 0.10683 | 330.14508 |  | 365.4145
[21 empty] | 0.10692 | 330.10427 |  | 365.399
[21 empty] | 0.10701 | 330.11625 |  | 365.442
[21 empty] | 0.1071 | 330.10521 |  | 365.4595
[21 empty] | 0.10721 | 330.15664 |  | 365.5527
[21 empty] | 0.10733 | 330.12345 |  | 365.5556
[21 empty] | 0.10737 | 330.10816 |  | 365.5519
[21 empty] | 0.10748 | 330.12047 |  | 365.6018
[21 empty] | 0.10759 | 330.08031 |  | 365.5937
[21 empty] | 0.10768 | 330.16828 |  | 365.7208
[21 empty] | 0.10777 | 330.11131 |  | 365.6874
[21 empty] | 0.10786 | 330.1365 |  | 365.745
[21 empty] | 0.10794 | 330.13525 |  | 365.77
[21 empty] | 0.10805 | 330.09604 |  | 365.7629
[21 empty] | 0.1081 | 330.12758 |  | 365.8144
[21 empty] | 0.10821 | 330.1023 |  | 365.8227
[21 empty] | 0.10831 | 330.1302 |  | 365.8866
[21 empty] | 0.1084 | 330.11144 |  | 365.8955
[21 empty] | 0.10846 | 330.10349 |  | 365.9065
[21 empty] | 0.10854 | 330.13035 |  | 365.9627
[21 empty] | 0.10867 | 330.09095 |  | 365.9619
[21 empty] | 0.10874 | 330.14148 |  | 366.0411
[21 empty] | 0.10883 | 330.12016 |  | 366.0471
[21 empty] | 0.10893 | 330.11379 |  | 366.0731
[21 empty] | 0.109 | 330.09868 |  | 366.0794
[21 empty] | 0.10911 | 330.08594 |  | 366.1016
[21 empty] | 0.10921 | 330.12126 |  | 366.1738
[21 empty] | 0.1093 | 330.11089 |  | 366.192
[21 empty] | 0.10938 | 330.12179 |  | 366.2305
[21 empty] | 0.10952 | 330.10673 |  | 366.26
[21 empty] | 0.10958 | 330.07664 |  | 366.2464
[21 empty] | 0.10969 | 330.11263 |  | 366.3227
[21 empty] | 0.10978 | 330.08274 |  | 366.3192
[21 empty] | 0.10988 | 330.12604 |  | 366.4003
[21 empty] | 0.10999 | 330.12182 |  | 366.4319
[21 empty] | 0.11008 | 330.07939 |  | 366.4145
[21 empty] | 0.1102 | 330.10217 |  | 366.4794
[21 empty] | 0.1103 | 330.06927 |  | 366.4759
[21 empty] | 0.11037 | 330.10447 |  | 366.5381
[21 empty] | 0.11051 | 330.07928 |  | 366.5563
[21 empty] | 0.11058 | 330.0892 |  | 366.5905
[21 empty] | 0.11069 | 330.10156 |  | 366.6405
[21 empty] | 0.11079 | 330.05038 |  | 366.6167
[21 empty] | 0.11089 | 330.10928 |  | 366.7151
[21 empty] | 0.11096 | 330.0715 |  | 366.6962
[21 empty] | 0.11107 | 330.07754 |  | 366.7393
[21 empty] | 0.11117 | 330.07523 |  | 366.7697
[21 empty] | 0.11127 | 330.04595 |  | 366.7702
[21 empty] | 0.11136 | 330.07479 |  | 366.8319
[21 empty] | 0.11147 | 330.06216 |  | 366.8542
[21 empty] | 0.11157 | 330.09935 |  | 366.9285
[21 empty] | 0.11165 | 330.05798 |  | 366.909
[21 empty] | 0.11177 | 330.05418 |  | 366.9443
[21 empty] | 0.11189 | 330.05952 |  | 366.9899
[21 empty] | 0.11198 | 330.01866 |  | 366.9741
[21 empty] | 0.11208 | 330.07559 |  | 367.0705
[21 empty] | 0.11217 | 330.05022 |  | 367.072
[21 empty] | 0.11227 | 330.05335 |  | 367.1084
[21 empty] | 0.11239 | 330.05071 |  | 367.1451
[21 empty] | 0.11247 | 330.0257 |  | 367.1437
[21 empty] | 0.11258 | 330.04732 |  | 367.204
[21 empty] | 0.11268 | 330.04752 |  | 367.2373
[21 empty] | 0.11278 | 330.05358 |  | 367.277
[21 empty] | 0.11291 | 330.05092 |  | 367.317
[21 empty] | 0.11302 | 330.0234 |  | 367.3226
[21 empty] | 0.11313 | 330.04709 |  | 367.3853
[21 empty] | 0.11324 | 330.01214 |  | 367.3827
[21 empty] | 0.11334 | 330.05807 |  | 367.4669
[21 empty] | 0.11344 | 330.03916 |  | 367.4788
[21 empty] | 0.11354 | 330.00176 |  | 367.4702
[21 empty] | 0.11365 | 330.03429 |  | 367.5427
[21 empty] | 0.11378 | 329.99627 |  | 367.5432
[21 empty] | 0.11388 | 330.03297 |  | 367.6171
[21 empty] | 0.11396 | 330.00744 |  | 367.6151
[21 empty] | 0.11409 | 329.9996 |  | 367.6493
[21 empty] | 0.11418 | 330.00011 |  | 367.6795
[21 empty] | 0.11428 | 329.96256 |  | 367.6707
[21 empty] | 0.11439 | 330.01951 |  | 367.7704
[21 empty] | 0.11447 | 329.98531 |  | 367.7587
[21 empty] | 0.1146 | 330.0129 |  | 367.8324
[21 empty] | 0.11468 | 330.00156 |  | 367.8461
[21 empty] | 0.11484 | 329.94372 |  | 367.8345
[21 empty] | 0.11491 | 329.97999 |  | 367.898
[21 empty] | 0.11502 | 329.94787 |  | 367.8985
[21 empty] | 0.1151 | 329.97487 |  | 367.955
[21 empty] | 0.11523 | 329.95811 |  | 367.9792
[21 empty] | 0.11532 | 329.95742 |  | 368.0081
[21 empty] | 0.11539 | 329.95588 |  | 368.0295
[21 empty] | 0.11551 | 329.92727 |  | 368.0372
[21 empty] | 0.11562 | 329.97132 |  | 368.1226
[21 empty] | 0.1157 | 329.93489 |  | 368.1084
[21 empty] | 0.1158 | 329.95521 |  | 368.164
[21 empty] | 0.1159 | 329.94099 |  | 368.1812
[21 empty] | 0.116 | 329.89503 |  | 368.1629
[21 empty] | 0.11608 | 329.94215 |  | 368.2418
[21 empty] | 0.11624 | 329.93013 |  | 368.2812
[21 empty] | 0.11633 | 329.93285 |  | 368.3139
[21 empty] | 0.11645 | 329.92523 |  | 368.345
[21 empty] | 0.11656 | 329.90498 |  | 368.3587
[21 empty] | 0.11664 | 329.92803 |  | 368.4108
[21 empty] | 0.11674 | 329.89986 |  | 368.4124
[21 empty] | 0.11686 | 329.93909 |  | 368.4958
[21 empty] | 0.11693 | 329.91202 |  | 368.4886
[21 empty] | 0.11704 | 329.88942 |  | 368.4997
[21 empty] | 0.11717 | 329.90809 |  | 368.5634
[21 empty] | 0.11725 | 329.8468 |  | 368.5213373
[21 empty] | 0.11734 | 329.91128 |  | 368.6231
[21 empty] | 0.11745 | 329.88889 |  | 368.6343
[21 empty] | 0.11753 | 329.87507 |  | 368.6453
[21 empty] | 0.11764 | 329.87465 |  | 368.6811
[21 empty] | 0.11774 | 329.83752 |  | 368.6726
[21 empty] | 0.11783 | 329.86801 |  | 368.7364
[21 empty] | 0.11792 | 329.83375 |  | 368.7277458
[21 empty] | 0.11801 | 329.86359 |  | 368.7908
[21 empty] | 0.1181 | 329.84783 |  | 368.8029
[21 empty] | 0.11822 | 329.8141 |  | 368.8047
[21 empty] | 0.11834 | 329.86164 |  | 368.8975
[21 empty] | 0.11841 | 329.80011 |  | 368.8517
[21 empty] | 0.11848 | 329.83656 |  | 368.9156
[21 empty] | 0.11862 | 329.83142 |  | 368.956
[21 empty] | 0.11868 | 329.81117 |  | 368.9532
[21 empty] | 0.11883 | 329.82711 |  | 369.0205
[21 empty] | 0.11894 | 329.7926 |  | 369.0181
[21 empty] | 0.11899 | 329.816 |  | 369.0608
[21 empty] | 0.11911 | 329.78775 |  | 369.0688
[21 empty] | 0.11922 | 329.80675 |  | 369.1263
[21 empty] | 0.1193 | 329.7784 |  | 369.121
[21 empty] | 0.11942 | 329.74613 |  | 369.1244
[21 empty] | 0.11954 | 329.80134 |  | 369.2258
[21 empty] | 0.11965 | 329.76828 |  | 369.2251
[21 empty] | 0.11977 | 329.79521 |  | 369.2948
[21 empty] | 0.11988 | 329.77058 |  | 369.3035
[21 empty] | 0.12 | 329.74141 |  | 369.3103792
[21 empty] | 0.12009 | 329.7499 |  | 369.3496
[21 empty] | 0.12022 | 329.72458 |  | 369.3641
[21 empty] | 0.12035 | 329.7653 |  | 369.4526
[21 empty] | 0.12044 | 329.73017 |  | 369.4429
[21 empty] | 0.12054 | 329.72239 |  | 369.4671
[21 empty] | 0.12065 | 329.73768 |  | 369.5205
[21 empty] | 0.12076 | 329.68844 |  | 369.5016
[21 empty] | 0.12083 | 329.74251 |  | 369.5853
[21 empty] | 0.12097 | 329.70766 |  | 369.5924
[21 empty] | 0.12105 | 329.70162 |  | 369.612
[21 empty] | 0.12114 | 329.71434 |  | 369.6559
[21 empty] | 0.12128 | 329.65741 |  | 369.6383
[21 empty] | 0.12139 | 329.68969 |  | 369.7107
[21 empty] | 0.12151 | 329.67203 |  | 369.7305
[21 empty] | 0.12161 | 329.69628 |  | 369.7906
[21 empty] | 0.12171 | 329.66944 |  | 369.7935
[21 empty] | 0.12182 | 329.62015 |  | 369.7745
[21 empty] | 0.12192 | 329.6569 |  | 369.8487
[21 empty] | 0.12202 | 329.60777 |  | 369.8265
[21 empty] | 0.12211 | 329.65437 |  | 369.9085
[21 empty] | 0.12221 | 329.62773 |  | 369.9115
[21 empty] | 0.12235 | 329.60802 |  | 369.9356
[21 empty] | 0.12241 | 329.62297 |  | 369.9721
[21 empty] | 0.12255 | 329.57878 |  | 369.9687
[21 empty] | 0.12268 | 329.61061 |  | 370.0472
[21 empty] | 0.12275 | 329.57945 |  | 370.0353
[21 empty] | 0.12288 | 329.59872 |  | 370.0998
[21 empty] | 0.123 | 329.5906 |  | 370.1302438
[21 empty] | 0.12311 | 329.54505 |  | 370.1153
[21 empty] | 0.12323 | 329.58055 |  | 370.1948
[21 empty] | 0.12333 | 329.53857 |  | 370.1806
[21 empty] | 0.12344 | 329.55732 |  | 370.2379
[21 empty] | 0.12356 | 329.55462 |  | 370.2744
[21 empty] | 0.12368 | 329.51968 |  | 370.2747
[21 empty] | 0.1238 | 329.52641 |  | 370.3218
[21 empty] | 0.12394 | 329.50958 |  | 370.349
[21 empty] | 0.12405 | 329.53712 |  | 370.4162
[21 empty] | 0.12415 | 329.51751 |  | 370.4271
[21 empty] | 0.12426 | 329.50379 |  | 370.4479
[21 empty] | 0.12436 | 329.48817 |  | 370.4633
[21 empty] | 0.12449 | 329.45448 |  | 370.4683
[21 empty] | 0.12461 | 329.50187 |  | 370.5611
[21 empty] | 0.12471 | 329.46224 |  | 370.5495
[21 empty] | 0.12483 | 329.46492 |  | 370.592
[21 empty] | 0.12493 | 329.4725 |  | 370.6335
[21 empty] | 0.12504 | 329.4094 |  | 370.5988
[21 empty] | 0.12517 | 329.43727 |  | 370.6729
[21 empty] | 0.12526 | 329.42632 |  | 370.6903
[21 empty] | 0.12535 | 329.42791 |  | 370.7217
[21 empty] | 0.12546 | 329.40593 |  | 370.7332
[21 empty] | 0.12557 | 329.38112 |  | 370.7415
[21 empty] | 0.12569 | 329.40269 |  | 370.8053
[21 empty] | 0.12581 | 329.34858 |  | 370.7839
[21 empty] | 0.1259 | 329.40075 |  | 370.8723
[21 empty] | 0.12603 | 329.36961 |  | 370.8801
[21 empty] | 0.12611 | 329.3507 |  | 370.8851
[21 empty] | 0.12626 | 329.35935 |  | 370.9443
[21 empty] | 0.12637 | 329.31152 |  | 370.9266
[21 empty] | 0.1265 | 329.33275 |  | 370.9933
[21 empty] | 0.1266 | 329.30412 |  | 370.994
[21 empty] | 0.12669 | 329.31116 |  | 371.0316
[21 empty] | 0.12686 | 329.27413 |  | 371.0458
[21 empty] | 0.12694 | 329.25289 |  | 371.0483
[21 empty] | 0.12707 | 329.27321 |  | 371.114
[21 empty] | 0.12719 | 329.23036 |  | 371.1052
[21 empty] | 0.12732 | 329.27907 |  | 371.2029
[21 empty] | 0.12745 | 329.25273 |  | 371.216
[21 empty] | 0.12756 | 329.21071 |  | 371.2048
[21 empty] | 0.12768 | 329.21639 |  | 371.2507
[21 empty] | 0.12779 | 329.187 |  | 371.2538
[21 empty] | 0.12792 | 329.22491 |  | 371.3394
[21 empty] | 0.12801 | 329.20401 |  | 371.3454
[21 empty] | 0.12817 | 329.18807 |  | 371.3801
[21 empty] | 0.12823 | 329.17991 |  | 371.3906
[21 empty] | 0.12834 | 329.11936 |  | 371.3585
[21 empty] | 0.12848 | 329.1503 |  | 371.4395
[21 empty] | 0.12861 | 329.1148 |  | 371.4423
[21 empty] | 0.12868 | 329.13295 |  | 371.4858
[21 empty] | 0.12879 | 329.11246 |  | 371.4989
[21 empty] | 0.12893 | 329.06165 |  | 371.4876
[21 empty] | 0.12906 | 329.1117 |  | 371.5869
[21 empty] | 0.12917 | 329.06646 |  | 371.572
[21 empty] | 0.12924 | 329.07336 |  | 371.6028
[21 empty] | 0.12936 | 329.04576 |  | 371.6111
[21 empty] | 0.12947 | 329.01976 |  | 371.6179
[21 empty] | 0.12962 | 329.01797 |  | 371.6653
[21 empty] | 0.12971 | 328.97687 |  | 371.6485
[21 empty] | 0.12984 | 329.02754 |  | 371.7485
[21 empty] | 0.12995 | 328.97488 |  | 371.7252
[21 empty] | 0.13005 | 328.94754 |  | 371.7272
[21 empty] | 0.13018 | 328.95698 |  | 371.7806
[21 empty] | 0.13027 | 328.89122 |  | 371.7359
[21 empty] | 0.13043 | 328.92441 |  | 371.826
[21 empty] | 0.13054 | 328.89917 |  | 371.8337
[21 empty] | 0.13065 | 328.90293 |  | 371.8741
[21 empty] | 0.1308 | 328.88331 |  | 371.9012
[21 empty] | 0.13089 | 328.85094 |  | 371.8942
[21 empty] | 0.13104 | 328.85009 |  | 371.9426
[21 empty] | 0.13118 | 328.80756 |  | 371.9405
[21 empty] | 0.13132 | 328.84879 |  | 372.0332
[21 empty] | 0.13143 | 328.79937 |  | 372.0135
[21 empty] | 0.13156 | 328.78353 |  | 372.0383
[21 empty] | 0.1317 | 328.79479 |  | 372.0971
[21 empty] | 0.13178 | 328.72798 |  | 372.0478
[21 empty] | 0.13191 | 328.76147 |  | 372.1284
[21 empty] | 0.13204 | 328.72242 |  | 372.1269
[21 empty] | 0.1322 | 328.6985 |  | 372.1524417
[21 empty] | 0.13229 | 328.68739 |  | 372.1694
[21 empty] | 0.13245 | 328.65883 |  | 372.1897
[21 empty] | 0.13256 | 328.69289 |  | 372.2644
[21 empty] | 0.13266 | 328.6477 |  | 372.2461
[21 empty] | 0.13279 | 328.6555 |  | 372.2977
[21 empty] | 0.13293 | 328.61213 |  | 372.2945
[21 empty] | 0.13303 | 328.55478 |  | 372.2624
[21 empty] | 0.13316 | 328.59345 |  | 372.349
[21 empty] | 0.1333 | 328.52997 |  | 372.323
[21 empty] | 0.13341 | 328.55469 |  | 372.3872
[21 empty] | 0.13353 | 328.53238 |  | 372.4013
[21 empty] | 0.13366 | 328.48077 |  | 372.3855
[21 empty] | 0.13378 | 328.47867 |  | 372.4225
[21 empty] | 0.13393 | 328.43341 |  | 372.4205
[21 empty] | 0.13405 | 328.46611 |  | 372.497
[21 empty] | 0.13415 | 328.41475 |  | 372.4716
[21 empty] | 0.1343 | 328.39389 |  | 372.4972
[21 empty] | 0.13447 | 328.38459 |  | 372.5425
[21 empty] | 0.13458 | 328.31427 |  | 372.4988
[21 empty] | 0.1347 | 328.35663 |  | 372.5863
[21 empty] | 0.13483 | 328.29619 |  | 372.5604
[21 empty] | 0.13496 | 328.28428 |  | 372.5895
[21 empty] | 0.13511 | 328.27395 |  | 372.627
[21 empty] | 0.13525 | 328.2088 |  | 372.5990402
[21 empty] | 0.13539 | 328.21177 |  | 372.6484
[21 empty] | 0.13553 | 328.175 |  | 372.6526
[21 empty] | 0.13561 | 328.19328 |  | 372.6996
[21 empty] | 0.13578 | 328.15332 |  | 372.71
[21 empty] | 0.13591 | 328.12612 |  | 372.7217
[21 empty] | 0.13604 | 328.11693 |  | 372.754
[21 empty] | 0.13618 | 328.05466 |  | 372.7291
[21 empty] | 0.13631 | 328.08012 |  | 372.8007
[21 empty] | 0.13644 | 328.04324 |  | 372.8015
[21 empty] | 0.13659 | 328.01414 |  | 372.8176
[21 empty] | 0.13671 | 327.98941 |  | 372.8288
[21 empty] | 0.13685 | 327.93523 |  | 372.8132
[21 empty] | 0.13696 | 327.92708 |  | 372.84
[21 empty] | 0.13713 | 327.89545 |  | 372.8598
[21 empty] | 0.13727 | 327.87661 |  | 372.8842
[21 empty] | 0.13739 | 327.85171 |  | 372.8953
[21 empty] | 0.13753 | 327.79466 |  | 372.8763
[21 empty] | 0.13768 | 327.80021 |  | 372.9317
[21 empty] | 0.13779 | 327.73114 |  | 372.8892
[21 empty] | 0.13794 | 327.73364 |  | 372.9412
[21 empty] | 0.13806 | 327.71178 |  | 372.9557
[21 empty] | 0.13824 | 327.63912 |  | 372.932
[21 empty] | 0.13832 | 327.6441 |  | 372.9638
[21 empty] | 0.1385 | 327.59584 |  | 372.9679
[21 empty] | 0.13866 | 327.60009 |  | 373.0251
[21 empty] | 0.13879 | 327.53762 |  | 372.9966
[21 empty] | 0.13894 | 327.51212 |  | 373.0167
[21 empty] | 0.13909 | 327.47698 |  | 373.0258
[21 empty] | 0.13921 | 327.38916 |  | 372.965
[21 empty] | 0.13935 | 327.41871 |  | 373.0445
[21 empty] | 0.13949 | 327.35874 |  | 373.022
[21 empty] | 0.13967 | 327.33636 |  | 373.0554
[21 empty] | 0.1398 | 327.30082 |  | 373.0575
[21 empty] | 0.13992 | 327.23531 |  | 373.0221
[21 empty] | 0.1401 | 327.22297 |  | 373.0669
[21 empty] | 0.14022 | 327.17527 |  | 373.0518
[21 empty] | 0.14038 | 327.16843 |  | 373.0963
[21 empty] | 0.14052 | 327.12083 |  | 373.0878
[21 empty] | 0.14069 | 327.08828 |  | 373.1063
[21 empty] | 0.14081 | 327.0601 |  | 373.1134
[21 empty] | 0.14095 | 326.97225 |  | 373.059
[21 empty] | 0.14108 | 326.9852 |  | 373.1163
[21 empty] | 0.14128 | 326.92011 |  | 373.1074
[21 empty] | 0.1414 | 326.87011 |  | 373.0895
[21 empty] | 0.14154 | 326.83472 |  | 373.0949
[21 empty] | 0.14168 | 326.78291 |  | 373.0815
[21 empty] | 0.14182 | 326.77446 |  | 373.1176
[21 empty] | 0.14198 | 326.72377 |  | 373.112
[21 empty] | 0.14214 | 326.68188 |  | 373.1164
[21 empty] | 0.14229 | 326.63336 |  | 373.11
[21 empty] | 0.14242 | 326.55367 |  | 373.0614
[21 empty] | 0.14262 | 326.53751 |  | 373.1083
[21 empty] | 0.14271 | 326.47341 |  | 373.0644
[21 empty] | 0.14291 | 326.48635 |  | 373.1445
[21 empty] | 0.14306 | 326.42077 |  | 373.1185
[21 empty] | 0.14323 | 326.32913 |  | 373.0693
[21 empty] | 0.14336 | 326.31051 |  | 373.0904
[21 empty] | 0.14354 | 326.21922 |  | 373.0447
[21 empty] | 0.14371 | 326.20534 |  | 373.0843
[21 empty] | 0.14384 | 326.14642 |  | 373.0593
[21 empty] | 0.144 | 326.10974 |  | 373.0695
[21 empty] | 0.14414 | 326.06614 |  | 373.0653
[21 empty] | 0.14433 | 325.97575 |  | 373.0238
[21 empty] | 0.14449 | 325.96558 |  | 373.0643
[21 empty] | 0.14464 | 325.87293 |  | 373.0072
[21 empty] | 0.14479 | 325.85567 |  | 373.0363
[21 empty] | 0.14495 | 325.8033 |  | 373.0285
[21 empty] | 0.1451 | 325.70256 |  | 372.962
[21 empty] | 0.14526 | 325.68958 |  | 372.9992
[21 empty] | 0.14544 | 325.6094 |  | 372.966
[21 empty] | 0.14555 | 325.5704 |  | 372.9572
[21 empty] | 0.14572 | 325.49784 |  | 372.9294
[21 empty] | 0.14589 | 325.43597 |  | 372.9138
[21 empty] | 0.14602 | 325.36253 |  | 372.872
[21 empty] | 0.14622 | 325.29178 |  | 372.8559
[21 empty] | 0.14636 | 325.28959 |  | 372.899
[21 empty] | 0.14653 | 325.20039 |  | 372.852
[21 empty] | 0.14667 | 325.14051 |  | 372.8289
[21 empty] | 0.14682 | 325.08545 |  | 372.8145
[21 empty] | 0.147 | 324.97989 |  | 372.7519
[21 empty] | 0.14717 | 324.96551 |  | 372.7907
[21 empty] | 0.14733 | 324.88865 |  | 372.7545
[21 empty] | 0.14749 | 324.83111 |  | 372.7405
[21 empty] | 0.14765 | 324.76401 |  | 372.7154
[21 empty] | 0.14781 | 324.67338 |  | 372.6634
[21 empty] | 0.14801 | 324.62027 |  | 372.6673
[21 empty] | 0.14815 | 324.51542 |  | 372.5924
[21 empty] | 0.14833 | 324.49923 |  | 372.6322
[21 empty] | 0.14851 | 324.40078 |  | 372.5775
[21 empty] | 0.14864 | 324.31883 |  | 372.5256
[21 empty] | 0.14882 | 324.28193 |  | 372.5416
[21 empty] | 0.14902 | 324.16248 |  | 372.4692
[21 empty] | 0.14916 | 324.13946 |  | 372.4881
[21 empty] | 0.14932 | 324.04608 |  | 372.4326
[21 empty] | 0.1495 | 323.96181 |  | 372.3941
[21 empty] | 0.14968 | 323.87743 |  | 372.3554
[21 empty] | 0.14985 | 323.776 |  | 372.2938336
[21 empty] | 0.15 | 323.73646 |  | 372.296929
[21 empty] | 0.15016 | 323.6403 |  | 372.2381
[21 empty] | 0.15033 | 323.584 |  | 372.2284
[21 empty] | 0.1505 | 323.48737 |  | 372.1722
[21 empty] | 0.15067 | 323.37758 |  | 372.1009
[21 empty] | 0.1508 | 323.34148 |  | 372.1014
[21 empty] | 0.151 | 323.20907 |  | 372.0136
[21 empty] | 0.15115 | 323.16662 |  | 372.0133
[21 empty] | 0.15133 | 323.07719 |  | 371.9685
[21 empty] | 0.15152 | 322.9738 |  | 371.9108
[21 empty] | 0.15166 | 322.89281 |  | 371.8627
[21 empty] | 0.15186 | 322.76995 |  | 371.7858
[21 empty] | 0.152 | 322.71346 |  | 371.7659
[21 empty] | 0.1522 | 322.60796 |  | 371.7089
[21 empty] | 0.15235 | 322.53382 |  | 371.6718
[21 empty] | 0.15255 | 322.45041 |  | 371.6402
[21 empty] | 0.15271 | 322.32331 |  | 371.5453
[21 empty] | 0.15288 | 322.26252 |  | 371.53
[21 empty] | 0.15307 | 322.13364 |  | 371.4426
[21 empty] | 0.15321 | 322.06817 |  | 371.4122
[21 empty] | 0.15342 | 321.96716 |  | 371.3634
[21 empty] | 0.1536 | 321.84508 |  | 371.2805
[21 empty] | 0.15378 | 321.77013 |  | 371.2519
[21 empty] | 0.15397 | 321.66385 |  | 371.1904
[21 empty] | 0.15414 | 321.57974 |  | 371.148
[21 empty] | 0.15431 | 321.45055 |  | 371.0536
[21 empty] | 0.15448 | 321.33038 |  | 370.9695
[21 empty] | 0.15469 | 321.22663 |  | 370.9172
[21 empty] | 0.15486 | 321.07488 |  | 370.7965
[21 empty] | 0.15501 | 321.03105 |  | 370.7941
[21 empty] | 0.15523 | 320.90398 |  | 370.7179
[21 empty] | 0.15536 | 320.79405 |  | 370.6326
[21 empty] | 0.15554 | 320.68983 |  | 370.5699
[21 empty] | 0.15571 | 320.52688 |  | 370.4361
[21 empty] | 0.15589 | 320.44023 |  | 370.3937
[21 empty] | 0.15609 | 320.29907 |  | 370.2946
[21 empty] | 0.15626 | 320.21166 |  | 370.2479
[21 empty] | 0.15643 | 320.10131 |  | 370.1748
[21 empty] | 0.1566 | 319.94589 |  | 370.0494
[21 empty] | 0.15679 | 319.85841 |  | 370.009
[21 empty] | 0.15696 | 319.69079 |  | 369.8695
[21 empty] | 0.15714 | 319.58659 |  | 369.8064
[21 empty] | 0.15734 | 319.4481 |  | 369.7101
[21 empty] | 0.15751 | 319.30024 |  | 369.5932
[21 empty] | 0.15771 | 319.17789 |  | 369.5154
[21 empty] | 0.15791 | 319.02183 |  | 369.3986
[21 empty] | 0.1581 | 318.92346 |  | 369.3453
[21 empty] | 0.15827 | 318.75119 |  | 369.1999
[21 empty] | 0.15846 | 318.61657 |  | 369.1046
[21 empty] | 0.15865 | 318.4616 |  | 368.9855
[21 empty] | 0.15887 | 318.27298 |  | 368.837
[21 empty] | 0.15903 | 318.15979 |  | 368.7567
[21 empty] | 0.15922 | 317.98256 |  | 368.6117
[21 empty] | 0.15944 | 317.8466 |  | 368.5241
[21 empty] | 0.15964 | 317.67089 |  | 368.3839
[21 empty] | 0.15982 | 317.45877 |  | 368.195
[21 empty] | 0.15999 | 317.27973 |  | 368.0413
[21 empty] | 0.16022 | 317.08058 |  | 367.8832
[21 empty] | 0.16037 | 316.89571 |  | 367.7163
[21 empty] | 0.16059 | 316.68263 |  | 367.5387
[21 empty] | 0.16079 | 316.44843 |  | 367.3302
[21 empty] | 0.16096 | 316.22223 |  | 367.1214
[21 empty] | 0.16115 | 315.91943 |  | 366.8298
[21 empty] | 0.16139 | 315.6867 |  | 366.6354
[21 empty] | 0.16156 | 315.34202 |  | 366.2887
[21 empty] | 0.16182 | 314.85976 |  | 365.8104
[21 empty] | 0.16204 | 313.92054 |  | 364.7882
[21 empty] | 0.16219 | 312.97872 |  | 363.7407
[21 empty] | 0.16234 | 312.02379 |  | 362.6777
[21 empty] | 0.1625 | 311.01155 |  | 361.5509
[21 empty] | 0.16251 | 309.92279 |  | 360.2883
[21 empty] | 0.16252 | 307.88518 |  | 357.9227
[21 empty] | 0.16253 | 304.31347 |  | 353.7735
[21 empty] | 0.16254 | 297.07637 |  | 345.3632
[21 empty] | 0.16255 | 286.33518 |  | 332.879
[21 empty] | 0.16256 | 273.16079 |  | 317.5658
[21 empty] | 0.16257 | 258.31638 |  | 300.3109
[21 empty] | 0.16258 | 242.13134 |  | 281.4971
[21 empty] | 0.16259 | 224.9881 |  | 261.5689
[21 empty] | 0.1626 | 207.37486 |  | 241.094
[21 empty] | 0.16261 | 189.65844 |  | 220.4988
[21 empty] | 0.16262 | 172.07172 |  | 200.054

## Spec_001
Prüflosbezeichnung | Redux 312_quer+längs_alte Proben
Proben-Nr | 1
Prüfer | JuBr
Werkstoff | 6082
Prüfnorm | DIN EN ISO 527
Prüfgeschwindigkeit | 3.6 | mm/min
Prüfklima | 23 °C / 50 % rF
Bemerkungen
Zeit | Traversenweg | Last | Dehnung 1 | Zugdehnung | Zugspannung | Axiale Dehnung (Video) | Zugverformung | Transversale Dehnung (Video) | Transversale Verformung 1 | Poisson_Ratio | Axiale Dehnung (Video)
(sec) | (mm) | (N) | (%) | (mm/mm) | (MPa) | (%) | (mm) | (%) | (mm) | (-) | (-)
0 | 0 | 245.84186 | 0.09209 | -3e-05 | 3.07687 | -0.00316 | -0.00091 | 0.00273 | -0.00029 | -0.8639241 | -3.16e-05
0.1 | 0.00455 | 287.66323 | 0.0923 | 1e-05 | 3.60029 | 0.00106 | 0.0003 | 0.00818 | -0.00086 | 7.716981 | 1.06e-05
0.146 | 0.00814 | 364.21585 | 0.09275 | 4e-05 | 4.5584 | 0.00393 | 0.00113 | 0.00516 | -0.00054 | 1.312977 | 3.93e-05
0.196 | 0.01141 | 440.65548 | 0.092 | 3e-05 | 5.51509 | 0.00258 | 0.00074 | -0.00749 | 0.00078 | -2.903101 | 2.58e-05
0.26 | 0.01548 | 518.03933 | 0.09222 | 7e-05 | 6.4836 | 0.0068 | 0.00195 | -0.0078 | 0.00082 | -1.147059 | 6.8e-05
0.322 | 0.01939 | 595.12133 | 0.09236 | 9e-05 | 7.44833 | 0.00854 | 0.00245 | -0.02975 | 0.00311 | -3.483607 | 8.54e-05
0.392 | 0.0233 | 671.53405 | 0.09316 | 6e-05 | 8.40468 | 0.00551 | 0.00158 | -0.02828 | 0.00296 | -5.132486 | 5.51e-05
0.462 | 0.0277 | 748.23936 | 0.09216 | 8e-05 | 9.3647 | 0.00755 | 0.00217 | -0.03856 | 0.00403 | -5.107285 | 7.55e-05
0.532 | 0.03171 | 823.59435 | 0.09267 | 0.00011 | 10.30781 | 0.01121 | 0.00322 | -0.02675 | 0.0028 | -2.386262 | 0.0001121
0.608 | 0.03637 | 899.7512 | 0.09302 | 0.00011 | 11.26097 | 0.01077 | 0.00309 | -0.03355 | 0.00351 | -3.115135 | 0.0001077
0.678 | 0.04071 | 974.94788 | 0.09163 | 0.00014 | 12.2021 | 0.01372 | 0.00394 | -0.03848 | 0.00402 | -2.804665 | 0.0001372
0.758 | 0.04537 | 1050.15401 | 0.09195 | 0.00016 | 13.14335 | 0.01562 | 0.00449 | -0.03498 | 0.00366 | -2.239437 | 0.0001562
0.832 | 0.05004 | 1127.1752 | 0.09271 | 0.00022 | 14.10732 | 0.02244 | 0.00645 | -0.04144 | 0.00433 | -1.846702 | 0.0002244
0.914 | 0.0547 | 1203.83698 | 0.09244 | 0.00018 | 15.0668 | 0.01798 | 0.00517 | -0.03006 | 0.00314 | -1.671858 | 0.0001798
0.988 | 0.05936 | 1278.891 | 0.0929 | 0.00023 | 16.00615 | 0.02277 | 0.00655 | -0.03208 | 0.00335 | -1.408871 | 0.0002277
1.07 | 0.06402 | 1355.25674 | 0.09256 | 0.00025 | 16.96191 | 0.0251 | 0.00721 | -0.02737 | 0.00286 | -1.090438 | 0.000251
1.148 | 0.06889 | 1430.86921 | 0.09313 | 0.00028 | 17.90825 | 0.02815 | 0.00809 | -0.0261 | 0.00273 | -0.9271758 | 0.0002815
1.228 | 0.07345 | 1506.19067 | 0.09297 | 0.00026 | 18.85095 | 0.0263 | 0.00756 | -0.02344 | 0.00245 | -0.8912548 | 0.000263
1.31 | 0.07859 | 1582.74181 | 0.09303 | 0.00033 | 19.80903 | 0.03252 | 0.00935 | -0.02848 | 0.00298 | -0.8757688 | 0.0003252
1.392 | 0.08336 | 1659.31374 | 0.09287 | 0.00033 | 20.76738 | 0.03296 | 0.00947 | -0.01924 | 0.00201 | -0.5837379 | 0.0003296
1.476 | 0.0885 | 1735.42991 | 0.09215 | 0.00031 | 21.72002 | 0.03149 | 0.00905 | -0.0207 | 0.00216 | -0.6573515 | 0.0003149
1.558 | 0.09332 | 1810.7963 | 0.09188 | 0.00038 | 22.66328 | 0.03817 | 0.01097 | -0.02304 | 0.00241 | -0.6036154 | 0.0003817
1.646 | 0.09873 | 1887.43025 | 0.09282 | 0.00038 | 23.62241 | 0.03759 | 0.0108 | -0.01907 | 0.00199 | -0.5073158 | 0.0003759
1.732 | 0.10377 | 1963.33677 | 0.09297 | 0.00038 | 24.57243 | 0.0381 | 0.01095 | -0.01204 | 0.00126 | -0.3160105 | 0.000381
1.822 | 0.10929 | 2039.60091 | 0.09177 | 0.00043 | 25.52692 | 0.04251 | 0.01222 | -0.02042 | 0.00214 | -0.4803576 | 0.0004251
1.91 | 0.11437 | 2114.84559 | 0.09287 | 0.0004 | 26.46866 | 0.04012 | 0.01153 | -0.02733 | 0.00286 | -0.6812064 | 0.0004012
2 | 0.12005 | 2191.34778 | 0.09187 | 0.00046 | 27.42613 | 0.04618 | 0.01327 | -0.02295 | 0.0024 | -0.4969684 | 0.0004618
2.094 | 0.12546 | 2267.44026 | 0.09247 | 0.00043 | 28.37848 | 0.0431 | 0.01239 | -0.01862 | 0.00195 | -0.4320186 | 0.000431
2.182 | 0.13104 | 2342.90175 | 0.09221 | 0.00048 | 29.32293 | 0.04802 | 0.0138 | -0.02185 | 0.00228 | -0.4550187 | 0.0004802
2.278 | 0.13655 | 2418.33329 | 0.09163 | 0.0005 | 30.267 | 0.0498 | 0.01431 | -0.02281 | 0.00239 | -0.4580321 | 0.000498
2.366 | 0.14207 | 2494.58581 | 0.09277 | 0.00062 | 31.22135 | 0.06241 | 0.01794 | -0.02904 | 0.00304 | -0.46531 | 0.0006241
2.464 | 0.1478 | 2570.761 | 0.09262 | 0.00063 | 32.17473 | 0.0627 | 0.01802 | -0.02836 | 0.00297 | -0.4523126 | 0.000627
2.554 | 0.15321 | 2646.03026 | 0.09241 | 0.00063 | 33.11677 | 0.06257 | 0.01798 | -0.02569 | 0.00269 | -0.4105802 | 0.0006257
2.654 | 0.15921 | 2721.94527 | 0.09252 | 0.00064 | 34.0669 | 0.06374 | 0.01832 | -0.02795 | 0.00292 | -0.4385002 | 0.0006374
2.75 | 0.16484 | 2797.97964 | 0.09304 | 0.00066 | 35.01852 | 0.06625 | 0.01904 | -0.03088 | 0.00323 | -0.4661132 | 0.0006625
2.85 | 0.171 | 2874.11973 | 0.09313 | 0.00065 | 35.97146 | 0.06515 | 0.01872 | -0.04329 | 0.00453 | -0.6644666 | 0.0006515
2.95 | 0.17684 | 2947.72312 | 0.09268 | 0.00064 | 36.89265 | 0.06382 | 0.01834 | -0.03681 | 0.00385 | -0.5767784 | 0.0006382
3.048 | 0.183 | 3023.84958 | 0.0925 | 0.00068 | 37.84543 | 0.06791 | 0.01952 | -0.02569 | 0.00269 | -0.3782948 | 0.0006791
3.148 | 0.18884 | 3094.67711 | 0.09297 | 0.00068 | 38.73188 | 0.0681 | 0.01957 | -0.02882 | 0.00301 | -0.4232012 | 0.000681
3.248 | 0.19479 | 3170.937 | 0.09312 | 0.00067 | 39.68632 | 0.06715 | 0.0193 | -0.03141 | 0.00328 | -0.4677587 | 0.0006715
3.348 | 0.20089 | 3242.56897 | 0.09282 | 0.00061 | 40.58284 | 0.06086 | 0.01749 | -0.03276 | 0.00343 | -0.5382846 | 0.0006086
3.448 | 0.20668 | 3313.8746 | 0.09322 | 0.00064 | 41.47528 | 0.06371 | 0.01831 | -0.04159 | 0.00435 | -0.6528018 | 0.0006371
3.548 | 0.213 | 3388.09736 | 0.09295 | 0.00066 | 42.40422 | 0.06623 | 0.01903 | -0.05264 | 0.0055 | -0.794806 | 0.0006623
3.648 | 0.21879 | 3456.85489 | 0.09262 | 0.00065 | 43.26477 | 0.06534 | 0.01878 | -0.05046 | 0.00528 | -0.7722681 | 0.0006534
3.748 | 0.22484 | 3532.27481 | 0.09266 | 0.00073 | 44.2087 | 0.07262 | 0.02087 | -0.05713 | 0.00597 | -0.7866979 | 0.0007262
3.848 | 0.23084 | 3601.02676 | 0.09281 | 0.00072 | 45.06917 | 0.07196 | 0.02068 | -0.05929 | 0.0062 | -0.82393 | 0.0007196
3.948 | 0.23668 | 3672.09502 | 0.09272 | 0.00073 | 45.95864 | 0.07287 | 0.02094 | -0.07229 | 0.00756 | -0.9920406 | 0.0007287
4.048 | 0.24295 | 3743.71961 | 0.09273 | 0.00076 | 46.85506 | 0.07558 | 0.02172 | -0.06478 | 0.00677 | -0.8571051 | 0.0007558
4.148 | 0.24879 | 3811.74266 | 0.09285 | 0.00081 | 47.70642 | 0.08064 | 0.02317 | -0.0775 | 0.0081 | -0.9610615 | 0.0008064
4.248 | 0.25495 | 3885.79443 | 0.09274 | 0.00077 | 48.63322 | 0.07657 | 0.02201 | -0.07535 | 0.00788 | -0.9840669 | 0.0007657
4.348 | 0.26084 | 3952.14155 | 0.09289 | 0.00078 | 49.4636 | 0.07835 | 0.02252 | -0.08096 | 0.00847 | -1.033312 | 0.0007835
4.448 | 0.26673 | 4023.79587 | 0.09327 | 0.00081 | 50.3604 | 0.08095 | 0.02327 | -0.08577 | 0.00897 | -1.059543 | 0.0008095
4.548 | 0.27295 | 4092.2378 | 0.09293 | 0.00083 | 51.21699 | 0.08257 | 0.02373 | -0.08348 | 0.00873 | -1.011021 | 0.0008257
4.648 | 0.27873 | 4158.47942 | 0.09289 | 0.00085 | 52.04605 | 0.0845 | 0.02429 | -0.07432 | 0.00777 | -0.8795266 | 0.000845
4.748 | 0.285 | 4231.36398 | 0.09309 | 0.00086 | 52.95825 | 0.08576 | 0.02465 | -0.06376 | 0.00667 | -0.7434701 | 0.0008576
4.848 | 0.29084 | 4296.86531 | 0.093 | 0.00088 | 53.77804 | 0.08783 | 0.02524 | -0.0666 | 0.00696 | -0.758283 | 0.0008783
4.948 | 0.29673 | 4368.53841 | 0.09275 | 0.00086 | 54.67507 | 0.08557 | 0.02459 | -0.07578 | 0.00792 | -0.8855907 | 0.0008557
5.048 | 0.30284 | 4435.08759 | 0.09295 | 0.00092 | 55.50798 | 0.09155 | 0.02631 | -0.06161 | 0.00644 | -0.6729656 | 0.0009155
5.148 | 0.30868 | 4502.24742 | 0.0929 | 0.00089 | 56.34853 | 0.08904 | 0.02559 | -0.04835 | 0.00506 | -0.5430144 | 0.0008904
5.248 | 0.315 | 4572.12836 | 0.09293 | 0.00095 | 57.22313 | 0.0954 | 0.02742 | -0.04643 | 0.00486 | -0.4866876 | 0.000954
5.348 | 0.32079 | 4637.24568 | 0.09292 | 0.00096 | 58.03812 | 0.09573 | 0.02751 | -0.03727 | 0.0039 | -0.3893241 | 0.0009573
5.448 | 0.32689 | 4708.70599 | 0.09287 | 0.00097 | 58.93249 | 0.09736 | 0.02798 | -0.02536 | 0.00265 | -0.2604766 | 0.0009736
5.548 | 0.33284 | 4773.47597 | 0.09264 | 0.001 | 59.74313 | 0.10041 | 0.02886 | -0.00422 | 0.00044 | -0.04202769 | 0.0010041
5.648 | 0.33868 | 4841.10206 | 0.09322 | 0.00102 | 60.58951 | 0.10221 | 0.02938 | 0.00365 | -0.00038 | 0.03571079 | 0.0010221
5.748 | 0.34495 | 4908.44831 | 0.09309 | 0.0012 | 61.43239 | 0.12024 | 0.03456 | 0.00666 | -0.0007 | 0.05538922 | 0.0012024
5.848 | 0.35079 | 4971.99699 | 0.0929 | 0.00121 | 62.22775 | 0.12077 | 0.03471 | -0.00121 | 0.00013 | -0.01001904 | 0.0012077
5.948 | 0.35695 | 5042.87168 | 0.09269 | 0.00126 | 63.11479 | 0.12563 | 0.0361 | -0.00134 | 0.00014 | -0.01066624 | 0.0012563
6.048 | 0.36284 | 5106.11951 | 0.09287 | 0.00125 | 63.90638 | 0.1254 | 0.03604 | -0.00118 | 0.00012 | -0.009409888 | 0.001254
6.148 | 0.36873 | 5174.44611 | 0.09268 | 0.00127 | 64.76153 | 0.12664 | 0.0364 | 0.00492 | -0.00051 | 0.03885028 | 0.0012664
6.248 | 0.37489 | 5239.73644 | 0.09261 | 0.00132 | 65.57868 | 0.13169 | 0.03785 | -0.003 | 0.00031 | -0.02278077 | 0.0013169
6.348 | 0.38079 | 5303.06071 | 0.09271 | 0.00129 | 66.37122 | 0.12942 | 0.0372 | 7e-05 | -1e-05 | 0.0005408747 | 0.0012942
6.448 | 0.387 | 5371.2 | 0.09289 | 0.00133 | 67.22403 | 0.13316 | 0.03827 | 0.00098 | -0.0001 | 0.007359567 | 0.0013316
6.548 | 0.39284 | 5433.31414 | 0.09265 | 0.00136 | 68.00143 | 0.13638 | 0.0392 | -0.00255 | 0.00027 | -0.01869776 | 0.0013638
6.648 | 0.39879 | 5501.58799 | 0.09309 | 0.00139 | 68.85592 | 0.13889 | 0.03992 | -0.00576 | 0.0006 | -0.04147167 | 0.0013889
6.748 | 0.40484 | 5564.46478 | 0.09294 | 0.00142 | 69.64286 | 0.1422 | 0.04087 | -0.00714 | 0.00075 | -0.05021097 | 0.001422
6.848 | 0.41068 | 5628.51906 | 0.09287 | 0.00143 | 70.44454 | 0.14287 | 0.04106 | -0.00957 | 0.001 | -0.06698397 | 0.0014287
6.948 | 0.417 | 5695.07718 | 0.09299 | 0.00145 | 71.27756 | 0.1453 | 0.04176 | -0.00824 | 0.00086 | -0.05671025 | 0.001453
7.048 | 0.42284 | 5756.91864 | 0.09251 | 0.00149 | 72.05155 | 0.14892 | 0.0428 | -0.00623 | 0.00065 | -0.04183454 | 0.0014892
7.148 | 0.42884 | 5825.47635 | 0.09266 | 0.00149 | 72.90959 | 0.14855 | 0.04269 | -0.0105 | 0.0011 | -0.07068327 | 0.0014855
7.248 | 0.43484 | 5886.1202 | 0.09268 | 0.0015 | 73.66859 | 0.15018 | 0.04316 | -0.00493 | 0.00052 | -0.03282727 | 0.0015018
7.348 | 0.44068 | 5949.68274 | 0.09285 | 0.00151 | 74.46411 | 0.15052 | 0.04326 | -0.01236 | 0.00129 | -0.08211533 | 0.0015052
7.448 | 0.44695 | 6013.93014 | 0.09291 | 0.00148 | 75.26821 | 0.14757 | 0.04241 | -0.0193 | 0.00202 | -0.1307854 | 0.0014757
7.548 | 0.45279 | 6073.77693 | 0.09296 | 0.00146 | 76.01723 | 0.14568 | 0.04187 | -0.00773 | 0.00081 | -0.0530615 | 0.0014568
7.648 | 0.45895 | 6141.41062 | 0.09254 | 0.00148 | 76.86371 | 0.14758 | 0.04241 | -0.04534 | 0.00474 | -0.3072232 | 0.0014758
7.748 | 0.46484 | 6201.3267 | 0.09302 | 0.00146 | 77.6136 | 0.14611 | 0.04199 | -0.05256 | 0.0055 | -0.359729 | 0.0014611
7.848 | 0.47073 | 6266.77796 | 0.09301 | 0.0015 | 78.43277 | 0.15025 | 0.04318 | -0.04845 | 0.00507 | -0.3224626 | 0.0015025
7.948 | 0.47689 | 6328.16032 | 0.0928 | 0.00151 | 79.20101 | 0.15132 | 0.04349 | -0.04754 | 0.00497 | -0.3141686 | 0.0015132
8.048 | 0.48273 | 6387.6155 | 0.09295 | 0.00154 | 79.94513 | 0.1543 | 0.04435 | -0.0476 | 0.00498 | -0.30849 | 0.001543
8.148 | 0.489 | 6453.19104 | 0.09297 | 0.00155 | 80.76585 | 0.15512 | 0.04458 | -0.04515 | 0.00472 | -0.291065 | 0.0015512
8.248 | 0.49479 | 6511.14464 | 0.0927 | 0.00158 | 81.49117 | 0.15767 | 0.04531 | -0.04951 | 0.00518 | -0.3140103 | 0.0015767
8.348 | 0.50084 | 6576.62675 | 0.09242 | 0.00162 | 82.31072 | 0.16246 | 0.04669 | -0.04432 | 0.00463 | -0.2728056 | 0.0016246
8.448 | 0.50689 | 6636.21381 | 0.09294 | 0.00158 | 83.05649 | 0.15843 | 0.04553 | -0.0372 | 0.00389 | -0.234804 | 0.0015843
8.548 | 0.51268 | 6696.15895 | 0.09281 | 0.00161 | 83.80675 | 0.16148 | 0.04641 | -0.03615 | 0.00378 | -0.2238667 | 0.0016148
8.648 | 0.519 | 6759.29546 | 0.09271 | 0.00164 | 84.59694 | 0.1644 | 0.04725 | -0.04114 | 0.0043 | -0.2502433 | 0.001644
8.748 | 0.52479 | 6816.874 | 0.09292 | 0.00165 | 85.31757 | 0.16539 | 0.04753 | -0.04201 | 0.00439 | -0.2540057 | 0.0016539
8.848 | 0.53089 | 6881.3771 | 0.093 | 0.00164 | 86.12487 | 0.16426 | 0.04721 | -0.03922 | 0.0041 | -0.2387678 | 0.0016426
8.948 | 0.53684 | 6939.1796 | 0.09272 | 0.00168 | 86.84831 | 0.1676 | 0.04817 | -0.04635 | 0.00485 | -0.2765513 | 0.001676
9.048 | 0.54268 | 7000.43231 | 0.09313 | 0.00167 | 87.61492 | 0.16736 | 0.0481 | -0.03643 | 0.00381 | -0.2176745 | 0.0016736
9.148 | 0.54895 | 7061.05962 | 0.09278 | 0.00172 | 88.37371 | 0.17185 | 0.04939 | -0.04092 | 0.00428 | -0.2381146 | 0.0017185
9.248 | 0.55479 | 7117.34936 | 0.09242 | 0.00172 | 89.07821 | 0.17193 | 0.04941 | -0.04033 | 0.00422 | -0.2345722 | 0.0017193
9.348 | 0.56095 | 7182.30218 | 0.09271 | 0.0017 | 89.89114 | 0.17022 | 0.04892 | -0.03054 | 0.00319 | -0.1794149 | 0.0017022
9.448 | 0.56684 | 7238.28033 | 0.09308 | 0.0017 | 90.59174 | 0.16986 | 0.04882 | -0.04155 | 0.00434 | -0.2446132 | 0.0016986
9.548 | 0.57268 | 7299.76103 | 0.09288 | 0.00164 | 91.36121 | 0.164 | 0.04713 | -0.03658 | 0.00383 | -0.2230488 | 0.00164
9.648 | 0.57889 | 7358.22558 | 0.09311 | 0.00167 | 92.09294 | 0.1674 | 0.04811 | -0.03646 | 0.00381 | -0.2178017 | 0.001674
9.748 | 0.58473 | 7415.16307 | 0.09322 | 0.00164 | 92.80555 | 0.16398 | 0.04713 | -0.03876 | 0.00405 | -0.2363703 | 0.0016398
9.848 | 0.591 | 7477.62367 | 0.09255 | 0.00164 | 93.58728 | 0.16385 | 0.04709 | -0.03878 | 0.00406 | -0.2366799 | 0.0016385
9.948 | 0.59684 | 7533.64295 | 0.09285 | 0.00162 | 94.2884 | 0.1623 | 0.04664 | -0.03698 | 0.00387 | -0.2278497 | 0.001623
10.048 | 0.60284 | 7595.60376 | 0.09259 | 0.0016 | 95.06388 | 0.16013 | 0.04602 | -0.03626 | 0.00379 | -0.226441 | 0.0016013
10.148 | 0.60884 | 7651.81035 | 0.09326 | 0.00162 | 95.76734 | 0.16179 | 0.0465 | -0.03359 | 0.00351 | -0.2076148 | 0.0016179
10.248 | 0.61468 | 7709.11932 | 0.09256 | 0.00159 | 96.4846 | 0.15869 | 0.04561 | -0.03882 | 0.00406 | -0.2446279 | 0.0015869
10.348 | 0.621 | 7768.78059 | 0.09316 | 0.00162 | 97.2313 | 0.16226 | 0.04663 | -0.04304 | 0.0045 | -0.2652533 | 0.0016226
10.448 | 0.62679 | 7822.75379 | 0.09313 | 0.00161 | 97.90681 | 0.16078 | 0.04621 | -0.04181 | 0.00437 | -0.2600448 | 0.0016078
10.548 | 0.63289 | 7884.82994 | 0.09225 | 0.0016 | 98.68373 | 0.15993 | 0.04596 | -0.0358 | 0.00374 | -0.2238479 | 0.0015993
10.648 | 0.63884 | 7939.61048 | 0.09308 | 0.00163 | 99.36934 | 0.1629 | 0.04682 | -0.03968 | 0.00415 | -0.243585 | 0.001629
10.748 | 0.64468 | 7997.27976 | 0.09318 | 0.00165 | 100.09111 | 0.16483 | 0.04737 | -0.02945 | 0.00308 | -0.1786689 | 0.0016483
10.848 | 0.65095 | 8055.70811 | 0.09249 | 0.00166 | 100.82238 | 0.1665 | 0.04785 | -0.0307 | 0.00321 | -0.1843844 | 0.001665
10.948 | 0.65684 | 8109.97546 | 0.09266 | 0.00168 | 101.50157 | 0.16821 | 0.04834 | -0.04263 | 0.00446 | -0.2534332 | 0.0016821
11.048 | 0.66295 | 8170.99124 | 0.09317 | 0.00177 | 102.26522 | 0.17711 | 0.0509 | -0.03249 | 0.0034 | -0.1834453 | 0.0017711
11.148 | 0.66889 | 8225.32117 | 0.09295 | 0.00187 | 102.9452 | 0.18703 | 0.05375 | -0.0302 | 0.00316 | -0.1614714 | 0.0018703
11.248 | 0.67473 | 8283.3758 | 0.0931 | 0.00181 | 103.67179 | 0.18088 | 0.05198 | -0.02939 | 0.00307 | -0.1624834 | 0.0018088
11.348 | 0.68084 | 8337.71735 | 0.09261 | 0.00186 | 104.35191 | 0.18567 | 0.05336 | -0.02616 | 0.00274 | -0.1408951 | 0.0018567
11.448 | 0.68668 | 8391.60204 | 0.09263 | 0.00187 | 105.02631 | 0.18652 | 0.0536 | -0.02311 | 0.00242 | -0.1239009 | 0.0018652
11.548 | 0.693 | 8451.28208 | 0.09261 | 0.00188 | 105.77324 | 0.18785 | 0.05399 | -0.02709 | 0.00283 | -0.1442108 | 0.0018785
11.648 | 0.69884 | 8502.9763 | 0.09272 | 0.00187 | 106.42023 | 0.18741 | 0.05386 | -0.02166 | 0.00227 | -0.1155755 | 0.0018741
11.748 | 0.70479 | 8562.28262 | 0.09262 | 0.00186 | 107.16249 | 0.18648 | 0.05359 | 0.02126 | -0.00222 | 0.1140069 | 0.0018648
11.848 | 0.71089 | 8615.53341 | 0.09312 | 0.00192 | 107.82895 | 0.19203 | 0.05519 | 0.01657 | -0.00173 | 0.0862886 | 0.0019203
11.948 | 0.71662 | 8669.29024 | 0.09285 | 0.00193 | 108.50176 | 0.1933 | 0.05556 | 0.00888 | -0.00093 | 0.04593895 | 0.001933
12.048 | 0.72295 | 8726.5268 | 0.09293 | 0.00194 | 109.21811 | 0.19413 | 0.05579 | 0.01348 | -0.00141 | 0.06943801 | 0.0019413
12.148 | 0.72884 | 8778.09763 | 0.09287 | 0.00197 | 109.86355 | 0.19699 | 0.05661 | 0.01236 | -0.00129 | 0.0627443 | 0.0019699
12.248 | 0.73495 | 8837.93592 | 0.0926 | 0.00195 | 110.61246 | 0.19532 | 0.05613 | 0.01157 | -0.00121 | 0.05923613 | 0.0019532
12.348 | 0.74084 | 8888.88359 | 0.09283 | 0.00202 | 111.25011 | 0.20158 | 0.05793 | 0.01672 | -0.00175 | 0.08294474 | 0.0020158
12.448 | 0.74673 | 8943.94308 | 0.09263 | 0.002 | 111.93921 | 0.19964 | 0.05738 | 0.01918 | -0.00201 | 0.09607293 | 0.0019964
12.548 | 0.75295 | 8997.77323 | 0.09257 | 0.00205 | 112.61293 | 0.20462 | 0.05881 | 0.0142 | -0.00148 | 0.06939693 | 0.0020462
12.648 | 0.75873 | 9047.88136 | 0.09261 | 0.00204 | 113.24007 | 0.20437 | 0.05874 | 0.01124 | -0.00118 | 0.05499829 | 0.0020437
12.748 | 0.76495 | 9106.03076 | 0.09322 | 0.00207 | 113.96784 | 0.20707 | 0.05951 | 0.00933 | -0.00098 | 0.04505723 | 0.0020707
12.848 | 0.77084 | 9154.38026 | 0.09247 | 0.00209 | 114.57297 | 0.2093 | 0.06015 | 0.00984 | -0.00103 | 0.04701386 | 0.002093
12.948 | 0.77673 | 9209.1009 | 0.0923 | 0.00211 | 115.25783 | 0.21061 | 0.06053 | 0.00569 | -0.0006 | 0.02701676 | 0.0021061
13.048 | 0.78289 | 9259.9842 | 0.09276 | 0.00208 | 115.89467 | 0.2077 | 0.05969 | 0.0148 | -0.00155 | 0.07125662 | 0.002077
13.148 | 0.78873 | 9308.87729 | 0.09278 | 0.00212 | 116.5066 | 0.21204 | 0.06094 | 0.00978 | -0.00102 | 0.04612337 | 0.0021204
13.248 | 0.795 | 9363.97076 | 0.09281 | 0.00212 | 117.19613 | 0.21226 | 0.061 | 0.00642 | -0.00067 | 0.03024592 | 0.0021226
13.348 | 0.80084 | 9412.82719 | 0.09234 | 0.00215 | 117.8076 | 0.21476 | 0.06172 | 0.00382 | -0.0004 | 0.0177873 | 0.0021476
13.448 | 0.80679 | 9467.64529 | 0.09296 | 0.00216 | 118.49368 | 0.21567 | 0.06198 | 0.00973 | -0.00102 | 0.04511522 | 0.0021567
13.548 | 0.81284 | 9516.66981 | 0.09276 | 0.00217 | 119.10726 | 0.21676 | 0.0623 | -0.00078 | 8e-05 | -0.00359845 | 0.0021676
13.648 | 0.81868 | 9567.70778 | 0.09274 | 0.00214 | 119.74603 | 0.21398 | 0.0615 | 0.00018 | -2e-05 | 0.0008412001 | 0.0021398
13.748 | 0.82495 | 9619.26699 | 0.09296 | 0.0022 | 120.39133 | 0.22049 | 0.06337 | -0.01757 | 0.00184 | -0.07968615 | 0.0022049
13.848 | 0.83079 | 9666.45241 | 0.09282 | 0.0022 | 120.98188 | 0.22031 | 0.06332 | -0.0339 | 0.00355 | -0.1538741 | 0.0022031
13.948 | 0.83689 | 9720.66611 | 0.0929 | 0.00221 | 121.6604 | 0.22129 | 0.0636 | -0.01733 | 0.00181 | -0.07831353 | 0.0022129
14.048 | 0.84289 | 9767.63695 | 0.09276 | 0.00222 | 122.24827 | 0.22187 | 0.06376 | -0.02801 | 0.00293 | -0.1262451 | 0.0022187
14.148 | 0.84868 | 9818.02136 | 0.09261 | 0.00224 | 122.87887 | 0.22363 | 0.06427 | -0.02408 | 0.00252 | -0.1076779 | 0.0022363
14.248 | 0.85489 | 9868.35033 | 0.09283 | 0.00221 | 123.50877 | 0.22118 | 0.06357 | -0.02268 | 0.00237 | -0.1025409 | 0.0022118
14.348 | 0.86079 | 9915.51518 | 0.09323 | 0.00222 | 124.09906 | 0.22154 | 0.06367 | -0.02873 | 0.003 | -0.1296831 | 0.0022154
14.448 | 0.867 | 9970.3458 | 0.09279 | 0.00223 | 124.7853 | 0.22349 | 0.06423 | -0.02315 | 0.00242 | -0.1035841 | 0.0022349
14.548 | 0.87284 | 10017.56877 | 0.0923 | 0.00222 | 125.37633 | 0.2225 | 0.06395 | -0.02311 | 0.00242 | -0.1038652 | 0.002225
14.648 | 0.87873 | 10069.18162 | 0.0927 | 0.00224 | 126.0223 | 0.22369 | 0.06429 | -0.02086 | 0.00218 | -0.09325406 | 0.0022369
14.748 | 0.88484 | 10118.38764 | 0.09254 | 0.00223 | 126.63814 | 0.22319 | 0.06414 | -0.02136 | 0.00223 | -0.09570321 | 0.0022319
14.848 | 0.89068 | 10166.43405 | 0.09303 | 0.00227 | 127.23947 | 0.22656 | 0.06511 | -0.02968 | 0.0031 | -0.1310028 | 0.0022656
14.948 | 0.897 | 10219.50245 | 0.0925 | 0.00225 | 127.90366 | 0.22524 | 0.06473 | -0.02336 | 0.00244 | -0.1037116 | 0.0022524
15.048 | 0.90279 | 10267.27885 | 0.09258 | 0.00226 | 128.50161 | 0.22633 | 0.06505 | -0.01686 | 0.00176 | -0.074493 | 0.0022633
15.148 | 0.90879 | 10322.1488 | 0.09252 | 0.00224 | 129.18835 | 0.2245 | 0.06452 | -0.01208 | 0.00126 | -0.05380846 | 0.002245
15.248 | 0.91489 | 10370.0915 | 0.09233 | 0.00224 | 129.78838 | 0.22392 | 0.06435 | -0.0065 | 0.00068 | -0.02902822 | 0.0022392
15.348 | 0.92068 | 10419.81608 | 0.09248 | 0.00221 | 130.41071 | 0.22055 | 0.06338 | -0.0171 | 0.00179 | -0.07753344 | 0.0022055
15.448 | 0.92695 | 10472.01365 | 0.09276 | 0.00221 | 131.064 | 0.22071 | 0.06343 | -0.02209 | 0.00231 | -0.1000861 | 0.0022071
15.548 | 0.93284 | 10519.10967 | 0.09253 | 0.0022 | 131.65344 | 0.21969 | 0.06314 | -0.01773 | 0.00185 | -0.08070463 | 0.0021969
15.648 | 0.93884 | 10574.03505 | 0.0929 | 0.00223 | 132.34086 | 0.22311 | 0.06412 | -0.02608 | 0.00273 | -0.116893 | 0.0022311
15.748 | 0.94484 | 10621.80519 | 0.09306 | 0.00221 | 132.93874 | 0.22116 | 0.06356 | -0.02315 | 0.00242 | -0.1046753 | 0.0022116
15.848 | 0.95073 | 10673.91694 | 0.09246 | 0.00221 | 133.59095 | 0.22115 | 0.06356 | -0.02415 | 0.00253 | -0.1092019 | 0.0022115
15.948 | 0.95695 | 10725.06577 | 0.09294 | 0.00221 | 134.23111 | 0.2208 | 0.06346 | -0.03118 | 0.00326 | -0.1412138 | 0.002208
16.048 | 0.96279 | 10773.27847 | 0.09252 | 0.00219 | 134.83452 | 0.219 | 0.06294 | -0.03037 | 0.00318 | -0.1386758 | 0.00219
16.148 | 0.969 | 10828.51768 | 0.0927 | 0.00216 | 135.52588 | 0.2163 | 0.06217 | -0.03422 | 0.00358 | -0.1582062 | 0.002163
16.248 | 0.97484 | 10875.51266 | 0.09278 | 0.00217 | 136.11405 | 0.21723 | 0.06243 | -0.03599 | 0.00376 | -0.1656769 | 0.0021723
16.348 | 0.98068 | 10928.3182 | 0.09243 | 0.00218 | 136.77495 | 0.21839 | 0.06277 | -0.03796 | 0.00397 | -0.1738175 | 0.0021839
16.448 | 0.98689 | 10977.543 | 0.09294 | 0.00218 | 137.39103 | 0.21767 | 0.06256 | -0.04091 | 0.00428 | -0.1879451 | 0.0021767
16.548 | 0.99268 | 11026.50851 | 0.09238 | 0.00215 | 138.00386 | 0.21506 | 0.06181 | -0.0405 | 0.00423 | -0.1883195 | 0.0021506
16.648 | 0.999 | 11080.6632 | 0.09273 | 0.00218 | 138.68164 | 0.21829 | 0.06273 | -0.05084 | 0.00532 | -0.2329012 | 0.0021829
16.748 | 1.00489 | 11128.87591 | 0.09283 | 0.00222 | 139.28506 | 0.22243 | 0.06392 | -0.05158 | 0.00539 | -0.2318932 | 0.0022243
16.848 | 1.01089 | 11182.48612 | 0.09279 | 0.0022 | 139.95602 | 0.21991 | 0.0632 | -0.05591 | 0.00585 | -0.2542404 | 0.0021991
16.948 | 1.01684 | 11230.35192 | 0.0925 | 0.00221 | 140.55509 | 0.22129 | 0.0636 | -0.06363 | 0.00665 | -0.2875412 | 0.0022129
17.048 | 1.02268 | 11280.82126 | 0.09229 | 0.00219 | 141.18675 | 0.21877 | 0.06287 | -0.0554 | 0.00579 | -0.253234 | 0.0021877
17.148 | 1.02895 | 11333.1601 | 0.09256 | 0.00222 | 141.8418 | 0.22162 | 0.06369 | -0.04783 | 0.005 | -0.2158199 | 0.0022162
17.248 | 1.03479 | 11380.92667 | 0.09271 | 0.00225 | 142.43963 | 0.22454 | 0.06453 | -0.03305 | 0.00346 | -0.1471898 | 0.0022454
17.348 | 1.04089 | 11436.51098 | 0.09264 | 0.00228 | 143.13531 | 0.22769 | 0.06544 | -0.03762 | 0.00393 | -0.1652246 | 0.0022769
17.448 | 1.04684 | 11485.49616 | 0.09266 | 0.00225 | 143.74839 | 0.22529 | 0.06475 | 0.00206 | -0.00022 | 0.00914377 | 0.0022529
17.548 | 1.05268 | 11538.34194 | 0.09264 | 0.00228 | 144.40979 | 0.22788 | 0.06549 | 0.00505 | -0.00053 | 0.02216079 | 0.0022788
17.648 | 1.05895 | 11590.70313 | 0.09255 | 0.0023 | 145.06512 | 0.22964 | 0.066 | 0.01068 | -0.00112 | 0.04650758 | 0.0022964
17.748 | 1.06479 | 11639.65255 | 0.09285 | 0.00229 | 145.67775 | 0.22941 | 0.06593 | 0.01539 | -0.00161 | 0.06708513 | 0.0022941
17.848 | 1.071 | 11697.18862 | 0.09284 | 0.00231 | 146.39786 | 0.2313 | 0.06647 | 0.00967 | -0.00101 | 0.04180718 | 0.002313
17.948 | 1.07684 | 11748.72279 | 0.09272 | 0.0023 | 147.04284 | 0.23022 | 0.06616 | 0.01647 | -0.00172 | 0.07154027 | 0.0023022
18.048 | 1.08273 | 11806.99736 | 0.09284 | 0.00235 | 147.77218 | 0.23478 | 0.06747 | 0.01841 | -0.00193 | 0.07841383 | 0.0023478
18.148 | 1.08889 | 11862.87671 | 0.09279 | 0.0023 | 148.47155 | 0.23003 | 0.06611 | 0.01989 | -0.00208 | 0.08646698 | 0.0023003
18.248 | 1.09473 | 11917.18966 | 0.09256 | 0.00236 | 149.15131 | 0.23565 | 0.06772 | 0.01373 | -0.00144 | 0.05826438 | 0.0023565
18.348 | 1.101 | 11977.30869 | 0.0924 | 0.00233 | 149.90374 | 0.2335 | 0.06711 | 0.02745 | -0.00287 | 0.1175589 | 0.002335
18.448 | 1.10679 | 12031.34537 | 0.09235 | 0.00237 | 150.58004 | 0.23669 | 0.06802 | 0.01732 | -0.00181 | 0.07317588 | 0.0023669
18.548 | 1.11284 | 12092.45771 | 0.09247 | 0.00238 | 151.3449 | 0.23823 | 0.06847 | 0.00778 | -0.00081 | 0.03265752 | 0.0023823
18.648 | 1.11884 | 12148.21726 | 0.0926 | 0.00241 | 152.04277 | 0.24143 | 0.06939 | 0.02135 | -0.00223 | 0.08843143 | 0.0024143
18.748 | 1.12462 | 12205.20079 | 0.09234 | 0.00243 | 152.75595 | 0.24286 | 0.0698 | 0.01207 | -0.00126 | 0.04969942 | 0.0024286
18.848 | 1.131 | 12264.4034 | 0.09241 | 0.00244 | 153.49691 | 0.2435 | 0.06998 | 0.02469 | -0.00258 | 0.1013963 | 0.002435
18.948 | 1.13684 | 12318.58581 | 0.09283 | 0.00247 | 154.17504 | 0.24673 | 0.07091 | 0.02037 | -0.00213 | 0.08255988 | 0.0024673
19.048 | 1.14289 | 12380.64945 | 0.0923 | 0.00248 | 154.95181 | 0.24755 | 0.07114 | 0.02572 | -0.00269 | 0.1038982 | 0.0024755
19.148 | 1.14889 | 12435.45502 | 0.09261 | 0.00251 | 155.63773 | 0.25119 | 0.07219 | 0.01633 | -0.00171 | 0.06501055 | 0.0025119
19.248 | 1.15468 | 12493.73585 | 0.09256 | 0.00252 | 156.36716 | 0.25169 | 0.07233 | 0.03361 | -0.00351 | 0.1335373 | 0.0025169
19.348 | 1.16089 | 12551.43374 | 0.09266 | 0.00256 | 157.08928 | 0.25612 | 0.07361 | 0.01769 | -0.00185 | 0.06906919 | 0.0025612
19.448 | 1.16673 | 12606.38058 | 0.09298 | 0.00253 | 157.77698 | 0.25307 | 0.07273 | 0.02676 | -0.0028 | 0.1057415 | 0.0025307
19.548 | 1.173 | 12668.57922 | 0.09257 | 0.0026 | 158.55543 | 0.26021 | 0.07478 | 0.02391 | -0.0025 | 0.09188732 | 0.0026021
19.648 | 1.17879 | 12722.58371 | 0.0925 | 0.00258 | 159.23134 | 0.25767 | 0.07405 | 0.03833 | -0.00401 | 0.1487562 | 0.0025767
19.748 | 1.18473 | 12783.59771 | 0.09242 | 0.0026 | 159.99497 | 0.25961 | 0.07461 | 0.02416 | -0.00253 | 0.09306267 | 0.0025961
19.848 | 1.19095 | 12840.08145 | 0.09278 | 0.00264 | 160.7019 | 0.26367 | 0.07578 | 0.03079 | -0.00322 | 0.1167748 | 0.0026367
19.948 | 1.19668 | 12895.0882 | 0.09284 | 0.00264 | 161.39034 | 0.26392 | 0.07585 | 0.03048 | -0.00319 | 0.1154895 | 0.0026392
20.048 | 1.203 | 12955.48975 | 0.09203 | 0.00272 | 162.1463 | 0.27212 | 0.07821 | 0.01347 | -0.00141 | 0.04950022 | 0.0027212
20.148 | 1.20878 | 13009.50944 | 0.09233 | 0.00275 | 162.8224 | 0.27524 | 0.0791 | 0.00894 | -0.00093 | 0.03248074 | 0.0027524
20.248 | 1.21478 | 13071.5856 | 0.09323 | 0.00275 | 163.59932 | 0.2748 | 0.07898 | -0.00362 | 0.00038 | -0.01317322 | 0.002748
20.348 | 1.22089 | 13128.92228 | 0.092 | 0.00276 | 164.31692 | 0.27635 | 0.07942 | 0.01416 | -0.00148 | 0.05123937 | 0.0027635
20.448 | 1.22668 | 13186.23126 | 0.09278 | 0.00281 | 165.03418 | 0.28127 | 0.08084 | -0.00796 | 0.00083 | -0.02830021 | 0.0028127
20.548 | 1.23295 | 13245.58496 | 0.09253 | 0.00285 | 165.77703 | 0.28457 | 0.08179 | 0.01534 | -0.0016 | 0.05390589 | 0.0028457
20.648 | 1.23884 | 13300.96185 | 0.09286 | 0.00286 | 166.47011 | 0.28572 | 0.08211 | 0.00478 | -0.0005 | 0.01672967 | 0.0028572
20.748 | 1.24495 | 13362.82879 | 0.09294 | 0.00288 | 167.24442 | 0.28832 | 0.08286 | 0.00886 | -0.00093 | 0.03072974 | 0.0028832
20.848 | 1.25084 | 13418.39433 | 0.09252 | 0.00289 | 167.93985 | 0.28919 | 0.08311 | 0.00937 | -0.00098 | 0.03240084 | 0.0028919
20.948 | 1.25673 | 13477.86695 | 0.09279 | 0.00287 | 168.68419 | 0.28714 | 0.08252 | 0.00931 | -0.00097 | 0.03242321 | 0.0028714
21.048 | 1.26289 | 13536.1138 | 0.09243 | 0.00293 | 169.41319 | 0.29257 | 0.08408 | 0.01169 | -0.00122 | 0.03995625 | 0.0029257
21.148 | 1.26878 | 13590.06017 | 0.09304 | 0.0029 | 170.08836 | 0.29014 | 0.08339 | 0.01006 | -0.00105 | 0.03467292 | 0.0029014
21.248 | 1.275 | 13650.7076 | 0.09232 | 0.0029 | 170.8474 | 0.29012 | 0.08338 | 0.0062 | -0.00065 | 0.02137047 | 0.0029012
21.348 | 1.28089 | 13707.23963 | 0.09268 | 0.00293 | 171.55494 | 0.29291 | 0.08418 | 0.01169 | -0.00122 | 0.03990987 | 0.0029291
21.448 | 1.28673 | 13768.74626 | 0.09305 | 0.00292 | 172.32473 | 0.29168 | 0.08383 | 0.01653 | -0.00173 | 0.0566717 | 0.0029168
21.548 | 1.29284 | 13826.25997 | 0.09299 | 0.00299 | 173.04456 | 0.29884 | 0.08589 | 0.00025 | -3e-05 | 0.0008365681 | 0.0029884
21.648 | 1.29868 | 13882.38698 | 0.09246 | 0.00304 | 173.74702 | 0.30409 | 0.0874 | 0.004 | -0.00042 | 0.013154 | 0.0030409
21.748 | 1.30495 | 13944.29415 | 0.09278 | 0.00302 | 174.52183 | 0.30208 | 0.08682 | 0.0145 | -0.00152 | 0.04800053 | 0.0030208
21.848 | 1.31084 | 14000.16636 | 0.09251 | 0.00301 | 175.22111 | 0.30122 | 0.08657 | 0.00202 | -0.00021 | 0.006706062 | 0.0030122
21.948 | 1.31684 | 14062.01988 | 0.09261 | 0.00304 | 175.99524 | 0.30439 | 0.08748 | 0.00042 | -4e-05 | 0.001379809 | 0.0030439
22.048 | 1.32278 | 14118.41333 | 0.09233 | 0.00305 | 176.70104 | 0.30524 | 0.08772 | 0.00999 | -0.00104 | 0.03272834 | 0.0030524
22.148 | 1.32862 | 14177.22166 | 0.09306 | 0.00303 | 177.43707 | 0.30342 | 0.0872 | 0.02298 | -0.0024 | 0.0757366 | 0.0030342
22.248 | 1.335 | 14237.88249 | 0.09236 | 0.00306 | 178.19628 | 0.3064 | 0.08806 | 0.01078 | -0.00113 | 0.03518277 | 0.003064
22.348 | 1.34078 | 14293.2871 | 0.09298 | 0.00305 | 178.8897 | 0.30476 | 0.08759 | 0.01887 | -0.00197 | 0.06191757 | 0.0030476
22.448 | 1.34689 | 14357.3302 | 0.09248 | 0.00304 | 179.69124 | 0.30408 | 0.08739 | 0.01791 | -0.00187 | 0.05889897 | 0.0030408
22.548 | 1.35289 | 14413.99634 | 0.09286 | 0.00305 | 180.40045 | 0.30535 | 0.08776 | 0.01107 | -0.00116 | 0.03625348 | 0.0030535
22.648 | 1.35873 | 14473.5378 | 0.09273 | 0.00308 | 181.14565 | 0.30811 | 0.08855 | 0.01606 | -0.00168 | 0.05212424 | 0.0030811
22.748 | 1.36489 | 14532.07344 | 0.09267 | 0.00304 | 181.87827 | 0.30404 | 0.08738 | 0.01402 | -0.00147 | 0.04611235 | 0.0030404
22.848 | 1.37073 | 14587.48609 | 0.09248 | 0.00303 | 182.57179 | 0.30316 | 0.08713 | 0.01448 | -0.00151 | 0.04776356 | 0.0030316
22.948 | 1.37695 | 14649.12057 | 0.09242 | 0.00306 | 183.34319 | 0.30607 | 0.08796 | 0.01525 | -0.00159 | 0.0498252 | 0.0030607
23.048 | 1.38278 | 14705.55425 | 0.09288 | 0.00305 | 184.04949 | 0.30459 | 0.08754 | 0.02041 | -0.00213 | 0.06700811 | 0.0030459
23.148 | 1.38873 | 14767.63844 | 0.09295 | 0.00305 | 184.82651 | 0.30455 | 0.08753 | 0.0203 | -0.00212 | 0.06665572 | 0.0030455
23.248 | 1.39489 | 14825.90854 | 0.09272 | 0.00303 | 185.5558 | 0.30342 | 0.0872 | 0.01382 | -0.00144 | 0.04554743 | 0.0030342
23.348 | 1.40073 | 14884.65607 | 0.09242 | 0.00308 | 186.29106 | 0.3076 | 0.0884 | 0.0157 | -0.00164 | 0.05104031 | 0.003076
23.448 | 1.40705 | 14947.05945 | 0.09316 | 0.00302 | 187.07208 | 0.30169 | 0.0867 | 0.01622 | -0.0017 | 0.0537638 | 0.0030169
23.548 | 1.41284 | 15001.36971 | 0.09217 | 0.00308 | 187.75181 | 0.30759 | 0.0884 | 0.01338 | -0.0014 | 0.04349946 | 0.0030759
23.648 | 1.41884 | 15064.47494 | 0.09261 | 0.00307 | 188.54161 | 0.30657 | 0.08811 | 0.01076 | -0.00112 | 0.03509802 | 0.0030657
23.748 | 1.42489 | 15121.10353 | 0.09322 | 0.00303 | 189.25036 | 0.30279 | 0.08702 | 0.0171 | -0.00179 | 0.05647478 | 0.0030279
23.848 | 1.43062 | 15179.55244 | 0.09276 | 0.00308 | 189.98188 | 0.30818 | 0.08857 | 0.01513 | -0.00158 | 0.04909468 | 0.0030818
23.948 | 1.43689 | 15239.46047 | 0.09229 | 0.00307 | 190.73167 | 0.30658 | 0.08811 | 0.01722 | -0.0018 | 0.05616805 | 0.0030658
24.048 | 1.44278 | 15295.4042 | 0.09283 | 0.00309 | 191.43184 | 0.30861 | 0.08869 | 0.01917 | -0.002 | 0.06211724 | 0.0030861
24.148 | 1.44895 | 15358.64532 | 0.09246 | 0.0031 | 192.22335 | 0.3099 | 0.08907 | 0.01829 | -0.00191 | 0.05901904 | 0.003099
24.248 | 1.45484 | 15414.40308 | 0.09241 | 0.0031 | 192.92119 | 0.31031 | 0.08918 | 0.01405 | -0.00147 | 0.0452773 | 0.0031031
24.348 | 1.46073 | 15475.04604 | 0.09303 | 0.00313 | 193.68018 | 0.31279 | 0.0899 | 0.0259 | -0.00271 | 0.08280316 | 0.0031279
24.448 | 1.46689 | 15533.08368 | 0.09257 | 0.00317 | 194.40655 | 0.31681 | 0.09105 | 0.03786 | -0.00396 | 0.1195038 | 0.0031681
24.548 | 1.47273 | 15589.03635 | 0.09239 | 0.00316 | 195.10684 | 0.31597 | 0.09081 | 0.06263 | -0.00655 | 0.198215 | 0.0031597
24.648 | 1.47895 | 15651.31724 | 0.09298 | 0.00317 | 195.88632 | 0.31747 | 0.09124 | 0.06428 | -0.00672 | 0.2024758 | 0.0031747
24.748 | 1.48484 | 15707.47733 | 0.09239 | 0.0032 | 196.5892 | 0.3195 | 0.09182 | 0.06077 | -0.00635 | 0.1902034 | 0.003195
24.848 | 1.49078 | 15770.44308 | 0.09269 | 0.00319 | 197.37726 | 0.31854 | 0.09155 | 0.0574 | -0.006 | 0.1801971 | 0.0031854
24.948 | 1.49689 | 15828.12309 | 0.09285 | 0.00318 | 198.09916 | 0.31791 | 0.09137 | 0.05512 | -0.00576 | 0.1733824 | 0.0031791
25.048 | 1.50273 | 15885.34892 | 0.09251 | 0.0032 | 198.81538 | 0.32029 | 0.09205 | 0.05634 | -0.00589 | 0.1759031 | 0.0032029
25.148 | 1.509 | 15947.40093 | 0.09241 | 0.00323 | 199.592 | 0.32327 | 0.09291 | 0.0526 | -0.0055 | 0.1627123 | 0.0032327
25.248 | 1.51484 | 16003.81851 | 0.09317 | 0.00323 | 200.2981 | 0.32285 | 0.09279 | 0.0546 | -0.00571 | 0.1691188 | 0.0032285
25.348 | 1.52078 | 16067.18123 | 0.09338 | 0.00321 | 201.09113 | 0.32124 | 0.09232 | 0.05174 | -0.00541 | 0.1610634 | 0.0032124
25.448 | 1.52684 | 16125.46742 | 0.09252 | 0.00324 | 201.82062 | 0.32412 | 0.09315 | 0.05651 | -0.00591 | 0.174349 | 0.0032412
25.548 | 1.53268 | 16186.34641 | 0.09247 | 0.00326 | 202.58256 | 0.32595 | 0.09368 | 0.05292 | -0.00553 | 0.1623562 | 0.0032595
25.648 | 1.539 | 16246.48511 | 0.09261 | 0.00325 | 203.33523 | 0.32522 | 0.09347 | 0.04725 | -0.00494 | 0.1452863 | 0.0032522
25.748 | 1.54478 | 16302.8723 | 0.09257 | 0.00323 | 204.04095 | 0.32297 | 0.09282 | 0.05013 | -0.00524 | 0.1552157 | 0.0032297
25.848 | 1.55089 | 16367.50817 | 0.09251 | 0.00325 | 204.84991 | 0.3245 | 0.09326 | 0.05379 | -0.00563 | 0.1657627 | 0.003245
25.948 | 1.55689 | 16423.92755 | 0.09286 | 0.00327 | 205.55604 | 0.32665 | 0.09388 | 0.05681 | -0.00594 | 0.173917 | 0.0032665
26.048 | 1.56268 | 16485.38589 | 0.09234 | 0.00329 | 206.32523 | 0.32899 | 0.09455 | 0.05404 | -0.00565 | 0.1642603 | 0.0032899
26.148 | 1.56889 | 16546.12899 | 0.09277 | 0.00325 | 207.08547 | 0.32457 | 0.09328 | 0.0543 | -0.00568 | 0.1672983 | 0.0032457
26.248 | 1.57478 | 16602.75042 | 0.09278 | 0.00327 | 207.79412 | 0.32716 | 0.09403 | 0.05101 | -0.00533 | 0.1559176 | 0.0032716
26.348 | 1.581 | 16667.14132 | 0.09283 | 0.00323 | 208.60002 | 0.32269 | 0.09274 | 0.05928 | -0.0062 | 0.1837057 | 0.0032269
26.448 | 1.58684 | 16724.2974 | 0.09277 | 0.00328 | 209.31536 | 0.32818 | 0.09432 | 0.05477 | -0.00573 | 0.1668901 | 0.0032818
26.548 | 1.59278 | 16787.0307 | 0.09261 | 0.00327 | 210.10051 | 0.32682 | 0.09393 | 0.05127 | -0.00536 | 0.1568753 | 0.0032682
26.648 | 1.59884 | 16845.03078 | 0.09219 | 0.00327 | 210.82642 | 0.32748 | 0.09412 | 0.04782 | -0.005 | 0.1460242 | 0.0032748
26.748 | 1.60462 | 16904.00004 | 0.0924 | 0.00331 | 211.56446 | 0.33093 | 0.09511 | 0.04474 | -0.00468 | 0.1351948 | 0.0033093
26.848 | 1.611 | 16967.11779 | 0.09259 | 0.00332 | 212.35442 | 0.33218 | 0.09547 | 0.03148 | -0.00329 | 0.0947679 | 0.0033218
26.948 | 1.61684 | 17024.15764 | 0.09282 | 0.00332 | 213.06831 | 0.33179 | 0.09536 | 0.02146 | -0.00224 | 0.06467947 | 0.0033179
27.048 | 1.62284 | 17090.19721 | 0.09226 | 0.00335 | 213.89483 | 0.3347 | 0.09619 | 0.01201 | -0.00126 | 0.03588288 | 0.003347
27.148 | 1.62889 | 17147.65549 | 0.0923 | 0.00333 | 214.61396 | 0.33322 | 0.09577 | 0.00975 | -0.00102 | 0.02925995 | 0.0033322
27.248 | 1.63468 | 17207.45623 | 0.09239 | 0.00333 | 215.36241 | 0.33347 | 0.09584 | 0.01035 | -0.00108 | 0.03103727 | 0.0033347
27.348 | 1.64095 | 17269.23108 | 0.09238 | 0.00339 | 216.13556 | 0.33949 | 0.09757 | 0.01972 | -0.00206 | 0.05808713 | 0.0033949
27.448 | 1.64684 | 17325.94013 | 0.0928 | 0.00339 | 216.84531 | 0.33864 | 0.09733 | 0.01093 | -0.00114 | 0.03227616 | 0.0033864
27.548 | 1.65289 | 17390.62965 | 0.09284 | 0.00341 | 217.65494 | 0.34103 | 0.09801 | 0.01498 | -0.00157 | 0.04392575 | 0.0034103
27.648 | 1.65878 | 17448.26496 | 0.09297 | 0.00342 | 218.37628 | 0.34165 | 0.09819 | 0.01947 | -0.00204 | 0.05698815 | 0.0034165
27.748 | 1.66473 | 17511.58655 | 0.0929 | 0.00343 | 219.16879 | 0.34268 | 0.09848 | 0.00945 | -0.00099 | 0.02757675 | 0.0034268
27.848 | 1.67095 | 17571.68949 | 0.09253 | 0.00344 | 219.92102 | 0.34356 | 0.09874 | 0.01148 | -0.0012 | 0.03341483 | 0.0034356
27.948 | 1.67673 | 17629.75574 | 0.0924 | 0.00345 | 220.64776 | 0.34519 | 0.09921 | 0.01247 | -0.0013 | 0.03612503 | 0.0034519
28.048 | 1.68305 | 17693.76218 | 0.09258 | 0.00348 | 221.44884 | 0.34806 | 0.10003 | 0.01635 | -0.00171 | 0.04697466 | 0.0034806
28.148 | 1.68884 | 17751.20795 | 0.09257 | 0.00355 | 222.16781 | 0.35459 | 0.10191 | 0.01335 | -0.0014 | 0.03764912 | 0.0035459
28.248 | 1.69473 | 17814.89611 | 0.09271 | 0.00352 | 222.96491 | 0.35246 | 0.10129 | 0.01504 | -0.00157 | 0.04267151 | 0.0035246
28.348 | 1.70084 | 17874.38571 | 0.09266 | 0.00355 | 223.70946 | 0.35491 | 0.102 | 0.01718 | -0.0018 | 0.04840664 | 0.0035491
28.448 | 1.70668 | 17933.56955 | 0.09271 | 0.00355 | 224.45018 | 0.35463 | 0.10192 | 0.0136 | -0.00142 | 0.03834983 | 0.0035463
28.548 | 1.71289 | 17996.22416 | 0.09221 | 0.00359 | 225.23434 | 0.3592 | 0.10323 | 0.01767 | -0.00185 | 0.04919265 | 0.003592
28.648 | 1.71884 | 18054.56579 | 0.09276 | 0.00359 | 225.96453 | 0.35873 | 0.1031 | 0.02153 | -0.00225 | 0.06001728 | 0.0035873
28.748 | 1.72484 | 18119.40551 | 0.09293 | 0.0036 | 226.77604 | 0.35967 | 0.10337 | 0.01784 | -0.00187 | 0.04960102 | 0.0035967
28.848 | 1.73089 | 18179.3493 | 0.09286 | 0.0036 | 227.52627 | 0.35954 | 0.10333 | 0.01352 | -0.00141 | 0.0376036 | 0.0035954
28.948 | 1.73668 | 18239.99226 | 0.09279 | 0.00366 | 228.28526 | 0.36582 | 0.10513 | 0.0256 | -0.00268 | 0.06997977 | 0.0036582
29.048 | 1.74289 | 18301.58472 | 0.09261 | 0.00365 | 229.05613 | 0.36507 | 0.10492 | 0.0184 | -0.00192 | 0.05040129 | 0.0036507
29.148 | 1.74878 | 18360.50928 | 0.09219 | 0.00365 | 229.79361 | 0.36479 | 0.10484 | 0.01426 | -0.00149 | 0.03909098 | 0.0036479
29.248 | 1.75495 | 18427.19615 | 0.09257 | 0.00364 | 230.62824 | 0.36369 | 0.10452 | 0.01305 | -0.00136 | 0.03588221 | 0.0036369
29.348 | 1.76095 | 18485.28206 | 0.09299 | 0.00367 | 231.35522 | 0.36749 | 0.10562 | 0.02419 | -0.00253 | 0.06582492 | 0.0036749
29.448 | 1.76668 | 18547.44673 | 0.09325 | 0.00366 | 232.13325 | 0.36643 | 0.10531 | 0.02664 | -0.00279 | 0.07270147 | 0.0036643
29.548 | 1.77295 | 18609.02488 | 0.09296 | 0.00366 | 232.90394 | 0.3661 | 0.10521 | 0.01435 | -0.0015 | 0.03919694 | 0.003661
29.648 | 1.77878 | 18666.00215 | 0.09237 | 0.00364 | 233.61705 | 0.36381 | 0.10456 | 0.02466 | -0.00258 | 0.06778263 | 0.0036381
29.748 | 1.78495 | 18730.58081 | 0.09219 | 0.00366 | 234.42529 | 0.36594 | 0.10517 | 0.02148 | -0.00225 | 0.05869815 | 0.0036594
29.848 | 1.79084 | 18789.24072 | 0.09223 | 0.00362 | 235.15946 | 0.36166 | 0.10394 | 0.02 | -0.00209 | 0.05530056 | 0.0036166
29.948 | 1.79678 | 18853.6495 | 0.09268 | 0.00364 | 235.96558 | 0.36396 | 0.1046 | 0.01422 | -0.00149 | 0.03907023 | 0.0036396
30.048 | 1.80289 | 18913.31255 | 0.09248 | 0.00364 | 236.7123 | 0.36354 | 0.10448 | 0.0086 | -0.0009 | 0.02365627 | 0.0036354
30.148 | 1.80873 | 18972.96131 | 0.092 | 0.00361 | 237.45884 | 0.36135 | 0.10385 | 0.00675 | -0.00071 | 0.01867995 | 0.0036135
30.248 | 1.81505 | 19035.82335 | 0.09246 | 0.00361 | 238.2456 | 0.3606 | 0.10364 | 0.00436 | -0.00046 | 0.01209096 | 0.003606
30.348 | 1.82084 | 19092.23735 | 0.09221 | 0.00357 | 238.95166 | 0.35704 | 0.10261 | 0.00693 | -0.00072 | 0.01940959 | 0.0035704
30.448 | 1.82684 | 19157.89783 | 0.09223 | 0.00358 | 239.77344 | 0.3579 | 0.10286 | 0.00681 | -0.00071 | 0.01902766 | 0.003579
30.548 | 1.83289 | 19215.89077 | 0.09268 | 0.00357 | 240.49926 | 0.35715 | 0.10264 | 0.00807 | -0.00084 | 0.02259555 | 0.0035715
30.648 | 1.83862 | 19277.11844 | 0.09275 | 0.00356 | 241.26556 | 0.35589 | 0.10228 | 0.0053 | -0.00055 | 0.01489224 | 0.0035589
30.748 | 1.84495 | 19340.35242 | 0.09223 | 0.00359 | 242.05698 | 0.35891 | 0.10315 | 0.01001 | -0.00105 | 0.02789 | 0.0035891
30.848 | 1.85084 | 19396.96133 | 0.09218 | 0.00359 | 242.76547 | 0.35902 | 0.10318 | 0.01111 | -0.00116 | 0.03094535 | 0.0035902
30.948 | 1.85695 | 19462.46445 | 0.09254 | 0.00361 | 243.58529 | 0.36114 | 0.10379 | 0.01523 | -0.00159 | 0.04217201 | 0.0036114
31.048 | 1.86284 | 19521.12436 | 0.09249 | 0.00358 | 244.31945 | 0.35765 | 0.10279 | 0.00396 | -0.00041 | 0.01107228 | 0.0035765
31.148 | 1.86873 | 19582.7812 | 0.09261 | 0.0036 | 245.09113 | 0.3602 | 0.10352 | 0.01331 | -0.00139 | 0.03695169 | 0.003602
31.248 | 1.87484 | 19641.76297 | 0.09257 | 0.00362 | 245.82932 | 0.36234 | 0.10413 | 0.01967 | -0.00206 | 0.05428603 | 0.0036234
31.348 | 1.88073 | 19700.73044 | 0.09241 | 0.00366 | 246.56734 | 0.36555 | 0.10506 | 0.02224 | -0.00233 | 0.06083983 | 0.0036555
31.448 | 1.887 | 19765.23042 | 0.09281 | 0.00365 | 247.3746 | 0.3647 | 0.10481 | 0.02469 | -0.00258 | 0.06769948 | 0.003647
31.548 | 1.89278 | 19822.02888 | 0.09221 | 0.00368 | 248.08547 | 0.368 | 0.10576 | 0.02855 | -0.00299 | 0.07758152 | 0.00368
31.648 | 1.89878 | 19886.40904 | 0.09332 | 0.00369 | 248.89123 | 0.36927 | 0.10613 | 0.02828 | -0.00296 | 0.07658353 | 0.0036927
31.748 | 1.90489 | 19944.41271 | 0.09292 | 0.00368 | 249.61718 | 0.36849 | 0.1059 | 0.07004 | -0.00732 | 0.190073 | 0.0036849
31.848 | 1.91062 | 20002.25008 | 0.09204 | 0.00373 | 250.34105 | 0.37312 | 0.10723 | 0.06894 | -0.00721 | 0.1847663 | 0.0037312
31.948 | 1.917 | 20065.39464 | 0.09248 | 0.00376 | 251.13135 | 0.37556 | 0.10794 | 0.05888 | -0.00616 | 0.1567792 | 0.0037556
32.048 | 1.92284 | 20122.29681 | 0.09279 | 0.0038 | 251.84351 | 0.38019 | 0.10927 | 0.06871 | -0.00719 | 0.1807254 | 0.0038019
32.148 | 1.92884 | 20186.19955 | 0.093 | 0.00383 | 252.6433 | 0.38285 | 0.11003 | 0.07204 | -0.00753 | 0.1881677 | 0.0038285
32.248 | 1.93489 | 20245.3655 | 0.09282 | 0.00387 | 253.3838 | 0.38697 | 0.11121 | 0.06761 | -0.00707 | 0.1747164 | 0.0038697
32.348 | 1.94073 | 20304.42059 | 0.09216 | 0.00398 | 254.12291 | 0.39786 | 0.11434 | 0.05928 | -0.0062 | 0.1489971 | 0.0039786
32.448 | 1.94695 | 20364.70592 | 0.09242 | 0.004 | 254.87742 | 0.39976 | 0.11489 | 0.06837 | -0.00715 | 0.1710276 | 0.0039976
32.548 | 1.95278 | 20420.46547 | 0.09229 | 0.00403 | 255.57529 | 0.40259 | 0.1157 | 0.06599 | -0.0069 | 0.1639137 | 0.0040259
32.648 | 1.95895 | 20482.83756 | 0.09259 | 0.00404 | 256.35591 | 0.40365 | 0.11601 | 0.06488 | -0.00678 | 0.1607333 | 0.0040365
32.748 | 1.96484 | 20539.42144 | 0.09235 | 0.00405 | 257.0641 | 0.40538 | 0.1165 | 0.06508 | -0.00681 | 0.1605407 | 0.0040538
32.848 | 1.97068 | 20600.49534 | 0.09292 | 0.00412 | 257.82848 | 0.4117 | 0.11832 | 0.0693 | -0.00725 | 0.1683265 | 0.004117
32.948 | 1.97695 | 20659.4789 | 0.09286 | 0.00416 | 258.56669 | 0.41565 | 0.11946 | 0.06448 | -0.00674 | 0.1551305 | 0.0041565
33.048 | 1.98273 | 20714.28537 | 0.09224 | 0.00413 | 259.25263 | 0.41274 | 0.11862 | 0.07294 | -0.00763 | 0.1767214 | 0.0041274
33.148 | 1.989 | 20775.94042 | 0.09242 | 0.00416 | 260.02429 | 0.41638 | 0.11967 | 0.06454 | -0.00675 | 0.1550026 | 0.0041638
33.248 | 1.99489 | 20829.99408 | 0.09202 | 0.00418 | 260.7008 | 0.41824 | 0.1202 | 0.07432 | -0.00777 | 0.177697 | 0.0041824
33.348 | 2.00078 | 20889.83774 | 0.09274 | 0.00417 | 261.44978 | 0.41676 | 0.11978 | 0.07196 | -0.00753 | 0.1726653 | 0.0041676
33.448 | 2.00684 | 20946.49136 | 0.09212 | 0.00419 | 262.15884 | 0.4188 | 0.12036 | 0.07118 | -0.00744 | 0.1699618 | 0.004188
33.548 | 2.01268 | 21002.42257 | 0.09274 | 0.00422 | 262.85886 | 0.42233 | 0.12138 | 0.06794 | -0.0071 | 0.1608695 | 0.0042233
33.648 | 2.019 | 21061.11109 | 0.09239 | 0.00423 | 263.59338 | 0.4232 | 0.12162 | 0.063 | -0.00659 | 0.1488658 | 0.004232
33.748 | 2.02478 | 21114.6158 | 0.09255 | 0.00426 | 264.26303 | 0.42558 | 0.12231 | 0.0686 | -0.00717 | 0.1611918 | 0.0042558
33.848 | 2.03089 | 21175.22299 | 0.09246 | 0.00426 | 265.02156 | 0.42568 | 0.12234 | 0.06105 | -0.00638 | 0.1434176 | 0.0042568
33.948 | 2.03689 | 21227.48494 | 0.09206 | 0.00428 | 265.67566 | 0.42837 | 0.12311 | 0.06453 | -0.00675 | 0.1506408 | 0.0042837
34.048 | 2.04262 | 21283.05137 | 0.09277 | 0.00431 | 266.37111 | 0.43054 | 0.12374 | 0.03666 | -0.00383 | 0.08514888 | 0.0043054
34.148 | 2.04895 | 21339.25438 | 0.09243 | 0.0043 | 267.07452 | 0.42967 | 0.12349 | 0.03522 | -0.00368 | 0.08196988 | 0.0042967
34.248 | 2.05473 | 21388.77332 | 0.09235 | 0.00436 | 267.69428 | 0.43572 | 0.12523 | 0.03667 | -0.00383 | 0.08415955 | 0.0043572
34.348 | 2.06095 | 21449.12839 | 0.09236 | 0.00435 | 268.44967 | 0.43481 | 0.12496 | 0.0351 | -0.00367 | 0.08072491 | 0.0043481
34.448 | 2.06689 | 21500.62323 | 0.09216 | 0.00437 | 269.09416 | 0.43722 | 0.12566 | 0.04219 | -0.00441 | 0.09649604 | 0.0043722
34.548 | 2.07273 | 21555.58884 | 0.09281 | 0.00439 | 269.78209 | 0.439 | 0.12617 | 0.04338 | -0.00454 | 0.09881549 | 0.00439
34.648 | 2.07895 | 21607.65409 | 0.09207 | 0.0044 | 270.43372 | 0.44005 | 0.12647 | 0.03882 | -0.00406 | 0.08821725 | 0.0044005
34.748 | 2.08478 | 21656.87621 | 0.09301 | 0.00443 | 271.04976 | 0.44317 | 0.12736 | 0.04659 | -0.00487 | 0.105129 | 0.0044317
34.848 | 2.09094 | 21711.13729 | 0.09257 | 0.00446 | 271.72888 | 0.44618 | 0.12823 | 0.03912 | -0.00409 | 0.08767762 | 0.0044618
34.948 | 2.09678 | 21759.51362 | 0.09231 | 0.00449 | 272.33434 | 0.44886 | 0.129 | 0.03714 | -0.00388 | 0.08274295 | 0.0044886
35.048 | 2.10284 | 21815.31966 | 0.09236 | 0.00449 | 273.03279 | 0.44874 | 0.12897 | 0.0465 | -0.00486 | 0.1036235 | 0.0044874
35.148 | 2.10889 | 21864.28785 | 0.09272 | 0.00452 | 273.64566 | 0.45188 | 0.12987 | 0.04746 | -0.00496 | 0.1050279 | 0.0045188
35.248 | 2.11468 | 21913.24532 | 0.09242 | 0.00455 | 274.25839 | 0.45468 | 0.13067 | 0.04836 | -0.00506 | 0.1063605 | 0.0045468
35.348 | 2.121 | 21964.52379 | 0.0928 | 0.00457 | 274.90017 | 0.45721 | 0.1314 | 0.04668 | -0.00488 | 0.1020975 | 0.0045721
35.448 | 2.12684 | 22009.0431 | 0.09239 | 0.0046 | 275.45736 | 0.46 | 0.1322 | 0.0478 | -0.005 | 0.103913 | 0.0046
35.548 | 2.13284 | 22061.46598 | 0.09264 | 0.00461 | 276.11347 | 0.46097 | 0.13248 | 0.05985 | -0.00626 | 0.1298349 | 0.0046097
35.648 | 2.13889 | 22107.63752 | 0.09243 | 0.00464 | 276.69133 | 0.46425 | 0.13343 | 0.06163 | -0.00644 | 0.1327518 | 0.0046425
35.748 | 2.14468 | 22154.45995 | 0.0925 | 0.00467 | 277.27735 | 0.46658 | 0.13409 | 0.06086 | -0.00636 | 0.1304385 | 0.0046658
35.848 | 2.15089 | 22202.28553 | 0.09291 | 0.0047 | 277.87591 | 0.46997 | 0.13507 | 0.06285 | -0.00657 | 0.1337319 | 0.0046997
35.948 | 2.15689 | 22245.48519 | 0.09233 | 0.00472 | 278.41659 | 0.47219 | 0.13571 | 0.06212 | -0.0065 | 0.1315572 | 0.0047219
36.048 | 2.16295 | 22294.19768 | 0.09235 | 0.00478 | 279.02625 | 0.47835 | 0.13748 | 0.06054 | -0.00633 | 0.1265601 | 0.0047835
36.148 | 2.16884 | 22335.7147 | 0.09277 | 0.00478 | 279.54587 | 0.47785 | 0.13733 | 0.06224 | -0.00651 | 0.1302501 | 0.0047785
36.248 | 2.17473 | 22381.94883 | 0.09264 | 0.00484 | 280.12452 | 0.48368 | 0.13901 | 0.06887 | -0.0072 | 0.1423875 | 0.0048368
36.348 | 2.18084 | 22424.17753 | 0.09267 | 0.00484 | 280.65304 | 0.48438 | 0.13921 | 0.05929 | -0.0062 | 0.1224039 | 0.0048438
36.448 | 2.18668 | 22465.72316 | 0.09231 | 0.00491 | 281.17301 | 0.49063 | 0.14101 | 0.05642 | -0.0059 | 0.114995 | 0.0049063
36.548 | 2.193 | 22513.01229 | 0.09247 | 0.00492 | 281.76486 | 0.49217 | 0.14145 | 0.06392 | -0.00668 | 0.1298738 | 0.0049217
36.648 | 2.19889 | 22551.76663 | 0.09251 | 0.00501 | 282.2499 | 0.50081 | 0.14393 | 0.05325 | -0.00557 | 0.1063277 | 0.0050081
36.748 | 2.20478 | 22595.98017 | 0.09244 | 0.00504 | 282.80326 | 0.50414 | 0.14489 | 0.05019 | -0.00525 | 0.09955568 | 0.0050414
36.848 | 2.21094 | 22635.91826 | 0.09239 | 0.00509 | 283.30311 | 0.50905 | 0.1463 | 0.05477 | -0.00573 | 0.1075926 | 0.0050905
36.948 | 2.21673 | 22672.60373 | 0.09226 | 0.00506 | 283.76225 | 0.50632 | 0.14551 | 0.04656 | -0.00487 | 0.09195766 | 0.0050632
37.048 | 2.223 | 22714.93614 | 0.09249 | 0.00515 | 284.29207 | 0.51489 | 0.14798 | 0.05079 | -0.00531 | 0.09864243 | 0.0051489
37.148 | 2.22878 | 22749.91572 | 0.09246 | 0.00519 | 284.72986 | 0.51885 | 0.14912 | 0.03904 | -0.00408 | 0.07524333 | 0.0051885
37.248 | 2.23484 | 22792.95087 | 0.09293 | 0.00523 | 285.26847 | 0.52254 | 0.15018 | 0.05139 | -0.00537 | 0.09834654 | 0.0052254
37.348 | 2.24089 | 22828.87816 | 0.09238 | 0.00521 | 285.71812 | 0.52066 | 0.14964 | 0.04161 | -0.00435 | 0.0799178 | 0.0052066
37.448 | 2.24662 | 22866.62936 | 0.09272 | 0.00528 | 286.19061 | 0.52764 | 0.15164 | 0.04776 | -0.00499 | 0.09051626 | 0.0052764
37.548 | 2.253 | 22904.42705 | 0.09188 | 0.00525 | 286.66367 | 0.52538 | 0.15099 | 0.03855 | -0.00403 | 0.07337546 | 0.0052538
37.648 | 2.25878 | 22934.80396 | 0.09269 | 0.00536 | 287.04385 | 0.53579 | 0.15398 | 0.05027 | -0.00526 | 0.09382407 | 0.0053579
37.748 | 2.26494 | 22975.88468 | 0.09264 | 0.00532 | 287.55801 | 0.53162 | 0.15279 | 0.05163 | -0.0054 | 0.09711824 | 0.0053162
37.848 | 2.27089 | 23006.19006 | 0.09231 | 0.00535 | 287.9373 | 0.53459 | 0.15364 | 0.05272 | -0.00551 | 0.09861763 | 0.0053459
37.948 | 2.27668 | 23042.56082 | 0.09251 | 0.0054 | 288.3925 | 0.54024 | 0.15526 | 0.05704 | -0.00596 | 0.1055827 | 0.0054024
38.048 | 2.28289 | 23076.23148 | 0.09235 | 0.00546 | 288.81391 | 0.54649 | 0.15706 | 0.05731 | -0.00599 | 0.1048693 | 0.0054649
38.148 | 2.28878 | 23106.20427 | 0.09283 | 0.00548 | 289.18904 | 0.54761 | 0.15738 | 0.05416 | -0.00566 | 0.0989025 | 0.0054761
38.248 | 2.295 | 23141.85619 | 0.09248 | 0.00553 | 289.63525 | 0.55289 | 0.1589 | 0.06777 | -0.00709 | 0.1225741 | 0.0055289
38.348 | 2.30084 | 23170.09985 | 0.09223 | 0.00556 | 289.98873 | 0.55585 | 0.15975 | 0.05871 | -0.00614 | 0.105622 | 0.0055585
38.448 | 2.30689 | 23204.09238 | 0.09242 | 0.00558 | 290.41417 | 0.55845 | 0.1605 | 0.07913 | -0.00827 | 0.1416958 | 0.0055845
38.548 | 2.31284 | 23231.81033 | 0.09209 | 0.00563 | 290.76108 | 0.5628 | 0.16175 | 0.11977 | -0.01252 | 0.2128109 | 0.005628
38.648 | 2.31862 | 23261.01065 | 0.09289 | 0.00565 | 291.12654 | 0.56517 | 0.16243 | 0.12406 | -0.01297 | 0.2195092 | 0.0056517
38.748 | 2.32489 | 23291.76486 | 0.092 | 0.00571 | 291.51145 | 0.57061 | 0.16399 | 0.12103 | -0.01266 | 0.2121063 | 0.0057061
38.848 | 2.33078 | 23317.67857 | 0.09222 | 0.00573 | 291.83578 | 0.57334 | 0.16478 | 0.12319 | -0.01288 | 0.2148638 | 0.0057334
38.948 | 2.33689 | 23350.68047 | 0.09212 | 0.00577 | 292.24882 | 0.57718 | 0.16588 | 0.12639 | -0.01322 | 0.2189785 | 0.0057718
39.048 | 2.34294 | 23376.41358 | 0.09222 | 0.00582 | 292.57088 | 0.58191 | 0.16724 | 0.12929 | -0.01352 | 0.2221821 | 0.0058191
39.148 | 2.34873 | 23402.21286 | 0.09275 | 0.00588 | 292.89378 | 0.5879 | 0.16896 | 0.13606 | -0.01423 | 0.2314339 | 0.005879
39.248 | 2.35489 | 23428.55215 | 0.09246 | 0.00591 | 293.22343 | 0.59109 | 0.16988 | 0.11823 | -0.01236 | 0.2000203 | 0.0059109
39.348 | 2.36084 | 23451.0988 | 0.09281 | 0.00595 | 293.50562 | 0.59469 | 0.17091 | 0.11491 | -0.01202 | 0.1932267 | 0.0059469
39.448 | 2.36689 | 23479.03311 | 0.0922 | 0.00599 | 293.85523 | 0.59931 | 0.17224 | 0.12685 | -0.01327 | 0.2116601 | 0.0059931
39.548 | 2.37284 | 23502.29681 | 0.09268 | 0.00605 | 294.14639 | 0.60535 | 0.17398 | 0.13454 | -0.01407 | 0.2222516 | 0.0060535
39.648 | 2.37868 | 23528.09966 | 0.09254 | 0.00609 | 294.46933 | 0.60879 | 0.17496 | 0.1332 | -0.01393 | 0.2187947 | 0.0060879
39.748 | 2.38484 | 23551.15771 | 0.09285 | 0.0062 | 294.75792 | 0.62029 | 0.17827 | 0.13574 | -0.01419 | 0.2188331 | 0.0062029
39.848 | 2.39068 | 23571.30468 | 0.09206 | 0.00624 | 295.01007 | 0.62364 | 0.17923 | 0.1273 | -0.01331 | 0.2041242 | 0.0062364
39.948 | 2.397 | 23596.91799 | 0.09245 | 0.00626 | 295.33064 | 0.62592 | 0.17989 | 0.12957 | -0.01355 | 0.2070073 | 0.0062592
40.048 | 2.40294 | 23616.3193 | 0.0927 | 0.0063 | 295.57346 | 0.63011 | 0.18109 | 0.13042 | -0.01364 | 0.2069797 | 0.0063011
40.148 | 2.40878 | 23641.93976 | 0.09269 | 0.00639 | 295.89411 | 0.63881 | 0.18359 | 0.13033 | -0.01363 | 0.20402 | 0.0063881
40.248 | 2.41494 | 23662.0152 | 0.09302 | 0.00642 | 296.14537 | 0.64248 | 0.18465 | 0.13601 | -0.01422 | 0.2116953 | 0.0064248
40.348 | 2.42068 | 23679.66235 | 0.0923 | 0.0065 | 296.36624 | 0.65016 | 0.18685 | 0.1349 | -0.01411 | 0.2074874 | 0.0065016
40.448 | 2.42694 | 23702.3145 | 0.09281 | 0.00655 | 296.64974 | 0.65478 | 0.18818 | 0.13738 | -0.01437 | 0.2098109 | 0.0065478
40.548 | 2.43289 | 23718.10377 | 0.09258 | 0.00659 | 296.84736 | 0.6589 | 0.18937 | 0.12778 | -0.01336 | 0.1939293 | 0.006589
40.648 | 2.43894 | 23741.53018 | 0.09231 | 0.00669 | 297.14055 | 0.66869 | 0.19218 | 0.10606 | -0.01109 | 0.1586086 | 0.0066869
40.748 | 2.44484 | 23757.32481 | 0.0921 | 0.00675 | 297.33823 | 0.67473 | 0.19391 | 0.11433 | -0.01196 | 0.1694456 | 0.0067473
40.848 | 2.45068 | 23776.22545 | 0.09259 | 0.00679 | 297.57479 | 0.67887 | 0.19511 | 0.11152 | -0.01166 | 0.164273 | 0.0067887
40.948 | 2.45694 | 23795.16184 | 0.09261 | 0.00688 | 297.81179 | 0.68781 | 0.19767 | 0.11716 | -0.01225 | 0.1703377 | 0.0068781
41.048 | 2.46273 | 23808.59971 | 0.09209 | 0.00691 | 297.97997 | 0.69141 | 0.19871 | 0.12265 | -0.01283 | 0.1773911 | 0.0069141
41.148 | 2.469 | 23831.96175 | 0.09246 | 0.00703 | 298.27236 | 0.70324 | 0.20211 | 0.12742 | -0.01332 | 0.1811899 | 0.0070324
41.248 | 2.47489 | 23844.78986 | 0.09242 | 0.00707 | 298.43291 | 0.70687 | 0.20315 | 0.11605 | -0.01214 | 0.1641745 | 0.0070687
41.348 | 2.48073 | 23862.589 | 0.09193 | 0.00714 | 298.65568 | 0.71426 | 0.20528 | 0.12051 | -0.0126 | 0.1687201 | 0.0071426
41.448 | 2.48694 | 23878.65365 | 0.09264 | 0.0072 | 298.85674 | 0.72012 | 0.20696 | 0.11118 | -0.01163 | 0.1543909 | 0.0072012
41.548 | 2.49273 | 23890.79154 | 0.09281 | 0.0073 | 299.00866 | 0.72978 | 0.20974 | 0.1283 | -0.01342 | 0.1758064 | 0.0072978
41.648 | 2.49889 | 23909.53839 | 0.09314 | 0.00737 | 299.24328 | 0.73658 | 0.21169 | 0.1298 | -0.01357 | 0.1762198 | 0.0073658
41.748 | 2.50484 | 23922.18947 | 0.09234 | 0.00747 | 299.40162 | 0.74745 | 0.21482 | 0.13973 | -0.01461 | 0.1869423 | 0.0074745
41.848 | 2.51084 | 23940.86123 | 0.09231 | 0.00754 | 299.63531 | 0.75354 | 0.21656 | 0.14317 | -0.01497 | 0.1899965 | 0.0075354
41.948 | 2.51689 | 23952.27134 | 0.09267 | 0.00763 | 299.77811 | 0.76336 | 0.21939 | 0.14082 | -0.01473 | 0.1844739 | 0.0076336
42.048 | 2.52268 | 23966.06684 | 0.09244 | 0.00771 | 299.95077 | 0.77097 | 0.22157 | 0.14074 | -0.01472 | 0.1825493 | 0.0077097
42.148 | 2.52905 | 23980.8172 | 0.09254 | 0.00779 | 300.13538 | 0.7795 | 0.22403 | 0.13833 | -0.01447 | 0.1774599 | 0.007795
42.248 | 2.53478 | 23990.0744 | 0.09268 | 0.00786 | 300.25124 | 0.7856 | 0.22578 | 0.14803 | -0.01548 | 0.1884292 | 0.007856
42.348 | 2.54089 | 24008.10242 | 0.09247 | 0.00798 | 300.47688 | 0.79769 | 0.22925 | 0.14185 | -0.01483 | 0.177826 | 0.0079769
42.448 | 2.54684 | 24019.03152 | 0.09222 | 0.00804 | 300.61366 | 0.80389 | 0.23103 | 0.14441 | -0.0151 | 0.179639 | 0.0080389
42.548 | 2.55268 | 24032.54449 | 0.0923 | 0.00812 | 300.78278 | 0.81204 | 0.23338 | 0.13986 | -0.01463 | 0.1722329 | 0.0081204
42.648 | 2.55889 | 24046.12184 | 0.0926 | 0.00818 | 300.95271 | 0.81773 | 0.23501 | 0.14876 | -0.01556 | 0.1819182 | 0.0081773
42.748 | 2.56489 | 24054.71742 | 0.09197 | 0.00827 | 301.06029 | 0.82747 | 0.23781 | 0.14034 | -0.01468 | 0.1696013 | 0.0082747
42.848 | 2.571 | 24069.1942 | 0.09248 | 0.00836 | 301.24148 | 0.83616 | 0.24031 | 0.15289 | -0.01599 | 0.1828478 | 0.0083616
42.948 | 2.57689 | 24079.34725 | 0.09274 | 0.00842 | 301.36855 | 0.84224 | 0.24206 | 0.1492 | -0.0156 | 0.1771467 | 0.0084224
43.048 | 2.58278 | 24091.40468 | 0.09234 | 0.0085 | 301.51946 | 0.85034 | 0.24438 | 0.14814 | -0.01549 | 0.1742127 | 0.0085034
43.148 | 2.58884 | 24102.46074 | 0.09224 | 0.00858 | 301.65783 | 0.85841 | 0.2467 | 0.1565 | -0.01637 | 0.1823138 | 0.0085841
43.248 | 2.59468 | 24110.9848 | 0.09207 | 0.00863 | 301.76452 | 0.86296 | 0.24801 | 0.15045 | -0.01573 | 0.1743418 | 0.0086296
43.348 | 2.601 | 24124.72665 | 0.09204 | 0.00872 | 301.9365 | 0.87212 | 0.25064 | 0.14462 | -0.01512 | 0.1658258 | 0.0087212
43.448 | 2.60684 | 24131.87385 | 0.09232 | 0.00881 | 302.02596 | 0.88143 | 0.25332 | 0.15593 | -0.01631 | 0.1769057 | 0.0088143
43.548 | 2.61284 | 24146.0681 | 0.09197 | 0.00888 | 302.20361 | 0.8877 | 0.25512 | 0.15678 | -0.01639 | 0.1766137 | 0.008877
43.648 | 2.61894 | 24154.73878 | 0.0926 | 0.00896 | 302.31212 | 0.89645 | 0.25764 | 0.15304 | -0.016 | 0.1707178 | 0.0089645
43.748 | 2.62462 | 24161.40318 | 0.09225 | 0.00904 | 302.39553 | 0.90395 | 0.25979 | 0.15947 | -0.01668 | 0.1764146 | 0.0090395
43.848 | 2.63094 | 24174.15977 | 0.09221 | 0.0091 | 302.55519 | 0.90951 | 0.26139 | 0.1699 | -0.01777 | 0.1868039 | 0.0090951
43.948 | 2.63684 | 24180.47369 | 0.09228 | 0.0092 | 302.63421 | 0.92034 | 0.2645 | 0.15331 | -0.01603 | 0.1665797 | 0.0092034
44.048 | 2.64294 | 24194.16547 | 0.09205 | 0.00927 | 302.80558 | 0.92666 | 0.26632 | 0.14919 | -0.0156 | 0.1609976 | 0.0092666
44.148 | 2.64884 | 24200.98007 | 0.09233 | 0.00932 | 302.89086 | 0.93242 | 0.26797 | 0.1749 | -0.01829 | 0.1875764 | 0.0093242
44.248 | 2.65473 | 24210.33025 | 0.09221 | 0.00943 | 303.00789 | 0.94264 | 0.27091 | 0.16973 | -0.01775 | 0.1800581 | 0.0094264
44.348 | 2.66094 | 24218.8257 | 0.09198 | 0.00955 | 303.11421 | 0.9552 | 0.27452 | 0.17175 | -0.01796 | 0.1798053 | 0.009552
44.448 | 2.66678 | 24224.19548 | 0.09233 | 0.00959 | 303.18142 | 0.95877 | 0.27555 | 0.16179 | -0.01692 | 0.1687475 | 0.0095877
44.548 | 2.673 | 24238.19125 | 0.09215 | 0.0097 | 303.35659 | 0.96952 | 0.27864 | 0.16651 | -0.01741 | 0.1717448 | 0.0096952
44.648 | 2.67884 | 24243.44838 | 0.09248 | 0.00977 | 303.42238 | 0.97734 | 0.28088 | 0.17953 | -0.01877 | 0.1836925 | 0.0097734
44.748 | 2.68473 | 24253.9233 | 0.09255 | 0.00985 | 303.55348 | 0.98544 | 0.28321 | 0.1734 | -0.01813 | 0.175962 | 0.0098544
44.848 | 2.691 | 24261.67488 | 0.09243 | 0.00994 | 303.6505 | 0.99428 | 0.28575 | 0.1658 | -0.01734 | 0.1667538 | 0.0099428
44.948 | 2.69668 | 24266.15596 | 0.09243 | 0.01005 | 303.70658 | 1.00468 | 0.28874 | 0.1694 | -0.01771 | 0.1686109 | 0.0100468
45.048 | 2.703 | 24277.6984 | 0.092 | 0.01009 | 303.85104 | 1.00864 | 0.28988 | 0.16482 | -0.01724 | 0.1634082 | 0.0100864
45.148 | 2.70889 | 24280.98142 | 0.0923 | 0.01017 | 303.89213 | 1.01696 | 0.29227 | 0.16331 | -0.01708 | 0.1605865 | 0.0101696
45.248 | 2.71484 | 24291.63694 | 0.0921 | 0.01026 | 304.02549 | 1.02632 | 0.29496 | 0.1721 | -0.018 | 0.1676865 | 0.0102632
45.348 | 2.72084 | 24297.29462 | 0.09215 | 0.01032 | 304.0963 | 1.03245 | 0.29672 | 0.17253 | -0.01804 | 0.1671074 | 0.0103245
45.448 | 2.72662 | 24303.62284 | 0.09236 | 0.01043 | 304.1755 | 1.04292 | 0.29973 | 0.17518 | -0.01832 | 0.1679707 | 0.0104292
45.548 | 2.73294 | 24313.13753 | 0.09203 | 0.0105 | 304.29459 | 1.04983 | 0.30172 | 0.17963 | -0.01878 | 0.1711039 | 0.0104983
45.648 | 2.73884 | 24317.7563 | 0.09232 | 0.01061 | 304.35239 | 1.06069 | 0.30484 | 0.18629 | -0.01948 | 0.175631 | 0.0106069
45.748 | 2.745 | 24329.80835 | 0.09241 | 0.01066 | 304.50323 | 1.06573 | 0.30629 | 0.18096 | -0.01892 | 0.1697991 | 0.0106573
45.848 | 2.75089 | 24333.23801 | 0.09273 | 0.01075 | 304.54616 | 1.07549 | 0.30909 | 0.19365 | -0.02025 | 0.1800575 | 0.0107549
45.948 | 2.75673 | 24340.47997 | 0.09242 | 0.01085 | 304.6368 | 1.08516 | 0.31187 | 0.19229 | -0.02011 | 0.1771997 | 0.0108516
46.048 | 2.76289 | 24347.43047 | 0.09226 | 0.01092 | 304.72379 | 1.0922 | 0.31389 | 0.22131 | -0.02314 | 0.2026277 | 0.010922
46.148 | 2.76878 | 24350.21639 | 0.09252 | 0.01102 | 304.75865 | 1.1015 | 0.31657 | 0.23544 | -0.02462 | 0.2137449 | 0.011015
46.248 | 2.77494 | 24361.07218 | 0.09238 | 0.01109 | 304.89452 | 1.10916 | 0.31877 | 0.23571 | -0.02465 | 0.2125122 | 0.0110916
46.348 | 2.78089 | 24365.85903 | 0.09234 | 0.01118 | 304.95443 | 1.1181 | 0.32134 | 0.24196 | -0.0253 | 0.2164028 | 0.011181
46.448 | 2.78678 | 24373.8395 | 0.09259 | 0.01127 | 305.05431 | 1.12726 | 0.32397 | 0.24396 | -0.02551 | 0.2164186 | 0.0112726
46.548 | 2.79284 | 24379.69565 | 0.0918 | 0.01136 | 305.12761 | 1.13552 | 0.32634 | 0.25765 | -0.02694 | 0.2269005 | 0.0113552
46.648 | 2.79878 | 24383.65459 | 0.09252 | 0.0114 | 305.17715 | 1.13994 | 0.32762 | 0.24178 | -0.02528 | 0.2120989 | 0.0113994
46.748 | 2.805 | 24391.0414 | 0.09246 | 0.0115 | 305.2696 | 1.14969 | 0.33042 | 0.24373 | -0.02549 | 0.2119963 | 0.0114969
46.848 | 2.81084 | 24393.85593 | 0.0924 | 0.01159 | 305.30483 | 1.15854 | 0.33296 | 0.25253 | -0.02641 | 0.2179726 | 0.0115854
46.948 | 2.81678 | 24403.87845 | 0.09191 | 0.01163 | 305.43027 | 1.1634 | 0.33436 | 0.25179 | -0.02633 | 0.216426 | 0.011634
47.048 | 2.82284 | 24408.22721 | 0.09251 | 0.01176 | 305.4847 | 1.17596 | 0.33797 | 0.25498 | -0.02666 | 0.2168271 | 0.0117596
47.148 | 2.82868 | 24413.69176 | 0.09243 | 0.01183 | 305.55309 | 1.18296 | 0.33998 | 0.26538 | -0.02775 | 0.2243356 | 0.0118296
47.248 | 2.83505 | 24421.44692 | 0.09237 | 0.0119 | 305.65015 | 1.18956 | 0.34188 | 0.26206 | -0.0274 | 0.2202999 | 0.0118956
47.348 | 2.84089 | 24421.52202 | 0.09253 | 0.012 | 305.65109 | 1.19984 | 0.34483 | 0.25983 | -0.02717 | 0.2165539 | 0.0119984
47.448 | 2.84689 | 24431.66435 | 0.09254 | 0.01203 | 305.77803 | 1.20278 | 0.34567 | 0.26209 | -0.02741 | 0.2179035 | 0.0120278
47.548 | 2.85289 | 24435.04035 | 0.09234 | 0.01213 | 305.82028 | 1.21288 | 0.34858 | 0.26713 | -0.02793 | 0.2202444 | 0.0121288
47.648 | 2.85868 | 24440.80353 | 0.09215 | 0.01222 | 305.89241 | 1.22206 | 0.35122 | 0.23427 | -0.0245 | 0.1917009 | 0.0122206
47.748 | 2.86489 | 24446.944 | 0.09228 | 0.01232 | 305.96926 | 1.2324 | 0.35419 | 0.23637 | -0.02472 | 0.1917965 | 0.012324
47.848 | 2.87078 | 24450.05894 | 0.09222 | 0.01239 | 306.00825 | 1.23865 | 0.35598 | 0.23825 | -0.02491 | 0.1923465 | 0.0123865
47.948 | 2.877 | 24458.87089 | 0.09247 | 0.01253 | 306.11853 | 1.25263 | 0.36 | 0.2466 | -0.02579 | 0.1968658 | 0.0125263
48.048 | 2.88289 | 24460.33001 | 0.09228 | 0.01254 | 306.1368 | 1.25396 | 0.36038 | 0.24194 | -0.0253 | 0.1929408 | 0.0125396
48.148 | 2.88873 | 24467.55052 | 0.09243 | 0.01266 | 306.22717 | 1.26616 | 0.36389 | 0.2537 | -0.02653 | 0.2003696 | 0.0126616
48.248 | 2.89489 | 24470.99984 | 0.09239 | 0.01271 | 306.27034 | 1.27131 | 0.36537 | 0.25901 | -0.02708 | 0.2037347 | 0.0127131
48.348 | 2.90068 | 24473.7643 | 0.09215 | 0.01282 | 306.30493 | 1.28217 | 0.36849 | 0.26258 | -0.02746 | 0.2047934 | 0.0128217
48.448 | 2.907 | 24483.43277 | 0.09271 | 0.01298 | 306.42594 | 1.29751 | 0.3729 | 0.25119 | -0.02627 | 0.1935939 | 0.0129751
48.548 | 2.91289 | 24483.63304 | 0.09213 | 0.01297 | 306.42845 | 1.29653 | 0.37262 | 0.25479 | -0.02664 | 0.1965169 | 0.0129653
48.648 | 2.91889 | 24492.77043 | 0.09263 | 0.01304 | 306.54281 | 1.30391 | 0.37474 | 0.25811 | -0.02699 | 0.1979508 | 0.0130391
48.748 | 2.92489 | 24495.55635 | 0.09217 | 0.01318 | 306.57768 | 1.31805 | 0.3788 | 0.25934 | -0.02712 | 0.1967604 | 0.0131805
48.848 | 2.93073 | 24499.31324 | 0.09278 | 0.01334 | 306.6247 | 1.33358 | 0.38327 | 0.26595 | -0.02781 | 0.1994256 | 0.0133358
48.948 | 2.937 | 24505.21052 | 0.09223 | 0.01337 | 306.6985 | 1.33672 | 0.38417 | 0.26369 | -0.02757 | 0.1972664 | 0.0133672
49.048 | 2.94278 | 24506.42467 | 0.0923 | 0.0135 | 306.7137 | 1.34977 | 0.38792 | 0.26908 | -0.02814 | 0.1993525 | 0.0134977
49.148 | 2.94894 | 24515.27238 | 0.0921 | 0.01354 | 306.82444 | 1.35394 | 0.38912 | 0.26942 | -0.02817 | 0.1989896 | 0.0135394
49.248 | 2.95484 | 24517.54689 | 0.09255 | 0.01362 | 306.8529 | 1.36229 | 0.39152 | 0.2696 | -0.02819 | 0.1979021 | 0.0136229
49.348 | 2.96073 | 24523.71061 | 0.09265 | 0.01375 | 306.93005 | 1.37489 | 0.39514 | 0.27396 | -0.02865 | 0.1992596 | 0.0137489
49.448 | 2.96689 | 24527.01509 | 0.09233 | 0.01382 | 306.9714 | 1.38194 | 0.39716 | 0.26931 | -0.02816 | 0.1948782 | 0.0138194
49.548 | 2.97278 | 24528.35441 | 0.09231 | 0.01384 | 306.98817 | 1.38356 | 0.39763 | 0.26944 | -0.02818 | 0.194744 | 0.0138356
49.648 | 2.979 | 24536.86237 | 0.09247 | 0.01402 | 307.09465 | 1.40186 | 0.40289 | 0.26243 | -0.02744 | 0.1872013 | 0.0140186
49.748 | 2.98489 | 24537.91916 | 0.0922 | 0.01406 | 307.10787 | 1.4058 | 0.40402 | 0.27139 | -0.02838 | 0.1930502 | 0.014058
49.848 | 2.99078 | 24545.72976 | 0.09228 | 0.01422 | 307.20563 | 1.42171 | 0.4086 | 0.27572 | -0.02883 | 0.1939355 | 0.0142171
49.948 | 2.99678 | 24549.40975 | 0.09235 | 0.01423 | 307.25169 | 1.42305 | 0.40898 | 0.27226 | -0.02847 | 0.1913215 | 0.0142305
50.048 | 3.00278 | 24551.9042 | 0.09193 | 0.01437 | 307.28291 | 1.43652 | 0.41285 | 0.2687 | -0.0281 | 0.1870493 | 0.0143652
50.148 | 3.009 | 24558.47204 | 0.09256 | 0.01443 | 307.36511 | 1.44344 | 0.41484 | 0.2788 | -0.02915 | 0.1931497 | 0.0144344
50.248 | 3.01489 | 24559.865 | 0.0921 | 0.01449 | 307.38254 | 1.44948 | 0.41658 | 0.27842 | -0.02912 | 0.1920827 | 0.0144948
50.348 | 3.02084 | 24566.38098 | 0.09228 | 0.01451 | 307.46409 | 1.45112 | 0.41705 | 0.29167 | -0.0305 | 0.2009965 | 0.0145112
50.448 | 3.02684 | 24568.17269 | 0.09221 | 0.01459 | 307.48652 | 1.45888 | 0.41928 | 0.29141 | -0.03047 | 0.1997491 | 0.0145888
50.548 | 3.03268 | 24572.72172 | 0.09196 | 0.01477 | 307.54345 | 1.4774 | 0.4246 | 0.29249 | -0.03059 | 0.1979762 | 0.014774
50.648 | 3.03894 | 24577.43526 | 0.09239 | 0.01472 | 307.60244 | 1.47208 | 0.42307 | 0.29252 | -0.03059 | 0.198712 | 0.0147208
50.748 | 3.04478 | 24579.10359 | 0.09263 | 0.01487 | 307.62332 | 1.48714 | 0.4274 | 0.29851 | -0.03122 | 0.2007276 | 0.0148714
50.848 | 3.05089 | 24587.98349 | 0.09245 | 0.01495 | 307.73446 | 1.49494 | 0.42964 | 0.29212 | -0.03055 | 0.1954058 | 0.0149494
50.948 | 3.05694 | 24589.19406 | 0.0919 | 0.01506 | 307.74961 | 1.50571 | 0.43274 | 0.29334 | -0.03068 | 0.1948184 | 0.0150571
51.048 | 3.06273 | 24592.40556 | 0.09222 | 0.01512 | 307.78981 | 1.51172 | 0.43446 | 0.2972 | -0.03108 | 0.1965973 | 0.0151172
51.148 | 3.06894 | 24597.46063 | 0.09213 | 0.01519 | 307.85307 | 1.51927 | 0.43663 | 0.29722 | -0.03108 | 0.1956334 | 0.0151927
51.248 | 3.07473 | 24597.49818 | 0.09227 | 0.01528 | 307.85354 | 1.52812 | 0.43918 | 0.30904 | -0.03232 | 0.2022354 | 0.0152812
51.348 | 3.08094 | 24604.77054 | 0.09213 | 0.01543 | 307.94456 | 1.54323 | 0.44352 | 0.29966 | -0.03134 | 0.1941771 | 0.0154323
51.448 | 3.08684 | 24607.41341 | 0.09239 | 0.01547 | 307.97764 | 1.54678 | 0.44454 | 0.30528 | -0.03192 | 0.1973648 | 0.0154678
51.548 | 3.09278 | 24614.48908 | 0.09259 | 0.01554 | 308.0662 | 1.55365 | 0.44652 | 0.29958 | -0.03133 | 0.1928234 | 0.0155365
51.648 | 3.09894 | 24617.26606 | 0.09256 | 0.01571 | 308.10095 | 1.5715 | 0.45164 | 0.30356 | -0.03174 | 0.1931658 | 0.015715
51.748 | 3.10468 | 24618.12079 | 0.09231 | 0.01574 | 308.11165 | 1.57352 | 0.45223 | 0.30189 | -0.03157 | 0.1918565 | 0.0157352
51.848 | 3.11111 | 24626.37305 | 0.09215 | 0.01586 | 308.21493 | 1.58579 | 0.45575 | 0.30271 | -0.03166 | 0.1908891 | 0.0158579
51.948 | 3.11689 | 24624.31133 | 0.09219 | 0.01593 | 308.18913 | 1.5928 | 0.45777 | 0.30422 | -0.03181 | 0.190997 | 0.015928
52.048 | 3.12278 | 24633.28958 | 0.09196 | 0.01603 | 308.3015 | 1.60312 | 0.46073 | 0.31186 | -0.03261 | 0.1945332 | 0.0160312
52.148 | 3.12889 | 24634.69684 | 0.09221 | 0.01604 | 308.31911 | 1.60362 | 0.46088 | 0.30211 | -0.03159 | 0.1883925 | 0.0160362
52.248 | 3.13468 | 24638.43226 | 0.09261 | 0.0162 | 308.36586 | 1.61985 | 0.46554 | 0.30356 | -0.03174 | 0.1874001 | 0.0161985
52.348 | 3.14094 | 24643.71979 | 0.0921 | 0.01627 | 308.43204 | 1.62714 | 0.46763 | 0.3095 | -0.03237 | 0.190211 | 0.0162714
52.448 | 3.14689 | 24643.86642 | 0.09214 | 0.0164 | 308.43387 | 1.6402 | 0.47139 | 0.31124 | -0.03255 | 0.1897573 | 0.016402
52.548 | 3.15294 | 24650.60949 | 0.09223 | 0.01644 | 308.51827 | 1.64427 | 0.47256 | 0.31777 | -0.03323 | 0.193259 | 0.0164427
52.648 | 3.15884 | 24650.79367 | 0.0923 | 0.01656 | 308.52057 | 1.6558 | 0.47587 | 0.31672 | -0.03312 | 0.1912791 | 0.016558
52.748 | 3.16473 | 24656.51035 | 0.09239 | 0.01655 | 308.59212 | 1.65475 | 0.47557 | 0.32194 | -0.03367 | 0.1945551 | 0.0165475
52.848 | 3.17089 | 24659.00302 | 0.09254 | 0.01664 | 308.62332 | 1.66399 | 0.47823 | 0.33077 | -0.03459 | 0.1987812 | 0.0166399
52.948 | 3.17668 | 24661.04329 | 0.09252 | 0.01675 | 308.64885 | 1.67497 | 0.48138 | 0.33026 | -0.03454 | 0.1971737 | 0.0167497
53.048 | 3.183 | 24669.1364 | 0.09214 | 0.01684 | 308.75014 | 1.68424 | 0.48404 | 0.32819 | -0.03432 | 0.1948594 | 0.0168424
53.148 | 3.18884 | 24669.60669 | 0.09234 | 0.01689 | 308.75603 | 1.68854 | 0.48528 | 0.3421 | -0.03577 | 0.2026011 | 0.0168854
53.248 | 3.19478 | 24676.10836 | 0.09202 | 0.01702 | 308.8374 | 1.70158 | 0.48903 | 0.37495 | -0.03921 | 0.220354 | 0.0170158
53.348 | 3.20089 | 24678.58672 | 0.09236 | 0.01709 | 308.86842 | 1.70928 | 0.49124 | 0.38458 | -0.04022 | 0.2249953 | 0.0170928
53.448 | 3.20673 | 24680.04584 | 0.09272 | 0.0172 | 308.88668 | 1.72009 | 0.49435 | 0.38434 | -0.04019 | 0.2234418 | 0.0172009
53.548 | 3.21289 | 24685.14919 | 0.09205 | 0.01726 | 308.95055 | 1.72581 | 0.49599 | 0.39131 | -0.04092 | 0.2267399 | 0.0172581
53.648 | 3.21884 | 24687.41655 | 0.09241 | 0.01744 | 308.97893 | 1.74354 | 0.50109 | 0.39199 | -0.04099 | 0.2248242 | 0.0174354
53.748 | 3.22484 | 24693.7108 | 0.09232 | 0.01743 | 309.05771 | 1.74271 | 0.50085 | 0.39161 | -0.04095 | 0.2247132 | 0.0174271
53.848 | 3.23089 | 24696.57183 | 0.09246 | 0.01757 | 309.09351 | 1.75695 | 0.50494 | 0.39738 | -0.04156 | 0.226176 | 0.0175695
53.948 | 3.23668 | 24699.23973 | 0.09262 | 0.01762 | 309.12691 | 1.7619 | 0.50636 | 0.39374 | -0.04117 | 0.2234747 | 0.017619
54.048 | 3.243 | 24703.3006 | 0.09195 | 0.01766 | 309.17773 | 1.76584 | 0.5075 | 0.40844 | -0.04271 | 0.2313007 | 0.0176584
54.148 | 3.24884 | 24703.65822 | 0.09224 | 0.01778 | 309.18221 | 1.77776 | 0.51092 | 0.40093 | -0.04193 | 0.2255254 | 0.0177776
54.248 | 3.25494 | 24711.65299 | 0.09206 | 0.01784 | 309.28227 | 1.78419 | 0.51277 | 0.40161 | -0.042 | 0.2250937 | 0.0178419
54.348 | 3.26094 | 24711.72631 | 0.0922 | 0.01798 | 309.28318 | 1.79817 | 0.51679 | 0.38971 | -0.04075 | 0.2167259 | 0.0179817
54.448 | 3.26668 | 24716.30394 | 0.09239 | 0.018 | 309.34047 | 1.79959 | 0.5172 | 0.40095 | -0.04193 | 0.2228007 | 0.0179959
54.548 | 3.27294 | 24721.41087 | 0.09235 | 0.01822 | 309.40439 | 1.8223 | 0.52372 | 0.4091 | -0.04278 | 0.2244965 | 0.018223
54.648 | 3.27884 | 24720.34514 | 0.09233 | 0.01831 | 309.39105 | 1.83128 | 0.5263 | 0.40887 | -0.04276 | 0.2232701 | 0.0183128
54.748 | 3.285 | 24726.55714 | 0.09245 | 0.0183 | 309.4688 | 1.83021 | 0.526 | 0.40419 | -0.04227 | 0.2208435 | 0.0183021
54.848 | 3.29089 | 24727.59426 | 0.09257 | 0.01841 | 309.48178 | 1.84105 | 0.52911 | 0.39255 | -0.04105 | 0.2132207 | 0.0184105
54.948 | 3.29678 | 24733.8438 | 0.09227 | 0.01852 | 309.56 | 1.85174 | 0.53218 | 0.38005 | -0.03974 | 0.2052394 | 0.0185174
55.048 | 3.30284 | 24735.53181 | 0.09209 | 0.0187 | 309.58112 | 1.87036 | 0.53754 | 0.37917 | -0.03965 | 0.2027257 | 0.0187036
55.148 | 3.30862 | 24737.72943 | 0.0925 | 0.01869 | 309.60863 | 1.8687 | 0.53706 | 0.38934 | -0.04071 | 0.208348 | 0.018687
55.248 | 3.31505 | 24745.25392 | 0.09215 | 0.01885 | 309.7028 | 1.88501 | 0.54175 | 0.39229 | -0.04102 | 0.2081103 | 0.0188501
55.348 | 3.32089 | 24744.5333 | 0.09238 | 0.01894 | 309.69378 | 1.89357 | 0.54421 | 0.39891 | -0.04171 | 0.2106656 | 0.0189357
55.448 | 3.32689 | 24753.04306 | 0.09227 | 0.01902 | 309.80029 | 1.90203 | 0.54664 | 0.39143 | -0.04093 | 0.2057959 | 0.0190203
55.548 | 3.333 | 24752.97511 | 0.09191 | 0.01913 | 309.79944 | 1.91314 | 0.54983 | 0.39503 | -0.04131 | 0.2064825 | 0.0191314
55.648 | 3.33862 | 24754.69351 | 0.09205 | 0.01924 | 309.82095 | 1.92429 | 0.55303 | 0.40006 | -0.04183 | 0.2079001 | 0.0192429
55.748 | 3.34494 | 24760.7249 | 0.09201 | 0.01929 | 309.89643 | 1.92931 | 0.55448 | 0.39837 | -0.04166 | 0.2064831 | 0.0192931
55.848 | 3.35084 | 24759.50897 | 0.09206 | 0.01942 | 309.88121 | 1.9417 | 0.55804 | 0.39917 | -0.04174 | 0.2055776 | 0.019417
55.948 | 3.35689 | 24767.07637 | 0.09211 | 0.01952 | 309.97592 | 1.95181 | 0.56095 | 0.40247 | -0.04209 | 0.2062035 | 0.0195181
56.048 | 3.36289 | 24769.69957 | 0.09244 | 0.0196 | 310.00876 | 1.96002 | 0.5633 | 0.39597 | -0.04141 | 0.2020234 | 0.0196002
56.148 | 3.36884 | 24773.95356 | 0.0924 | 0.01967 | 310.062 | 1.9668 | 0.56525 | 0.40259 | -0.0421 | 0.2046929 | 0.019668
56.248 | 3.37489 | 24775.05147 | 0.09233 | 0.01976 | 310.07574 | 1.97617 | 0.56794 | 0.41229 | -0.04311 | 0.2086308 | 0.0197617
56.348 | 3.38078 | 24776.59822 | 0.09237 | 0.01987 | 310.0951 | 1.98665 | 0.57096 | 0.40864 | -0.04273 | 0.205693 | 0.0198665
56.448 | 3.38705 | 24783.60951 | 0.09254 | 0.0199 | 310.18285 | 1.98981 | 0.57186 | 0.41355 | -0.04325 | 0.2078339 | 0.0198981
56.548 | 3.39278 | 24782.25589 | 0.09236 | 0.02003 | 310.16591 | 2.00346 | 0.57579 | 0.41498 | -0.0434 | 0.2071317 | 0.0200346
56.648 | 3.39878 | 24789.98065 | 0.09207 | 0.02013 | 310.26259 | 2.01326 | 0.57861 | 0.42131 | -0.04406 | 0.2092676 | 0.0201326
56.748 | 3.40494 | 24792.48762 | 0.09243 | 0.02023 | 310.29396 | 2.02272 | 0.58132 | 0.43267 | -0.04525 | 0.213905 | 0.0202272
56.848 | 3.41068 | 24792.60921 | 0.09211 | 0.02029 | 310.29548 | 2.02888 | 0.58309 | 0.42912 | -0.04487 | 0.2115059 | 0.0202888
56.948 | 3.417 | 24799.37375 | 0.09206 | 0.02038 | 310.38015 | 2.0377 | 0.58563 | 0.42252 | -0.04418 | 0.2073514 | 0.020377
57.048 | 3.42289 | 24800.31788 | 0.09208 | 0.02047 | 310.39196 | 2.04728 | 0.58838 | 0.42351 | -0.04429 | 0.2068647 | 0.0204728
57.148 | 3.42884 | 24805.97019 | 0.09235 | 0.02055 | 310.46271 | 2.05504 | 0.59061 | 0.42892 | -0.04485 | 0.2087161 | 0.0205504
57.248 | 3.43484 | 24809.30507 | 0.09207 | 0.02062 | 310.50444 | 2.06157 | 0.59249 | 0.43406 | -0.04539 | 0.2105483 | 0.0206157
57.348 | 3.44073 | 24812.80088 | 0.09255 | 0.02074 | 310.5482 | 2.07399 | 0.59606 | 0.43756 | -0.04576 | 0.210975 | 0.0207399
57.448 | 3.44694 | 24816.3414 | 0.09224 | 0.02083 | 310.59251 | 2.0833 | 0.59874 | 0.44236 | -0.04626 | 0.2123362 | 0.020833
57.548 | 3.45284 | 24816.60247 | 0.09234 | 0.02092 | 310.59578 | 2.09193 | 0.60121 | 0.44269 | -0.04629 | 0.211618 | 0.0209193
57.648 | 3.459 | 24824.17703 | 0.09218 | 0.021 | 310.69058 | 2.09969 | 0.60344 | 0.44379 | -0.04641 | 0.2113598 | 0.0209969
57.748 | 3.46489 | 24823.92132 | 0.09211 | 0.02108 | 310.68738 | 2.10785 | 0.60579 | 0.44542 | -0.04658 | 0.2113148 | 0.0210785
57.848 | 3.47068 | 24828.79221 | 0.09217 | 0.02115 | 310.74834 | 2.11534 | 0.60794 | 0.44557 | -0.04659 | 0.2106375 | 0.0211534
57.948 | 3.47689 | 24832.30948 | 0.09206 | 0.02123 | 310.79236 | 2.12317 | 0.61019 | 0.44675 | -0.04672 | 0.2104165 | 0.0212317
58.048 | 3.48268 | 24830.91295 | 0.09215 | 0.02131 | 310.77488 | 2.131 | 0.61244 | 0.44588 | -0.04663 | 0.2092351 | 0.02131
58.148 | 3.48894 | 24839.59258 | 0.09205 | 0.02139 | 310.88351 | 2.13855 | 0.61461 | 0.45159 | -0.04722 | 0.2111664 | 0.0213855
58.248 | 3.49494 | 24840.69228 | 0.09212 | 0.02146 | 310.89728 | 2.14623 | 0.61682 | 0.44908 | -0.04696 | 0.2092413 | 0.0214623
58.348 | 3.50078 | 24845.54172 | 0.09226 | 0.02157 | 310.95797 | 2.15742 | 0.62004 | 0.44348 | -0.04638 | 0.2055603 | 0.0215742
58.448 | 3.50689 | 24847.32449 | 0.09229 | 0.02162 | 310.98028 | 2.16234 | 0.62145 | 0.45384 | -0.04746 | 0.2098837 | 0.0216234
58.548 | 3.51273 | 24848.57261 | 0.09222 | 0.0217 | 310.9959 | 2.16955 | 0.62352 | 0.44577 | -0.04662 | 0.2054666 | 0.0216955
58.648 | 3.51894 | 24853.51324 | 0.09275 | 0.02176 | 311.05774 | 2.17622 | 0.62544 | 0.43779 | -0.04578 | 0.2011699 | 0.0217622
58.748 | 3.52484 | 24854.3036 | 0.09257 | 0.02184 | 311.06763 | 2.18422 | 0.62774 | 0.44953 | -0.04701 | 0.205808 | 0.0218422
58.848 | 3.53084 | 24862.21075 | 0.09208 | 0.02195 | 311.16659 | 2.19452 | 0.6307 | 0.45043 | -0.0471 | 0.2052522 | 0.0219452
58.948 | 3.53689 | 24863.31046 | 0.09255 | 0.02206 | 311.18036 | 2.20612 | 0.63403 | 0.45471 | -0.04755 | 0.206113 | 0.0220612
59.048 | 3.54268 | 24866.52732 | 0.09209 | 0.02211 | 311.22062 | 2.21141 | 0.63555 | 0.44853 | -0.0469 | 0.2028253 | 0.0221141
59.148 | 3.54911 | 24872.11347 | 0.09248 | 0.02222 | 311.29053 | 2.22205 | 0.63861 | 0.45235 | -0.0473 | 0.2035733 | 0.0222205
59.248 | 3.55484 | 24869.47596 | 0.09207 | 0.02229 | 311.25752 | 2.2293 | 0.64069 | 0.4548 | -0.04756 | 0.2040102 | 0.022293
59.348 | 3.56094 | 24877.68173 | 0.09233 | 0.02239 | 311.36022 | 2.23919 | 0.64354 | 0.45214 | -0.04728 | 0.2019212 | 0.0223919
59.448 | 3.56689 | 24878.09658 | 0.0922 | 0.02247 | 311.36541 | 2.24748 | 0.64592 | 0.45497 | -0.04758 | 0.2024356 | 0.0224748
59.548 | 3.57268 | 24882.20572 | 0.09248 | 0.02252 | 311.41684 | 2.25181 | 0.64716 | 0.46515 | -0.04864 | 0.2065672 | 0.0225181
59.648 | 3.57889 | 24885.71584 | 0.09261 | 0.02267 | 311.46077 | 2.26659 | 0.65141 | 0.46625 | -0.04876 | 0.2057055 | 0.0226659
59.748 | 3.58478 | 24887.23576 | 0.09221 | 0.02272 | 311.4798 | 2.27198 | 0.65296 | 0.46908 | -0.04905 | 0.2064631 | 0.0227198
59.848 | 3.59105 | 24892.83442 | 0.0924 | 0.02284 | 311.54987 | 2.28422 | 0.65648 | 0.47502 | -0.04967 | 0.2079572 | 0.0228422
59.948 | 3.59684 | 24892.24434 | 0.09231 | 0.02288 | 311.54248 | 2.28832 | 0.65765 | 0.47609 | -0.04979 | 0.2080522 | 0.0228832
60.048 | 3.60284 | 24899.61505 | 0.09242 | 0.02298 | 311.63473 | 2.29822 | 0.6605 | 0.48319 | -0.05053 | 0.2102453 | 0.0229822
60.148 | 3.60889 | 24900.91145 | 0.09229 | 0.02309 | 311.65096 | 2.30857 | 0.66348 | 0.49258 | -0.05151 | 0.2133702 | 0.0230857
60.248 | 3.61462 | 24902.23646 | 0.09258 | 0.02321 | 311.66754 | 2.32092 | 0.66702 | 0.49642 | -0.05191 | 0.2138893 | 0.0232092
60.348 | 3.62094 | 24908.01215 | 0.09211 | 0.02326 | 311.73983 | 2.32584 | 0.66844 | 0.52184 | -0.05457 | 0.2243663 | 0.0232584
60.448 | 3.62689 | 24908.13911 | 0.09235 | 0.02334 | 311.74142 | 2.33429 | 0.67087 | 0.53539 | -0.05599 | 0.2293588 | 0.0233429
60.548 | 3.63289 | 24915.75658 | 0.09214 | 0.02346 | 311.83675 | 2.34588 | 0.6742 | 0.52709 | -0.05512 | 0.2246875 | 0.0234588
60.648 | 3.63889 | 24917.38379 | 0.09224 | 0.02354 | 311.85712 | 2.35374 | 0.67646 | 0.53115 | -0.05554 | 0.2256621 | 0.0235374
60.748 | 3.64473 | 24920.04633 | 0.09233 | 0.02364 | 311.89044 | 2.36388 | 0.67937 | 0.53343 | -0.05578 | 0.2256587 | 0.0236388
60.848 | 3.65089 | 24923.5332 | 0.09251 | 0.02373 | 311.93408 | 2.37304 | 0.682 | 0.53686 | -0.05614 | 0.226233 | 0.0237304
60.948 | 3.65684 | 24925.30167 | 0.09226 | 0.02379 | 311.95622 | 2.379 | 0.68372 | 0.54067 | -0.05654 | 0.2272678 | 0.02379
61.048 | 3.66289 | 24931.20074 | 0.09232 | 0.02386 | 312.03005 | 2.38642 | 0.68585 | 0.53712 | -0.05617 | 0.2250735 | 0.0238642
61.148 | 3.66884 | 24931.29551 | 0.09276 | 0.02399 | 312.03123 | 2.39869 | 0.68938 | 0.53881 | -0.05634 | 0.2246268 | 0.0239869
61.248 | 3.67473 | 24937.21426 | 0.09212 | 0.02407 | 312.10531 | 2.40739 | 0.69188 | 0.53972 | -0.05644 | 0.224193 | 0.0240739
61.348 | 3.68089 | 24939.49771 | 0.09205 | 0.02417 | 312.13389 | 2.41657 | 0.69452 | 0.55015 | -0.05753 | 0.2276574 | 0.0241657
61.448 | 3.68673 | 24939.5442 | 0.09237 | 0.02423 | 312.13447 | 2.42287 | 0.69633 | 0.54899 | -0.05741 | 0.2265867 | 0.0242287
61.548 | 3.693 | 24946.67709 | 0.09234 | 0.02432 | 312.22374 | 2.43223 | 0.69902 | 0.55076 | -0.05759 | 0.2264424 | 0.0243223
61.648 | 3.69889 | 24945.97435 | 0.09227 | 0.0244 | 312.21495 | 2.43959 | 0.70113 | 0.54954 | -0.05747 | 0.2252592 | 0.0243959
61.748 | 3.70478 | 24952.80325 | 0.09241 | 0.0245 | 312.30042 | 2.45024 | 0.70419 | 0.53267 | -0.0557 | 0.217395 | 0.0245024
61.848 | 3.71089 | 24955.85561 | 0.09255 | 0.02457 | 312.33862 | 2.45698 | 0.70613 | 0.53481 | -0.05593 | 0.2176697 | 0.0245698
61.948 | 3.71673 | 24956.87485 | 0.09229 | 0.02467 | 312.35137 | 2.46699 | 0.709 | 0.52394 | -0.05479 | 0.2123803 | 0.0246699
62.048 | 3.723 | 24961.86018 | 0.09253 | 0.02478 | 312.41377 | 2.47781 | 0.71212 | 0.52797 | -0.05521 | 0.2130793 | 0.0247781
62.148 | 3.72884 | 24961.3899 | 0.09245 | 0.02484 | 312.40788 | 2.48374 | 0.71382 | 0.53575 | -0.05602 | 0.2157029 | 0.0248374
62.248 | 3.73489 | 24968.48881 | 0.09245 | 0.02495 | 312.49673 | 2.49467 | 0.71696 | 0.53374 | -0.05581 | 0.2139521 | 0.0249467
62.348 | 3.74089 | 24968.8375 | 0.09227 | 0.02503 | 312.5011 | 2.50326 | 0.71943 | 0.53001 | -0.05542 | 0.2117279 | 0.0250326
62.448 | 3.74662 | 24965.81733 | 0.09248 | 0.02511 | 312.4633 | 2.51068 | 0.72156 | 0.53033 | -0.05546 | 0.2112296 | 0.0251068
62.548 | 3.75294 | 24971.58587 | 0.09242 | 0.02522 | 312.53549 | 2.52162 | 0.72471 | 0.52817 | -0.05523 | 0.2094566 | 0.0252162
62.648 | 3.75878 | 24972.35477 | 0.09241 | 0.02528 | 312.54512 | 2.52815 | 0.72658 | 0.53597 | -0.05605 | 0.2120009 | 0.0252815
62.748 | 3.76494 | 24983.77919 | 0.09211 | 0.02537 | 312.6881 | 2.53682 | 0.72908 | 0.53944 | -0.05641 | 0.2126442 | 0.0253682
62.848 | 3.77094 | 24983.90973 | 0.09246 | 0.02548 | 312.68973 | 2.54779 | 0.73223 | 0.55285 | -0.05781 | 0.216992 | 0.0254779
62.948 | 3.77673 | 24989.24017 | 0.09216 | 0.0255 | 312.75645 | 2.55014 | 0.7329 | 0.55024 | -0.05754 | 0.2157685 | 0.0255014
63.048 | 3.78289 | 24992.36941 | 0.09253 | 0.02563 | 312.79561 | 2.56313 | 0.73664 | 0.55284 | -0.05781 | 0.2156894 | 0.0256313
63.148 | 3.78878 | 24993.40117 | 0.09267 | 0.02568 | 312.80853 | 2.56821 | 0.7381 | 0.56182 | -0.05875 | 0.2187594 | 0.0256821
63.248 | 3.795 | 24999.90284 | 0.09261 | 0.02576 | 312.8899 | 2.57559 | 0.74022 | 0.55993 | -0.05855 | 0.2173987 | 0.0257559
63.348 | 3.80078 | 24999.69006 | 0.09274 | 0.02587 | 312.88723 | 2.58671 | 0.74341 | 0.55871 | -0.05843 | 0.2159925 | 0.0258671
63.448 | 3.80689 | 25006.84083 | 0.09248 | 0.02593 | 312.97673 | 2.59322 | 0.74528 | 0.55606 | -0.05815 | 0.2144284 | 0.0259322
63.548 | 3.81289 | 25007.82609 | 0.09233 | 0.02601 | 312.98906 | 2.60114 | 0.74756 | 0.56745 | -0.05934 | 0.2181543 | 0.0260114
63.648 | 3.81868 | 25009.98259 | 0.09245 | 0.02608 | 313.01605 | 2.60761 | 0.74942 | 0.56118 | -0.05868 | 0.2152086 | 0.0260761
63.748 | 3.825 | 25014.33671 | 0.09265 | 0.02617 | 313.07055 | 2.61744 | 0.75224 | 0.57344 | -0.05997 | 0.2190843 | 0.0261744
63.848 | 3.83084 | 25014.29558 | 0.09244 | 0.02624 | 313.07003 | 2.62432 | 0.75422 | 0.56603 | -0.05919 | 0.2156863 | 0.0262432
63.948 | 3.83684 | 25022.00782 | 0.09233 | 0.02634 | 313.16656 | 2.63399 | 0.757 | 0.56778 | -0.05937 | 0.2155589 | 0.0263399
64.048 | 3.84289 | 25022.4942 | 0.09247 | 0.0264 | 313.17264 | 2.64047 | 0.75886 | 0.57429 | -0.06005 | 0.2174954 | 0.0264047
64.148 | 3.84873 | 25026.11876 | 0.09249 | 0.02652 | 313.21801 | 2.65178 | 0.76211 | 0.57805 | -0.06045 | 0.2179857 | 0.0265178
64.248 | 3.85484 | 25029.02091 | 0.09248 | 0.02658 | 313.25433 | 2.65796 | 0.76389 | 0.58184 | -0.06084 | 0.2189047 | 0.0265796
64.348 | 3.86089 | 25029.61814 | 0.09271 | 0.02665 | 313.2618 | 2.66498 | 0.76591 | 0.57687 | -0.06032 | 0.2164632 | 0.0266498
64.448 | 3.867 | 25035.34734 | 0.09234 | 0.02676 | 313.33351 | 2.67567 | 0.76898 | 0.57038 | -0.05965 | 0.2131728 | 0.0267567
64.548 | 3.87289 | 25037.14442 | 0.09259 | 0.02686 | 313.356 | 2.68623 | 0.77201 | 0.57835 | -0.06048 | 0.2153017 | 0.0268623
64.648 | 3.87873 | 25042.34433 | 0.09244 | 0.02696 | 313.42108 | 2.6958 | 0.77477 | 0.58086 | -0.06074 | 0.2154685 | 0.026958
64.748 | 3.88478 | 25044.91031 | 0.09256 | 0.02704 | 313.4532 | 2.70412 | 0.77715 | 0.58261 | -0.06092 | 0.2154527 | 0.0270412
64.848 | 3.89068 | 25046.12267 | 0.09245 | 0.02708 | 313.46837 | 2.70846 | 0.7784 | 0.58658 | -0.06134 | 0.2165733 | 0.0270846
64.948 | 3.89705 | 25053.04635 | 0.09256 | 0.02718 | 313.55502 | 2.71832 | 0.78124 | 0.58175 | -0.06083 | 0.2140109 | 0.0271832
65.048 | 3.90294 | 25053.48086 | 0.09249 | 0.02727 | 313.56046 | 2.72738 | 0.78384 | 0.58494 | -0.06117 | 0.2144696 | 0.0272738
65.148 | 3.90878 | 25058.91502 | 0.0926 | 0.02735 | 313.62847 | 2.73541 | 0.78615 | 0.58072 | -0.06073 | 0.2122972 | 0.0273541
65.248 | 3.91494 | 25061.33795 | 0.09286 | 0.02745 | 313.6588 | 2.74493 | 0.78888 | 0.59988 | -0.06273 | 0.2185411 | 0.0274493
65.348 | 3.92068 | 25061.26463 | 0.09224 | 0.02756 | 313.65788 | 2.75573 | 0.79199 | 0.59253 | -0.06196 | 0.2150174 | 0.0275573
65.448 | 3.92689 | 25067.32643 | 0.09237 | 0.02761 | 313.73375 | 2.76075 | 0.79343 | 0.58608 | -0.06129 | 0.2122901 | 0.0276075
65.548 | 3.93284 | 25066.71131 | 0.09238 | 0.02768 | 313.72605 | 2.76763 | 0.79541 | 0.59042 | -0.06174 | 0.2133305 | 0.0276763
65.648 | 3.93889 | 25073.94075 | 0.09272 | 0.02774 | 313.81653 | 2.77414 | 0.79728 | 0.60051 | -0.0628 | 0.2164671 | 0.0277414
65.748 | 3.94489 | 25075.1102 | 0.09236 | 0.02785 | 313.83117 | 2.78486 | 0.80036 | 0.59602 | -0.06233 | 0.2140215 | 0.0278486
65.848 | 3.95073 | 25078.6221 | 0.09276 | 0.02792 | 313.87512 | 2.79198 | 0.80241 | 0.59334 | -0.06205 | 0.2125158 | 0.0279198
65.948 | 3.957 | 25082.21984 | 0.09276 | 0.02801 | 313.92015 | 2.80095 | 0.80498 | 0.60111 | -0.06286 | 0.2146093 | 0.0280095
66.048 | 3.96273 | 25079.63061 | 0.09265 | 0.0281 | 313.88774 | 2.80994 | 0.80757 | 0.59664 | -0.06239 | 0.2123319 | 0.0280994
66.148 | 3.96894 | 25090.16454 | 0.09278 | 0.02817 | 314.01958 | 2.8171 | 0.80963 | 0.60583 | -0.06335 | 0.2150545 | 0.028171
66.248 | 3.97489 | 25089.15246 | 0.09241 | 0.02826 | 314.00691 | 2.82624 | 0.81225 | 0.6046 | -0.06322 | 0.2139238 | 0.0282624
66.348 | 3.98068 | 25094.23256 | 0.09231 | 0.02836 | 314.0705 | 2.83559 | 0.81494 | 0.60768 | -0.06355 | 0.2143046 | 0.0283559
66.448 | 3.98694 | 25097.72837 | 0.09209 | 0.0284 | 314.11425 | 2.83955 | 0.81608 | 0.61796 | -0.06462 | 0.217626 | 0.0283955
66.548 | 3.99278 | 25098.14858 | 0.0924 | 0.02851 | 314.11951 | 2.85079 | 0.81931 | 0.61002 | -0.06379 | 0.2139828 | 0.0285079
66.648 | 3.999 | 25104.0262 | 0.09262 | 0.02861 | 314.19307 | 2.86057 | 0.82212 | 0.61273 | -0.06407 | 0.2141986 | 0.0286057
66.748 | 4.00489 | 25104.23362 | 0.0928 | 0.02869 | 314.19566 | 2.86881 | 0.82449 | 0.62097 | -0.06494 | 0.2164556 | 0.0286881
66.848 | 4.01089 | 25110.60476 | 0.09276 | 0.02877 | 314.2754 | 2.87738 | 0.82695 | 0.62487 | -0.06534 | 0.2171663 | 0.0287738
66.948 | 4.01684 | 25111.36293 | 0.09244 | 0.02884 | 314.28489 | 2.88385 | 0.82881 | 0.62976 | -0.06585 | 0.2183747 | 0.0288385
67.048 | 4.02268 | 25114.21502 | 0.09255 | 0.0289 | 314.32059 | 2.88989 | 0.83055 | 0.63716 | -0.06663 | 0.220479 | 0.0288989
67.148 | 4.029 | 25118.80696 | 0.09258 | 0.02897 | 314.37806 | 2.89656 | 0.83246 | 0.67934 | -0.07104 | 0.2345334 | 0.0289656
67.248 | 4.03484 | 25118.07561 | 0.09259 | 0.02907 | 314.36891 | 2.907 | 0.83546 | 0.68088 | -0.0712 | 0.2342208 | 0.02907
67.348 | 4.04094 | 25125.77176 | 0.09261 | 0.02915 | 314.46523 | 2.91463 | 0.83766 | 0.67537 | -0.07062 | 0.2317172 | 0.0291463
67.448 | 4.04694 | 25125.67878 | 0.09232 | 0.02923 | 314.46406 | 2.9228 | 0.84001 | 0.68134 | -0.07125 | 0.2331121 | 0.029228
67.548 | 4.05268 | 25128.30019 | 0.09275 | 0.02931 | 314.49687 | 2.93144 | 0.84249 | 0.68096 | -0.07121 | 0.2322954 | 0.0293144
67.648 | 4.05889 | 25132.73299 | 0.09247 | 0.0294 | 314.55235 | 2.93988 | 0.84491 | 0.68305 | -0.07143 | 0.2323394 | 0.0293988
67.748 | 4.06484 | 25133.16929 | 0.09261 | 0.02946 | 314.55781 | 2.94556 | 0.84654 | 0.69219 | -0.07238 | 0.2349944 | 0.0294556
67.848 | 4.07094 | 25138.87346 | 0.09242 | 0.02958 | 314.6292 | 2.95837 | 0.85023 | 0.68996 | -0.07215 | 0.233223 | 0.0295837
67.948 | 4.07689 | 25141.42871 | 0.09258 | 0.02962 | 314.66119 | 2.96158 | 0.85115 | 0.6941 | -0.07258 | 0.2343681 | 0.0296158
68.048 | 4.08278 | 25145.95449 | 0.09289 | 0.02971 | 314.71783 | 2.97075 | 0.85378 | 0.6895 | -0.0721 | 0.2320963 | 0.0297075
68.148 | 4.08894 | 25148.79405 | 0.09256 | 0.02979 | 314.75337 | 2.97949 | 0.8563 | 0.69064 | -0.07222 | 0.2317981 | 0.0297949
68.248 | 4.09473 | 25148.85128 | 0.09255 | 0.02983 | 314.75408 | 2.98273 | 0.85723 | 0.69468 | -0.07264 | 0.2329007 | 0.0298273
68.348 | 4.101 | 25154.56259 | 0.09223 | 0.02992 | 314.82556 | 2.99199 | 0.85989 | 0.6954 | -0.07272 | 0.2324206 | 0.0299199
68.448 | 4.10684 | 25155.76959 | 0.09273 | 0.03 | 314.84067 | 3.00041 | 0.86231 | 0.69255 | -0.07242 | 0.2308185 | 0.0300041
68.548 | 4.11278 | 25162.96864 | 0.09258 | 0.0301 | 314.93077 | 3.00999 | 0.86506 | 0.68717 | -0.07186 | 0.2282964 | 0.0300999
68.648 | 4.11894 | 25166.26418 | 0.09263 | 0.03015 | 314.97202 | 3.01522 | 0.86657 | 0.69324 | -0.07249 | 0.2299136 | 0.0301522
68.748 | 4.12468 | 25166.31961 | 0.0927 | 0.03026 | 314.97271 | 3.02633 | 0.86976 | 0.69669 | -0.07285 | 0.2302095 | 0.0302633
68.848 | 4.131 | 25172.06848 | 0.09252 | 0.03036 | 315.04466 | 3.03602 | 0.87254 | 0.6608 | -0.0691 | 0.2176534 | 0.0303602
68.948 | 4.13689 | 25170.48419 | 0.09297 | 0.03044 | 315.02483 | 3.04354 | 0.8747 | 0.67088 | -0.07016 | 0.2204275 | 0.0304354
69.048 | 4.14289 | 25177.06811 | 0.09238 | 0.03055 | 315.10724 | 3.05471 | 0.87792 | 0.67702 | -0.0708 | 0.2216315 | 0.0305471
69.148 | 4.14884 | 25178.76148 | 0.09233 | 0.03062 | 315.12843 | 3.06193 | 0.87999 | 0.67315 | -0.07039 | 0.219845 | 0.0306193
69.248 | 4.15468 | 25182.11782 | 0.09265 | 0.03073 | 315.17044 | 3.07283 | 0.88312 | 0.68698 | -0.07184 | 0.2235659 | 0.0307283
69.348 | 4.16089 | 25185.74953 | 0.09236 | 0.03077 | 315.21589 | 3.07737 | 0.88443 | 0.68099 | -0.07121 | 0.2212896 | 0.0307737
69.448 | 4.16678 | 25185.86755 | 0.09217 | 0.03088 | 315.21737 | 3.08831 | 0.88757 | 0.6938 | -0.07255 | 0.2246536 | 0.0308831
69.548 | 4.17305 | 25193.89272 | 0.09236 | 0.03097 | 315.31781 | 3.09747 | 0.8902 | 0.68101 | -0.07121 | 0.2198601 | 0.0309747
69.648 | 4.17889 | 25192.23511 | 0.09264 | 0.03108 | 315.29706 | 3.10829 | 0.89331 | 0.68594 | -0.07173 | 0.2206808 | 0.0310829
69.748 | 4.18473 | 25198.0412 | 0.09259 | 0.03116 | 315.36973 | 3.11632 | 0.89562 | 0.68462 | -0.07159 | 0.2196886 | 0.0311632
69.848 | 4.191 | 25201.14362 | 0.09282 | 0.03123 | 315.40856 | 3.12339 | 0.89765 | 0.68675 | -0.07181 | 0.2198733 | 0.0312339
69.948 | 4.19668 | 25199.73278 | 0.09272 | 0.03133 | 315.3909 | 3.13294 | 0.9004 | 0.69231 | -0.0724 | 0.2209777 | 0.0313294
70.048 | 4.20294 | 25206.47407 | 0.09262 | 0.0314 | 315.47527 | 3.14041 | 0.90254 | 0.69528 | -0.07271 | 0.2213978 | 0.0314041
70.148 | 4.20889 | 25206.81381 | 0.09254 | 0.03148 | 315.47952 | 3.14771 | 0.90464 | 0.68955 | -0.07211 | 0.219064 | 0.0314771
70.248 | 4.21489 | 25213.56761 | 0.0927 | 0.03161 | 315.56405 | 3.16115 | 0.9085 | 0.6944 | -0.07261 | 0.2196669 | 0.0316115
70.348 | 4.22089 | 25214.80143 | 0.09287 | 0.03165 | 315.57949 | 3.16453 | 0.90948 | 0.69595 | -0.07278 | 0.2199221 | 0.0316453
70.448 | 4.22673 | 25216.74514 | 0.09264 | 0.03171 | 315.60382 | 3.17114 | 0.91138 | 0.69747 | -0.07294 | 0.219943 | 0.0317114
70.548 | 4.23294 | 25220.60037 | 0.09265 | 0.03179 | 315.65207 | 3.17921 | 0.9137 | 0.7046 | -0.07368 | 0.2216274 | 0.0317921
70.648 | 4.23878 | 25220.54493 | 0.09254 | 0.03195 | 315.65138 | 3.19457 | 0.91811 | 0.70421 | -0.07364 | 0.2204397 | 0.0319457
70.748 | 4.24494 | 25228.24109 | 0.09239 | 0.03198 | 315.7477 | 3.19758 | 0.91897 | 0.70884 | -0.07413 | 0.2216801 | 0.0319758
70.848 | 4.25089 | 25228.36268 | 0.09258 | 0.0321 | 315.74922 | 3.21014 | 0.92258 | 0.70676 | -0.07391 | 0.2201649 | 0.0321014
70.948 | 4.25673 | 25233.73604 | 0.09293 | 0.03217 | 315.81647 | 3.21653 | 0.92442 | 0.70666 | -0.0739 | 0.2196964 | 0.0321653
71.048 | 4.26294 | 25237.49113 | 0.09255 | 0.03225 | 315.86347 | 3.22507 | 0.92688 | 0.71474 | -0.07474 | 0.22162 | 0.0322507
71.148 | 4.26878 | 25236.1232 | 0.09282 | 0.03233 | 315.84635 | 3.23262 | 0.92904 | 0.72355 | -0.07566 | 0.2238277 | 0.0323262
71.248 | 4.27494 | 25242.88595 | 0.0928 | 0.03243 | 315.93099 | 3.2433 | 0.93212 | 0.7224 | -0.07554 | 0.2227361 | 0.032433
71.348 | 4.28089 | 25244.3862 | 0.09298 | 0.03249 | 315.94976 | 3.24888 | 0.93372 | 0.71856 | -0.07514 | 0.2211716 | 0.0324888
71.448 | 4.28673 | 25249.02999 | 0.09292 | 0.03259 | 316.00788 | 3.25903 | 0.93663 | 0.72464 | -0.07578 | 0.2223484 | 0.0325903
71.548 | 4.29278 | 25251.63352 | 0.09295 | 0.0327 | 316.04047 | 3.26996 | 0.93978 | 0.72057 | -0.07535 | 0.2203605 | 0.0326996
71.648 | 4.29878 | 25253.00682 | 0.09304 | 0.03275 | 316.05766 | 3.27547 | 0.94136 | 0.72201 | -0.0755 | 0.2204294 | 0.0327547
71.748 | 4.30505 | 25258.45349 | 0.09271 | 0.03285 | 316.12583 | 3.2852 | 0.94416 | 0.72215 | -0.07552 | 0.2198192 | 0.032852
71.848 | 4.31084 | 25257.92241 | 0.09281 | 0.03293 | 316.11918 | 3.2929 | 0.94637 | 0.72914 | -0.07625 | 0.2214279 | 0.032929
71.948 | 4.31684 | 25264.7835 | 0.09288 | 0.03302 | 316.20505 | 3.30223 | 0.94905 | 0.73862 | -0.07724 | 0.2236731 | 0.0330223
72.048 | 4.32284 | 25265.8242 | 0.09271 | 0.0331 | 316.21808 | 3.31038 | 0.95139 | 0.73067 | -0.07641 | 0.2207209 | 0.0331038
72.148 | 4.32862 | 25268.00573 | 0.09275 | 0.03318 | 316.24538 | 3.31791 | 0.95356 | 0.73869 | -0.07725 | 0.2226371 | 0.0331791
72.248 | 4.335 | 25273.06974 | 0.09273 | 0.03329 | 316.30876 | 3.32944 | 0.95687 | 0.7452 | -0.07793 | 0.2238214 | 0.0332944
72.348 | 4.34084 | 25271.73579 | 0.09281 | 0.03336 | 316.29206 | 3.33641 | 0.95887 | 0.74372 | -0.07777 | 0.2229103 | 0.0333641
72.448 | 4.34689 | 25279.4677 | 0.09258 | 0.03343 | 316.38883 | 3.34331 | 0.96086 | 0.74518 | -0.07793 | 0.2228869 | 0.0334331
72.548 | 4.35294 | 25280.46012 | 0.09282 | 0.0335 | 316.40125 | 3.34982 | 0.96273 | 0.7455 | -0.07796 | 0.2225493 | 0.0334982
72.648 | 4.35873 | 25282.7543 | 0.09271 | 0.03358 | 316.42997 | 3.35762 | 0.96497 | 0.74212 | -0.07761 | 0.2210256 | 0.0335762
72.748 | 4.36489 | 25286.21793 | 0.09256 | 0.0337 | 316.47332 | 3.3699 | 0.9685 | 0.74206 | -0.0776 | 0.2202024 | 0.033699
72.848 | 4.37073 | 25287.34267 | 0.09337 | 0.03379 | 316.48739 | 3.37892 | 0.97109 | 0.75034 | -0.07846 | 0.222065 | 0.0337892
72.948 | 4.377 | 25293.80679 | 0.09281 | 0.03385 | 316.5683 | 3.38499 | 0.97283 | 0.74868 | -0.07829 | 0.2211764 | 0.0338499
73.048 | 4.38284 | 25293.36512 | 0.09304 | 0.03394 | 316.56277 | 3.39439 | 0.97554 | 0.74788 | -0.07821 | 0.2203282 | 0.0339439
73.148 | 4.38873 | 25299.24273 | 0.093 | 0.03402 | 316.63633 | 3.40196 | 0.97771 | 0.75449 | -0.0789 | 0.221781 | 0.0340196
73.248 | 4.39494 | 25300.35317 | 0.09304 | 0.03411 | 316.65023 | 3.4113 | 0.9804 | 0.75416 | -0.07886 | 0.221077 | 0.034113
73.348 | 4.40068 | 25300.43006 | 0.09283 | 0.03421 | 316.65119 | 3.42127 | 0.98326 | 0.74889 | -0.07831 | 0.2188924 | 0.0342127
73.448 | 4.40705 | 25307.80971 | 0.09277 | 0.03427 | 316.74355 | 3.42746 | 0.98504 | 0.75881 | -0.07935 | 0.2213914 | 0.0342746
73.548 | 4.41284 | 25305.66037 | 0.09287 | 0.03438 | 316.71665 | 3.43761 | 0.98796 | 0.7665 | -0.08015 | 0.2229747 | 0.0343761
73.648 | 4.41884 | 25313.89117 | 0.09308 | 0.03446 | 316.81966 | 3.44618 | 0.99042 | 0.76323 | -0.07981 | 0.2214713 | 0.0344618
73.748 | 4.42494 | 25316.09416 | 0.09299 | 0.03455 | 316.84724 | 3.45539 | 0.99307 | 0.76749 | -0.08026 | 0.2221139 | 0.0345539
73.848 | 4.43068 | 25317.63196 | 0.09297 | 0.03465 | 316.86648 | 3.465 | 0.99583 | 0.7844 | -0.08203 | 0.2263781 | 0.03465
73.948 | 4.437 | 25322.26324 | 0.09266 | 0.03474 | 316.92445 | 3.47418 | 0.99847 | 0.80786 | -0.08448 | 0.2325326 | 0.0347418
74.048 | 4.44284 | 25322.35444 | 0.09277 | 0.03484 | 316.92559 | 3.48436 | 1.00139 | 0.80865 | -0.08456 | 0.2320799 | 0.0348436
74.148 | 4.44894 | 25328.99737 | 0.0934 | 0.03493 | 317.00873 | 3.4931 | 1.00391 | 0.81643 | -0.08538 | 0.2337265 | 0.034931
74.248 | 4.45484 | 25328.7828 | 0.09298 | 0.035 | 317.00604 | 3.49952 | 1.00575 | 0.81587 | -0.08532 | 0.2331377 | 0.0349952
74.348 | 4.46068 | 25333.60541 | 0.09326 | 0.03507 | 317.0664 | 3.50693 | 1.00788 | 0.82228 | -0.08599 | 0.2344729 | 0.0350693
74.448 | 4.46689 | 25335.87813 | 0.09292 | 0.03515 | 317.09485 | 3.51546 | 1.01033 | 0.82257 | -0.08602 | 0.2339864 | 0.0351546
74.548 | 4.47278 | 25336.47001 | 0.0926 | 0.03521 | 317.10225 | 3.52083 | 1.01188 | 0.81673 | -0.08541 | 0.2319709 | 0.0352083
74.648 | 4.47894 | 25343.40262 | 0.09314 | 0.03532 | 317.18902 | 3.53152 | 1.01495 | 0.81627 | -0.08536 | 0.2311384 | 0.0353152
74.748 | 4.48489 | 25343.57786 | 0.09321 | 0.03542 | 317.19121 | 3.54223 | 1.01803 | 0.81831 | -0.08557 | 0.2310155 | 0.0354223
74.848 | 4.49084 | 25349.66648 | 0.09321 | 0.03548 | 317.26742 | 3.5481 | 1.01971 | 0.82003 | -0.08575 | 0.2311181 | 0.035481
74.948 | 4.49684 | 25351.77648 | 0.09294 | 0.03556 | 317.29382 | 3.55565 | 1.02188 | 0.82487 | -0.08626 | 0.2319885 | 0.0355565
75.048 | 4.50278 | 25351.86589 | 0.09305 | 0.03562 | 317.29494 | 3.56208 | 1.02373 | 0.8222 | -0.08598 | 0.2308202 | 0.0356208
75.148 | 4.50894 | 25356.21822 | 0.09283 | 0.03573 | 317.34941 | 3.57269 | 1.02678 | 0.83362 | -0.08717 | 0.2333312 | 0.0357269
75.248 | 4.51484 | 25357.24282 | 0.09272 | 0.03579 | 317.36224 | 3.57886 | 1.02855 | 0.82668 | -0.08645 | 0.2309898 | 0.0357886
75.348 | 4.52084 | 25364.00735 | 0.09319 | 0.03584 | 317.4469 | 3.584 | 1.03003 | 0.82798 | -0.08658 | 0.2310212 | 0.03584
75.448 | 4.52689 | 25365.31806 | 0.09291 | 0.03594 | 317.4633 | 3.59392 | 1.03288 | 0.82256 | -0.08602 | 0.2288754 | 0.0359392
75.548 | 4.53268 | 25367.96093 | 0.09321 | 0.03601 | 317.49638 | 3.60112 | 1.03495 | 0.83443 | -0.08726 | 0.231714 | 0.0360112
75.648 | 4.539 | 25371.39952 | 0.09322 | 0.03613 | 317.53942 | 3.6129 | 1.03834 | 0.82768 | -0.08655 | 0.2290902 | 0.036129
75.748 | 4.54484 | 25370.48578 | 0.09336 | 0.03617 | 317.52798 | 3.61732 | 1.03961 | 0.81971 | -0.08572 | 0.226607 | 0.0361732
75.848 | 4.55084 | 25377.8404 | 0.09347 | 0.03627 | 317.62003 | 3.6274 | 1.0425 | 0.79317 | -0.08294 | 0.2186607 | 0.036274
75.948 | 4.55689 | 25378.31426 | 0.09315 | 0.03634 | 317.62596 | 3.63395 | 1.04439 | 0.79783 | -0.08343 | 0.219549 | 0.0363395
76.048 | 4.56273 | 25382.78282 | 0.09309 | 0.03642 | 317.68189 | 3.64174 | 1.04662 | 0.80837 | -0.08453 | 0.2219736 | 0.0364174
76.148 | 4.56889 | 25386.88838 | 0.09318 | 0.03651 | 317.73327 | 3.6514 | 1.0494 | 0.81106 | -0.08481 | 0.222123 | 0.036514
76.248 | 4.57478 | 25385.73861 | 0.09308 | 0.03659 | 317.71888 | 3.65925 | 1.05166 | 0.80953 | -0.08465 | 0.2212284 | 0.0365925
76.348 | 4.581 | 25392.1026 | 0.09312 | 0.03666 | 317.79853 | 3.66564 | 1.05349 | 0.81145 | -0.08486 | 0.2213665 | 0.0366564
76.448 | 4.58684 | 25391.36231 | 0.09295 | 0.03675 | 317.78927 | 3.67522 | 1.05625 | 0.81631 | -0.08536 | 0.2221119 | 0.0367522
76.548 | 4.59278 | 25397.55642 | 0.09296 | 0.03681 | 317.86679 | 3.68147 | 1.05804 | 0.81499 | -0.08522 | 0.2213762 | 0.0368147
76.648 | 4.59894 | 25399.71292 | 0.09302 | 0.03689 | 317.89378 | 3.6892 | 1.06026 | 0.82126 | -0.08588 | 0.2226119 | 0.036892
76.748 | 4.60468 | 25399.67179 | 0.09312 | 0.03702 | 317.89326 | 3.70167 | 1.06385 | 0.82113 | -0.08587 | 0.2218269 | 0.0370167
76.848 | 4.61105 | 25406.71885 | 0.0934 | 0.03707 | 317.98146 | 3.70671 | 1.0653 | 0.82503 | -0.08627 | 0.2225774 | 0.0370671
76.948 | 4.61689 | 25405.08807 | 0.09308 | 0.0371 | 317.96105 | 3.71015 | 1.06629 | 0.81799 | -0.08554 | 0.2204736 | 0.0371015
77.048 | 4.62284 | 25412.20129 | 0.09304 | 0.03721 | 318.05008 | 3.72133 | 1.0695 | 0.83878 | -0.08771 | 0.2253979 | 0.0372133
77.148 | 4.62894 | 25412.08684 | 0.09309 | 0.03726 | 318.04865 | 3.72632 | 1.07093 | 0.83824 | -0.08766 | 0.2249512 | 0.0372632
77.248 | 4.63468 | 25414.3399 | 0.09321 | 0.03733 | 318.07684 | 3.73335 | 1.07295 | 0.8349 | -0.08731 | 0.2236329 | 0.0373335
77.348 | 4.64089 | 25418.99443 | 0.09292 | 0.03743 | 318.1351 | 3.74265 | 1.07563 | 0.83496 | -0.08731 | 0.2230933 | 0.0374265
77.448 | 4.64684 | 25418.71369 | 0.09323 | 0.0375 | 318.13159 | 3.75016 | 1.07778 | 0.84318 | -0.08817 | 0.2248384 | 0.0375016
77.548 | 4.65294 | 25425.55153 | 0.0933 | 0.03759 | 318.21717 | 3.75941 | 1.08044 | 0.84344 | -0.0882 | 0.2243544 | 0.0375941
77.648 | 4.65884 | 25425.72498 | 0.09319 | 0.03767 | 318.21934 | 3.76668 | 1.08253 | 0.84838 | -0.08872 | 0.2252328 | 0.0376668
77.748 | 4.66478 | 25430.71568 | 0.09316 | 0.03778 | 318.2818 | 3.77795 | 1.08577 | 0.84406 | -0.08826 | 0.2234175 | 0.0377795
77.848 | 4.67094 | 25432.9294 | 0.09308 | 0.03783 | 318.3095 | 3.7825 | 1.08708 | 0.84906 | -0.08879 | 0.2244706 | 0.037825
77.948 | 4.67673 | 25432.5217 | 0.0929 | 0.0379 | 318.3044 | 3.78972 | 1.08915 | 0.84884 | -0.08876 | 0.2239849 | 0.0378972
78.048 | 4.683 | 25438.79986 | 0.09324 | 0.03797 | 318.38298 | 3.79745 | 1.09138 | 0.85749 | -0.08967 | 0.2258068 | 0.0379745
78.148 | 4.68884 | 25439.73327 | 0.09296 | 0.03808 | 318.39466 | 3.80763 | 1.0943 | 0.85987 | -0.08992 | 0.2258281 | 0.0380763
78.248 | 4.69473 | 25445.1853 | 0.09344 | 0.03814 | 318.46289 | 3.81358 | 1.09601 | 0.85575 | -0.08949 | 0.2243954 | 0.0381358
78.348 | 4.70089 | 25448.06063 | 0.0931 | 0.03822 | 318.49888 | 3.82241 | 1.09855 | 0.85389 | -0.08929 | 0.2233905 | 0.0382241
78.448 | 4.70678 | 25448.68469 | 0.09367 | 0.0383 | 318.50669 | 3.83025 | 1.1008 | 0.86226 | -0.09017 | 0.2251185 | 0.0383025
78.548 | 4.713 | 25452.79384 | 0.09336 | 0.03838 | 318.55812 | 3.83766 | 1.10293 | 0.85949 | -0.08988 | 0.223962 | 0.0383766
78.648 | 4.71894 | 25454.20468 | 0.09348 | 0.03847 | 318.57578 | 3.84666 | 1.10552 | 0.86968 | -0.09094 | 0.226087 | 0.0384666
78.748 | 4.72484 | 25458.38535 | 0.09359 | 0.03854 | 318.6281 | 3.85433 | 1.10772 | 0.86638 | -0.0906 | 0.224781 | 0.0385433
78.848 | 4.73078 | 25459.76758 | 0.09342 | 0.0386 | 318.6454 | 3.8601 | 1.10938 | 0.87323 | -0.09132 | 0.2262195 | 0.038601
78.948 | 4.73662 | 25461.79712 | 0.09329 | 0.03873 | 318.6708 | 3.87264 | 1.11298 | 0.87252 | -0.09124 | 0.2253037 | 0.0387264
79.048 | 4.74294 | 25466.19952 | 0.0932 | 0.03878 | 318.7259 | 3.87843 | 1.11465 | 0.87297 | -0.09129 | 0.2250833 | 0.0387843
79.148 | 4.74878 | 25466.61079 | 0.09325 | 0.03886 | 318.73105 | 3.88634 | 1.11692 | 0.87812 | -0.09183 | 0.2259504 | 0.0388634
79.248 | 4.75494 | 25474.34807 | 0.09352 | 0.03892 | 318.82789 | 3.89179 | 1.11849 | 0.8909 | -0.09316 | 0.2289178 | 0.0389179
79.348 | 4.76094 | 25474.60198 | 0.09351 | 0.03904 | 318.83106 | 3.90389 | 1.12197 | 0.88286 | -0.09232 | 0.2261488 | 0.0390389
79.448 | 4.76668 | 25477.61679 | 0.09318 | 0.0391 | 318.8688 | 3.91021 | 1.12378 | 0.87684 | -0.09169 | 0.2242437 | 0.0391021
79.548 | 4.77289 | 25481.88865 | 0.09349 | 0.03919 | 318.92226 | 3.91873 | 1.12623 | 0.88282 | -0.09232 | 0.2252822 | 0.0391873
79.648 | 4.77878 | 25480.45456 | 0.09313 | 0.03929 | 318.90431 | 3.92874 | 1.12911 | 0.8867 | -0.09272 | 0.2256958 | 0.0392874
79.748 | 4.78494 | 25487.4891 | 0.09332 | 0.03936 | 318.99235 | 3.93556 | 1.13107 | 0.87848 | -0.09186 | 0.223216 | 0.0393556
79.848 | 4.79089 | 25487.72514 | 0.09286 | 0.03945 | 318.99531 | 3.94547 | 1.13392 | 0.88351 | -0.09239 | 0.2239302 | 0.0394547
79.948 | 4.79684 | 25493.8066 | 0.09362 | 0.03951 | 319.07142 | 3.95056 | 1.13538 | 0.8844 | -0.09248 | 0.223867 | 0.0395056
80.048 | 4.80289 | 25494.77398 | 0.0931 | 0.03962 | 319.08353 | 3.96198 | 1.13866 | 0.88526 | -0.09257 | 0.2234388 | 0.0396198
80.148 | 4.80868 | 25495.68951 | 0.09325 | 0.0397 | 319.09499 | 3.97011 | 1.141 | 0.88754 | -0.09281 | 0.2235555 | 0.0397011
80.248 | 4.81505 | 25501.03784 | 0.09327 | 0.03974 | 319.16193 | 3.97351 | 1.14197 | 0.89496 | -0.09359 | 0.2252316 | 0.0397351
80.348 | 4.82084 | 25499.55726 | 0.09339 | 0.03983 | 319.14339 | 3.98294 | 1.14468 | 0.89619 | -0.09372 | 0.2250072 | 0.0398294
80.448 | 4.82684 | 25507.41792 | 0.09317 | 0.03994 | 319.24178 | 3.99396 | 1.14785 | 0.89381 | -0.09347 | 0.2237904 | 0.0399396
80.548 | 4.833 | 25508.2494 | 0.09351 | 0.04001 | 319.25218 | 4.00066 | 1.14978 | 0.90261 | -0.09439 | 0.2256153 | 0.0400066
80.648 | 4.83868 | 25509.8927 | 0.09317 | 0.04009 | 319.27275 | 4.00868 | 1.15208 | 0.92148 | -0.09636 | 0.2298712 | 0.0400868
80.748 | 4.845 | 25514.48107 | 0.09334 | 0.0402 | 319.33018 | 4.01972 | 1.15525 | 0.94262 | -0.09857 | 0.2344989 | 0.0401972
80.848 | 4.85089 | 25512.93612 | 0.09369 | 0.04031 | 319.31084 | 4.03064 | 1.15839 | 0.95076 | -0.09942 | 0.2358831 | 0.0403064
80.948 | 4.85694 | 25519.11235 | 0.09323 | 0.04035 | 319.38814 | 4.03488 | 1.15961 | 0.94847 | -0.09918 | 0.2350677 | 0.0403488
81.048 | 4.86278 | 25519.93668 | 0.09335 | 0.04044 | 319.39846 | 4.04403 | 1.16224 | 0.93762 | -0.09805 | 0.2318529 | 0.0404403
81.148 | 4.86873 | 25524.84691 | 0.09328 | 0.04052 | 319.45991 | 4.05161 | 1.16442 | 0.93989 | -0.09829 | 0.2319794 | 0.0405161
81.248 | 4.87484 | 25526.80314 | 0.09358 | 0.04057 | 319.48439 | 4.05671 | 1.16589 | 0.95197 | -0.09955 | 0.2346655 | 0.0405671
81.348 | 4.88078 | 25528.36776 | 0.09362 | 0.04066 | 319.50398 | 4.06596 | 1.16854 | 0.94813 | -0.09915 | 0.2331872 | 0.0406596
81.448 | 4.8871 | 25534.86764 | 0.09358 | 0.04076 | 319.58533 | 4.07582 | 1.17138 | 0.95601 | -0.09997 | 0.2345565 | 0.0407582
81.548 | 4.89289 | 25532.79161 | 0.09365 | 0.04084 | 319.55934 | 4.08365 | 1.17363 | 0.95364 | -0.09972 | 0.2335264 | 0.0408365
81.648 | 4.89878 | 25539.44349 | 0.09355 | 0.04092 | 319.6426 | 4.09177 | 1.17596 | 0.94434 | -0.09875 | 0.2307901 | 0.0409177
81.748 | 4.90489 | 25540.22849 | 0.09318 | 0.041 | 319.65242 | 4.09966 | 1.17823 | 0.95369 | -0.09973 | 0.2326266 | 0.0409966
81.848 | 4.91062 | 25540.97235 | 0.09353 | 0.04108 | 319.66173 | 4.10837 | 1.18073 | 0.95043 | -0.09939 | 0.2313399 | 0.0410837
81.948 | 4.91694 | 25546.22591 | 0.09377 | 0.04115 | 319.72748 | 4.11539 | 1.18275 | 0.95463 | -0.09983 | 0.2319659 | 0.0411539
82.048 | 4.92289 | 25546.86785 | 0.09337 | 0.04128 | 319.73552 | 4.12756 | 1.18625 | 0.95436 | -0.0998 | 0.2312165 | 0.0412756
82.148 | 4.92889 | 25552.89567 | 0.09374 | 0.04137 | 319.81096 | 4.13658 | 1.18884 | 0.95785 | -0.10016 | 0.231556 | 0.0413658
82.248 | 4.93489 | 25554.33691 | 0.09388 | 0.04142 | 319.829 | 4.14194 | 1.19038 | 0.94826 | -0.09916 | 0.228941 | 0.0414194
82.348 | 4.94073 | 25556.01239 | 0.09352 | 0.04152 | 319.84997 | 4.15168 | 1.19318 | 0.95658 | -0.10003 | 0.2304079 | 0.0415168
82.448 | 4.94694 | 25558.9056 | 0.09306 | 0.04161 | 319.88618 | 4.16093 | 1.19584 | 0.96003 | -0.10039 | 0.2307249 | 0.0416093
82.548 | 4.95278 | 25558.76076 | 0.09342 | 0.0417 | 319.88436 | 4.1701 | 1.19847 | 0.95979 | -0.10037 | 0.2301599 | 0.041701
82.648 | 4.95894 | 25565.36436 | 0.09354 | 0.0418 | 319.96701 | 4.17982 | 1.20127 | 0.96834 | -0.10126 | 0.2316703 | 0.0417982
82.748 | 4.96489 | 25565.77742 | 0.09324 | 0.04188 | 319.97218 | 4.18768 | 1.20353 | 0.94552 | -0.09888 | 0.2257861 | 0.0418768
82.848 | 4.97068 | 25571.11323 | 0.09365 | 0.04196 | 320.03896 | 4.19569 | 1.20583 | 0.93988 | -0.09828 | 0.2240108 | 0.0419569
82.948 | 4.97694 | 25574.42307 | 0.09361 | 0.04207 | 320.08039 | 4.20709 | 1.20911 | 0.93576 | -0.09785 | 0.2224245 | 0.0420709
83.048 | 4.98273 | 25572.45076 | 0.09291 | 0.04214 | 320.0557 | 4.21407 | 1.21111 | 0.9428 | -0.09859 | 0.2237267 | 0.0421407
83.148 | 4.989 | 25579.31185 | 0.09346 | 0.04225 | 320.14158 | 4.22515 | 1.2143 | 0.94554 | -0.09888 | 0.2237885 | 0.0422515
83.248 | 4.99489 | 25579.04363 | 0.09304 | 0.04234 | 320.13822 | 4.23374 | 1.21676 | 0.94732 | -0.09906 | 0.2237549 | 0.0423374
83.348 | 5.00073 | 25584.29182 | 0.09357 | 0.04243 | 320.2039 | 4.24284 | 1.21938 | 0.94946 | -0.09929 | 0.2237794 | 0.0424284
83.448 | 5.00684 | 25586.40003 | 0.09305 | 0.04251 | 320.23029 | 4.25137 | 1.22183 | 0.95592 | -0.09996 | 0.2248499 | 0.0425137
83.548 | 5.01273 | 25588.2597 | 0.09364 | 0.04258 | 320.25356 | 4.25844 | 1.22386 | 0.95298 | -0.09966 | 0.2237862 | 0.0425844
83.648 | 5.019 | 25592.36705 | 0.09324 | 0.04267 | 320.30497 | 4.26707 | 1.22634 | 0.95389 | -0.09975 | 0.2235468 | 0.0426707
83.748 | 5.02484 | 25591.11714 | 0.09362 | 0.04277 | 320.28933 | 4.27654 | 1.22906 | 0.95919 | -0.1003 | 0.2242911 | 0.0427654
83.848 | 5.03089 | 25598.68276 | 0.09293 | 0.04287 | 320.38401 | 4.28681 | 1.23202 | 0.9555 | -0.09992 | 0.222893 | 0.0428681
83.948 | 5.03689 | 25597.85843 | 0.09336 | 0.04295 | 320.3737 | 4.29456 | 1.23424 | 0.96547 | -0.10096 | 0.2248123 | 0.0429456
84.048 | 5.04262 | 25600.57461 | 0.09351 | 0.04305 | 320.40769 | 4.30488 | 1.23721 | 0.96986 | -0.10142 | 0.2252932 | 0.0430488
84.148 | 5.049 | 25605.27921 | 0.09342 | 0.04306 | 320.46657 | 4.30642 | 1.23765 | 0.96708 | -0.10113 | 0.224567 | 0.0430642
84.248 | 5.05484 | 25603.58405 | 0.09364 | 0.04315 | 320.44536 | 4.31496 | 1.24011 | 0.97289 | -0.10174 | 0.2254691 | 0.0431496
84.348 | 5.06094 | 25611.20331 | 0.09299 | 0.04325 | 320.54072 | 4.32549 | 1.24313 | 0.98317 | -0.10281 | 0.2272968 | 0.0432549
84.448 | 5.06689 | 25610.86178 | 0.09354 | 0.04334 | 320.53644 | 4.3336 | 1.24546 | 0.98902 | -0.10342 | 0.2282213 | 0.043336
84.548 | 5.07273 | 25613.64949 | 0.0933 | 0.04339 | 320.57133 | 4.33893 | 1.247 | 0.98925 | -0.10345 | 0.227994 | 0.0433893
84.648 | 5.07889 | 25615.59319 | 0.09343 | 0.04348 | 320.59566 | 4.34811 | 1.24963 | 0.98907 | -0.10343 | 0.2274712 | 0.0434811
84.748 | 5.08473 | 25616.00983 | 0.09339 | 0.04357 | 320.60087 | 4.3566 | 1.25207 | 0.98678 | -0.10319 | 0.2265023 | 0.043566
84.848 | 5.09094 | 25621.714 | 0.09344 | 0.04365 | 320.67227 | 4.36458 | 1.25437 | 0.98777 | -0.10329 | 0.226315 | 0.0436458
84.948 | 5.09684 | 25622.95139 | 0.09336 | 0.04372 | 320.68775 | 4.37214 | 1.25654 | 0.99417 | -0.10396 | 0.2273875 | 0.0437214
85.048 | 5.10284 | 25629.72665 | 0.0932 | 0.04383 | 320.77255 | 4.38313 | 1.2597 | 0.99577 | -0.10413 | 0.2271824 | 0.0438313
85.148 | 5.10889 | 25630.07355 | 0.09299 | 0.0439 | 320.77689 | 4.39007 | 1.26169 | 0.9979 | -0.10435 | 0.2273084 | 0.0439007
85.248 | 5.11473 | 25632.4178 | 0.09334 | 0.04398 | 320.80623 | 4.39755 | 1.26384 | 0.99949 | -0.10452 | 0.2272834 | 0.0439755
85.348 | 5.121 | 25636.73615 | 0.09279 | 0.04407 | 320.86028 | 4.40654 | 1.26643 | 1.00309 | -0.10489 | 0.2276366 | 0.0440654
85.448 | 5.12684 | 25634.67979 | 0.09309 | 0.04412 | 320.83454 | 4.41165 | 1.2679 | 1.00021 | -0.10459 | 0.2267202 | 0.0441165
85.548 | 5.13284 | 25641.72506 | 0.09296 | 0.0442 | 320.92272 | 4.42008 | 1.27032 | 1.00104 | -0.10468 | 0.2264755 | 0.0442008
85.648 | 5.13884 | 25642.84801 | 0.09354 | 0.04428 | 320.93677 | 4.42817 | 1.27264 | 1.00449 | -0.10504 | 0.2268409 | 0.0442817
85.748 | 5.14473 | 25645.625 | 0.09298 | 0.04435 | 320.97153 | 4.43529 | 1.27469 | 1.00617 | -0.10522 | 0.2268555 | 0.0443529
85.848 | 5.15089 | 25648.57543 | 0.09304 | 0.04446 | 321.00845 | 4.44642 | 1.27789 | 1.0046 | -0.10505 | 0.2259346 | 0.0444642
85.948 | 5.15689 | 25649.27638 | 0.09336 | 0.04453 | 321.01723 | 4.45309 | 1.27981 | 1.00819 | -0.10543 | 0.2264023 | 0.0445309
86.048 | 5.16294 | 25655.14505 | 0.09275 | 0.0446 | 321.09068 | 4.45962 | 1.28168 | 1.01807 | -0.10646 | 0.2282863 | 0.0445962
86.148 | 5.16884 | 25654.71768 | 0.09328 | 0.04472 | 321.08533 | 4.47152 | 1.2851 | 1.01836 | -0.10649 | 0.2277436 | 0.0447152
86.248 | 5.17473 | 25659.77991 | 0.09318 | 0.04477 | 321.14868 | 4.47731 | 1.28676 | 1.01941 | -0.1066 | 0.2276836 | 0.0447731
86.348 | 5.18084 | 25661.77726 | 0.09273 | 0.04484 | 321.17368 | 4.48381 | 1.28863 | 1.02335 | -0.10701 | 0.2282322 | 0.0448381
86.448 | 5.18673 | 25661.484 | 0.09336 | 0.04495 | 321.17001 | 4.49483 | 1.2918 | 1.00609 | -0.10521 | 0.2238327 | 0.0449483
86.548 | 5.193 | 25668.85293 | 0.09287 | 0.04502 | 321.26224 | 4.50211 | 1.29389 | 1.01655 | -0.1063 | 0.2257941 | 0.0450211
86.648 | 5.19894 | 25667.07551 | 0.09339 | 0.04513 | 321.23999 | 4.5133 | 1.29711 | 1.0131 | -0.10594 | 0.2244699 | 0.045133
86.748 | 5.20478 | 25672.67776 | 0.09323 | 0.04524 | 321.31011 | 4.52385 | 1.30014 | 1.00804 | -0.10541 | 0.2228279 | 0.0452385
86.848 | 5.21089 | 25674.76094 | 0.09295 | 0.04524 | 321.33618 | 4.52391 | 1.30016 | 1.01493 | -0.10613 | 0.224348 | 0.0452391
86.948 | 5.21668 | 25673.9831 | 0.09306 | 0.04538 | 321.32645 | 4.53828 | 1.30429 | 1.01423 | -0.10606 | 0.2234833 | 0.0453828
87.048 | 5.22289 | 25678.39444 | 0.0929 | 0.04547 | 321.38166 | 4.54721 | 1.30685 | 1.01609 | -0.10625 | 0.2234535 | 0.0454721
87.148 | 5.22878 | 25678.06542 | 0.09311 | 0.04553 | 321.37754 | 4.55308 | 1.30854 | 1.01222 | -0.10585 | 0.2223154 | 0.0455308
87.248 | 5.23489 | 25685.91535 | 0.09317 | 0.04561 | 321.47579 | 4.56073 | 1.31074 | 1.01727 | -0.10638 | 0.2230498 | 0.0456073
87.348 | 5.24094 | 25685.93144 | 0.09253 | 0.0457 | 321.47599 | 4.56957 | 1.31328 | 1.01864 | -0.10652 | 0.2229181 | 0.0456957
87.448 | 5.24667 | 25688.31682 | 0.09345 | 0.0458 | 321.50584 | 4.58009 | 1.3163 | 1.04402 | -0.10918 | 0.2279475 | 0.0458009
87.548 | 5.253 | 25691.38348 | 0.09319 | 0.04587 | 321.54422 | 4.58704 | 1.3183 | 1.06468 | -0.11134 | 0.2321061 | 0.0458704
87.648 | 5.25878 | 25688.77101 | 0.09332 | 0.04593 | 321.51153 | 4.59311 | 1.32004 | 1.08147 | -0.11309 | 0.2354548 | 0.0459311
87.748 | 5.26489 | 25697.44349 | 0.09312 | 0.046 | 321.62007 | 4.60047 | 1.32216 | 1.07716 | -0.11264 | 0.2341413 | 0.0460047
87.848 | 5.27084 | 25695.95218 | 0.09275 | 0.04606 | 321.6014 | 4.60574 | 1.32367 | 1.08187 | -0.11313 | 0.234896 | 0.0460574
87.948 | 5.27673 | 25701.11096 | 0.09254 | 0.04619 | 321.66597 | 4.61878 | 1.32742 | 1.08139 | -0.11308 | 0.2341289 | 0.0461878
88.048 | 5.28294 | 25703.91834 | 0.09306 | 0.04624 | 321.70111 | 4.62394 | 1.32891 | 1.07924 | -0.11286 | 0.2334027 | 0.0462394
88.148 | 5.28884 | 25703.41408 | 0.09301 | 0.04635 | 321.69479 | 4.63548 | 1.33222 | 1.08422 | -0.11338 | 0.233896 | 0.0463548
88.248 | 5.29505 | 25708.73916 | 0.09258 | 0.04642 | 321.76144 | 4.64217 | 1.33415 | 1.07998 | -0.11294 | 0.2326455 | 0.0464217
88.348 | 5.30084 | 25708.52458 | 0.09241 | 0.04648 | 321.75876 | 4.64791 | 1.33579 | 1.07804 | -0.11273 | 0.2319408 | 0.0464791
88.448 | 5.30684 | 25714.03205 | 0.09259 | 0.04658 | 321.82769 | 4.65782 | 1.33864 | 1.09027 | -0.11401 | 0.234073 | 0.0465782
88.548 | 5.31284 | 25713.9945 | 0.09291 | 0.04664 | 321.82722 | 4.66355 | 1.34029 | 1.09039 | -0.11402 | 0.2338112 | 0.0466355
88.648 | 5.31862 | 25716.12239 | 0.09295 | 0.04676 | 321.85385 | 4.67582 | 1.34382 | 1.08685 | -0.11365 | 0.2324405 | 0.0467582
88.748 | 5.325 | 25720.99149 | 0.09313 | 0.04677 | 321.91479 | 4.67742 | 1.34428 | 1.08345 | -0.1133 | 0.2316341 | 0.0467742
88.848 | 5.33084 | 25720.32809 | 0.09302 | 0.04688 | 321.90648 | 4.68786 | 1.34728 | 1.08711 | -0.11368 | 0.231899 | 0.0468786
88.948 | 5.33689 | 25727.08726 | 0.09263 | 0.04693 | 321.99108 | 4.69296 | 1.34874 | 1.084 | -0.11336 | 0.2309843 | 0.0469296
89.048 | 5.34289 | 25726.46677 | 0.09313 | 0.04702 | 321.98331 | 4.70226 | 1.35142 | 1.09184 | -0.11418 | 0.2321947 | 0.0470226
89.148 | 5.34873 | 25729.51555 | 0.09317 | 0.04712 | 322.02147 | 4.71224 | 1.35428 | 1.08991 | -0.11397 | 0.2312934 | 0.0471224
89.248 | 5.35484 | 25731.72569 | 0.09256 | 0.04719 | 322.04913 | 4.71883 | 1.35618 | 1.08908 | -0.11389 | 0.2307945 | 0.0471883
89.348 | 5.36084 | 25732.60903 | 0.0929 | 0.04725 | 322.06019 | 4.72503 | 1.35796 | 1.09693 | -0.11471 | 0.232153 | 0.0472503
89.448 | 5.367 | 25738.63685 | 0.09244 | 0.04734 | 322.13563 | 4.73438 | 1.36065 | 1.09327 | -0.11432 | 0.2309215 | 0.0473438
89.548 | 5.37289 | 25739.93862 | 0.09258 | 0.04738 | 322.15192 | 4.73834 | 1.36179 | 1.09905 | -0.11493 | 0.2319483 | 0.0473834
89.648 | 5.37873 | 25743.28423 | 0.09263 | 0.04747 | 322.1938 | 4.74745 | 1.3644 | 1.07137 | -0.11203 | 0.2256727 | 0.0474745
89.748 | 5.38489 | 25745.51046 | 0.0931 | 0.04757 | 322.22166 | 4.75717 | 1.3672 | 1.07651 | -0.11257 | 0.2262921 | 0.0475717
89.848 | 5.39073 | 25745.32449 | 0.09249 | 0.0476 | 322.21933 | 4.76025 | 1.36808 | 1.06807 | -0.11169 | 0.2243727 | 0.0476025
89.948 | 5.397 | 25750.00226 | 0.09288 | 0.0477 | 322.27788 | 4.77028 | 1.37096 | 1.07336 | -0.11224 | 0.2250099 | 0.0477028
90.048 | 5.40289 | 25749.1833 | 0.09246 | 0.04777 | 322.26763 | 4.77733 | 1.37299 | 1.08316 | -0.11327 | 0.2267292 | 0.0477733
90.148 | 5.40873 | 25755.21827 | 0.09221 | 0.04787 | 322.34316 | 4.78674 | 1.3757 | 1.07444 | -0.11236 | 0.2244617 | 0.0478674
90.248 | 5.41494 | 25757.22992 | 0.09309 | 0.04792 | 322.36833 | 4.79185 | 1.37716 | 1.08151 | -0.1131 | 0.2256978 | 0.0479185
90.348 | 5.42073 | 25757.08687 | 0.09246 | 0.04801 | 322.36654 | 4.80062 | 1.37968 | 1.08193 | -0.11314 | 0.225373 | 0.0480062
90.448 | 5.42694 | 25761.70743 | 0.09276 | 0.04811 | 322.42437 | 4.81068 | 1.38257 | 1.08135 | -0.11308 | 0.2247811 | 0.0481068
90.548 | 5.43289 | 25760.78117 | 0.09297 | 0.04818 | 322.41278 | 4.81779 | 1.38462 | 1.08308 | -0.11326 | 0.2248085 | 0.0481779
90.648 | 5.43889 | 25767.7871 | 0.09291 | 0.04826 | 322.50046 | 4.8264 | 1.38709 | 1.0938 | -0.11438 | 0.2266285 | 0.048264
90.748 | 5.44484 | 25767.43484 | 0.09205 | 0.04837 | 322.49606 | 4.83653 | 1.39 | 1.09039 | -0.11402 | 0.2254488 | 0.0483653
90.848 | 5.45068 | 25770.88237 | 0.09294 | 0.04847 | 322.5392 | 4.84651 | 1.39287 | 1.09715 | -0.11473 | 0.2263794 | 0.0484651
90.948 | 5.457 | 25774.24407 | 0.09252 | 0.04855 | 322.58128 | 4.85471 | 1.39523 | 1.09485 | -0.11449 | 0.2255233 | 0.0485471
91.048 | 5.46278 | 25772.25208 | 0.09297 | 0.04863 | 322.55635 | 4.86251 | 1.39747 | 1.10587 | -0.11564 | 0.2274278 | 0.0486251
91.148 | 5.469 | 25780.45249 | 0.0927 | 0.0487 | 322.65898 | 4.86976 | 1.39955 | 1.11068 | -0.11615 | 0.2280769 | 0.0486976
91.248 | 5.47494 | 25778.82707 | 0.09263 | 0.04881 | 322.63864 | 4.88109 | 1.40281 | 1.11501 | -0.1166 | 0.2284346 | 0.0488109
91.348 | 5.48073 | 25782.80032 | 0.09208 | 0.0489 | 322.68836 | 4.88998 | 1.40537 | 1.10695 | -0.11576 | 0.2263711 | 0.0488998
91.448 | 5.48689 | 25784.77979 | 0.09283 | 0.04896 | 322.71314 | 4.89597 | 1.40709 | 1.11995 | -0.11712 | 0.2287494 | 0.0489597
91.548 | 5.49268 | 25783.86068 | 0.09259 | 0.04901 | 322.70164 | 4.90129 | 1.40861 | 1.11573 | -0.11667 | 0.2276401 | 0.0490129
91.648 | 5.49889 | 25789.41107 | 0.09254 | 0.04915 | 322.7711 | 4.91471 | 1.41247 | 1.1191 | -0.11703 | 0.2277042 | 0.0491471
91.748 | 5.50489 | 25790.86661 | 0.09232 | 0.04921 | 322.78932 | 4.92075 | 1.41421 | 1.12572 | -0.11772 | 0.22877 | 0.0492075
91.848 | 5.51089 | 25796.37766 | 0.09299 | 0.04931 | 322.85829 | 4.93142 | 1.41727 | 1.12712 | -0.11786 | 0.2285589 | 0.0493142
91.948 | 5.51689 | 25794.95966 | 0.09217 | 0.04939 | 322.84055 | 4.93945 | 1.41958 | 1.12823 | -0.11798 | 0.2284121 | 0.0493945
92.048 | 5.52267 | 25797.47021 | 0.09309 | 0.04946 | 322.87197 | 4.94593 | 1.42145 | 1.12669 | -0.11782 | 0.2278014 | 0.0494593
92.148 | 5.529 | 25800.57979 | 0.0925 | 0.04957 | 322.91089 | 4.95683 | 1.42458 | 1.12748 | -0.1179 | 0.2274599 | 0.0495683
92.248 | 5.53478 | 25799.03305 | 0.09251 | 0.04967 | 322.89153 | 4.96717 | 1.42755 | 1.13519 | -0.11871 | 0.2285386 | 0.0496717
92.348 | 5.54089 | 25806.4878 | 0.09306 | 0.04976 | 322.98483 | 4.97556 | 1.42996 | 1.13245 | -0.11842 | 0.2276025 | 0.0497556
92.448 | 5.54694 | 25807.69479 | 0.0921 | 0.04985 | 322.99993 | 4.98537 | 1.43278 | 1.13937 | -0.11915 | 0.2285427 | 0.0498537
92.548 | 5.55273 | 25810.40919 | 0.09224 | 0.04992 | 323.03391 | 4.99163 | 1.43458 | 1.13684 | -0.11888 | 0.2277493 | 0.0499163
92.648 | 5.55894 | 25813.59386 | 0.09252 | 0.05004 | 323.07377 | 5.00377 | 1.43807 | 1.14919 | -0.12017 | 0.2296648 | 0.0500377
92.748 | 5.56489 | 25812.67655 | 0.09216 | 0.0501 | 323.06228 | 5.00981 | 1.4398 | 1.1422 | -0.11944 | 0.2279927 | 0.0500981
92.848 | 5.57094 | 25817.20591 | 0.09259 | 0.05015 | 323.11897 | 5.01486 | 1.44125 | 1.14073 | -0.11929 | 0.22747 | 0.0501486
92.948 | 5.57689 | 25818.41469 | 0.0922 | 0.05025 | 323.1341 | 5.02542 | 1.44429 | 1.14654 | -0.1199 | 0.2281481 | 0.0502542
93.048 | 5.58278 | 25821.96772 | 0.09262 | 0.05035 | 323.17857 | 5.03463 | 1.44694 | 1.14725 | -0.11997 | 0.2278718 | 0.0503463
93.148 | 5.58884 | 25823.49658 | 0.09203 | 0.05041 | 323.1977 | 5.04072 | 1.44869 | 1.14638 | -0.11988 | 0.2274239 | 0.0504072
93.248 | 5.59473 | 25823.83454 | 0.09279 | 0.0505 | 323.20193 | 5.0501 | 1.45138 | 1.13893 | -0.1191 | 0.2255262 | 0.050501
93.348 | 5.60105 | 25829.40102 | 0.09236 | 0.05062 | 323.2716 | 5.06208 | 1.45483 | 1.14589 | -0.11983 | 0.2263674 | 0.0506208
93.448 | 5.60684 | 25828.36211 | 0.09207 | 0.05068 | 323.2586 | 5.06775 | 1.45646 | 1.13875 | -0.11908 | 0.2247052 | 0.0506775
93.548 | 5.61278 | 25834.73861 | 0.09219 | 0.05077 | 323.33841 | 5.07715 | 1.45916 | 1.13259 | -0.11844 | 0.2230759 | 0.0507715
93.648 | 5.61894 | 25835.90627 | 0.09253 | 0.05085 | 323.35302 | 5.0845 | 1.46127 | 1.12859 | -0.11802 | 0.2219668 | 0.050845
93.748 | 5.62462 | 25836.01713 | 0.09275 | 0.05094 | 323.35441 | 5.09376 | 1.46393 | 1.13204 | -0.11838 | 0.2222405 | 0.0509376
93.848 | 5.63094 | 25840.94882 | 0.09231 | 0.05104 | 323.41613 | 5.10402 | 1.46688 | 1.14298 | -0.11952 | 0.2239372 | 0.0510402
93.948 | 5.63689 | 25839.63454 | 0.09203 | 0.05111 | 323.39968 | 5.11062 | 1.46878 | 1.15119 | -0.12038 | 0.2252545 | 0.0511062
94.048 | 5.64289 | 25845.57116 | 0.09231 | 0.05118 | 323.47398 | 5.11824 | 1.47097 | 1.14269 | -0.11949 | 0.2232584 | 0.0511824
94.148 | 5.64889 | 25845.92879 | 0.09217 | 0.05128 | 323.47846 | 5.12794 | 1.47375 | 1.14971 | -0.12023 | 0.224205 | 0.0512794
94.248 | 5.65473 | 25848.72901 | 0.09185 | 0.05136 | 323.5135 | 5.13609 | 1.4761 | 1.16744 | -0.12208 | 0.2273013 | 0.0513609
94.348 | 5.66089 | 25850.36159 | 0.09241 | 0.0514 | 323.53394 | 5.1404 | 1.47734 | 1.2095 | -0.12648 | 0.235293 | 0.051404
94.448 | 5.66678 | 25849.78223 | 0.09205 | 0.05149 | 323.52669 | 5.14901 | 1.47981 | 1.19706 | -0.12518 | 0.2324835 | 0.0514901
94.548 | 5.673 | 25856.99022 | 0.09221 | 0.05157 | 323.6169 | 5.15674 | 1.48203 | 1.20572 | -0.12608 | 0.2338144 | 0.0515674
94.648 | 5.67884 | 25855.87978 | 0.09181 | 0.05164 | 323.603 | 5.16368 | 1.48403 | 1.20947 | -0.12648 | 0.2342264 | 0.0516368
94.748 | 5.68473 | 25861.71806 | 0.09187 | 0.0517 | 323.67607 | 5.16992 | 1.48582 | 1.21396 | -0.12695 | 0.2348121 | 0.0516992
94.848 | 5.69105 | 25863.31129 | 0.0927 | 0.05181 | 323.69601 | 5.18073 | 1.48893 | 1.21293 | -0.12684 | 0.2341234 | 0.0518073
94.948 | 5.69667 | 25860.87048 | 0.0926 | 0.05188 | 323.66546 | 5.1885 | 1.49116 | 1.20813 | -0.12634 | 0.2328476 | 0.051885
95.048 | 5.703 | 25866.59968 | 0.09178 | 0.052 | 323.73717 | 5.19995 | 1.49445 | 1.21226 | -0.12677 | 0.2331292 | 0.0519995
95.148 | 5.70884 | 25865.54646 | 0.09181 | 0.05205 | 323.72399 | 5.20506 | 1.49592 | 1.2197 | -0.12755 | 0.2343297 | 0.0520506
95.248 | 5.71478 | 25870.9985 | 0.09172 | 0.05214 | 323.79222 | 5.21406 | 1.4985 | 1.22309 | -0.1279 | 0.2345754 | 0.0521406
95.348 | 5.72084 | 25872.80452 | 0.09205 | 0.05224 | 323.81483 | 5.22416 | 1.50141 | 1.21805 | -0.12737 | 0.2331571 | 0.0522416
95.448 | 5.72673 | 25875.1756 | 0.09242 | 0.05231 | 323.8445 | 5.23075 | 1.5033 | 1.21307 | -0.12685 | 0.2319113 | 0.0523075
95.548 | 5.733 | 25877.68972 | 0.09267 | 0.05244 | 323.87597 | 5.24448 | 1.50725 | 1.21847 | -0.12742 | 0.2323338 | 0.0524448
95.648 | 5.73884 | 25876.85466 | 0.09265 | 0.05251 | 323.86552 | 5.25073 | 1.50904 | 1.21781 | -0.12735 | 0.2319316 | 0.0525073
95.748 | 5.745 | 25883.60667 | 0.09167 | 0.0526 | 323.95002 | 5.25983 | 1.51166 | 1.22201 | -0.12779 | 0.2323288 | 0.0525983
95.848 | 5.75089 | 25881.53422 | 0.09242 | 0.05268 | 323.92408 | 5.2677 | 1.51392 | 1.2199 | -0.12757 | 0.2315811 | 0.052677
95.948 | 5.75667 | 25884.84406 | 0.09241 | 0.05276 | 323.96551 | 5.27593 | 1.51629 | 1.22174 | -0.12776 | 0.2315687 | 0.0527593
96.048 | 5.76289 | 25887.73191 | 0.09166 | 0.05284 | 324.00165 | 5.28379 | 1.51854 | 1.22077 | -0.12766 | 0.2310406 | 0.0528379
96.148 | 5.76878 | 25886.9791 | 0.09226 | 0.05294 | 323.99223 | 5.29427 | 1.52156 | 1.22233 | -0.12782 | 0.2308779 | 0.0529427
96.248 | 5.775 | 25892.96937 | 0.09227 | 0.05301 | 324.0672 | 5.30142 | 1.52361 | 1.23397 | -0.12904 | 0.2327622 | 0.0530142
96.348 | 5.78094 | 25894.05298 | 0.09174 | 0.05312 | 324.08076 | 5.31178 | 1.52659 | 1.22582 | -0.12819 | 0.2307739 | 0.0531178
96.448 | 5.78678 | 25897.02666 | 0.09167 | 0.05319 | 324.11798 | 5.31883 | 1.52862 | 1.23162 | -0.12879 | 0.2315584 | 0.0531883
96.548 | 5.79284 | 25898.82374 | 0.09191 | 0.05328 | 324.14047 | 5.32818 | 1.5313 | 1.22985 | -0.12861 | 0.2308199 | 0.0532818
96.648 | 5.79878 | 25898.62704 | 0.09201 | 0.05336 | 324.13801 | 5.33591 | 1.53353 | 1.23898 | -0.12956 | 0.2321966 | 0.0533591
96.748 | 5.805 | 25903.52476 | 0.09257 | 0.05346 | 324.19931 | 5.34618 | 1.53648 | 1.20714 | -0.12623 | 0.2257949 | 0.0534618
96.848 | 5.81084 | 25901.69549 | 0.09163 | 0.05355 | 324.17641 | 5.35504 | 1.53902 | 1.20194 | -0.12569 | 0.2244502 | 0.0535504
96.948 | 5.81684 | 25908.61917 | 0.09227 | 0.05363 | 324.26307 | 5.36281 | 1.54126 | 1.21173 | -0.12671 | 0.2259506 | 0.0536281
97.048 | 5.82289 | 25909.09302 | 0.09205 | 0.0537 | 324.269 | 5.37031 | 1.54341 | 1.21526 | -0.12708 | 0.2262923 | 0.0537031
97.148 | 5.82867 | 25910.04074 | 0.0927 | 0.05383 | 324.28086 | 5.38331 | 1.54715 | 1.21231 | -0.12677 | 0.2251979 | 0.0538331
97.248 | 5.835 | 25914.68275 | 0.09245 | 0.05386 | 324.33896 | 5.38588 | 1.54789 | 1.21439 | -0.12699 | 0.2254766 | 0.0538588
97.348 | 5.84084 | 25911.69477 | 0.09185 | 0.05396 | 324.30156 | 5.39596 | 1.55078 | 1.21926 | -0.1275 | 0.2259579 | 0.0539596
97.448 | 5.84689 | 25919.73782 | 0.09189 | 0.05403 | 324.40223 | 5.40343 | 1.55293 | 1.22936 | -0.12856 | 0.2275147 | 0.0540343
97.548 | 5.85294 | 25920.2081 | 0.09168 | 0.05411 | 324.40811 | 5.4106 | 1.55499 | 1.23123 | -0.12875 | 0.2275589 | 0.054106
97.648 | 5.85873 | 25922.2877 | 0.09254 | 0.05416 | 324.43414 | 5.41561 | 1.55643 | 1.23467 | -0.12911 | 0.2279836 | 0.0541561
97.748 | 5.86494 | 25925.08793 | 0.09246 | 0.0543 | 324.46919 | 5.4296 | 1.56045 | 1.23537 | -0.12918 | 0.227525 | 0.054296
97.848 | 5.87084 | 25924.08657 | 0.09228 | 0.05433 | 324.45665 | 5.43267 | 1.56133 | 1.24349 | -0.13003 | 0.2288911 | 0.0543267
97.948 | 5.877 | 25929.94452 | 0.0925 | 0.05439 | 324.52997 | 5.43932 | 1.56325 | 1.23753 | -0.12941 | 0.2275156 | 0.0543932
98.048 | 5.88289 | 25928.32625 | 0.09187 | 0.05451 | 324.50972 | 5.45067 | 1.56651 | 1.23876 | -0.12954 | 0.2272675 | 0.0545067
98.148 | 5.88878 | 25933.7157 | 0.09235 | 0.05455 | 324.57717 | 5.45538 | 1.56786 | 1.24744 | -0.13045 | 0.2286623 | 0.0545538
98.248 | 5.89489 | 25934.45241 | 0.09193 | 0.05466 | 324.58639 | 5.46559 | 1.57079 | 1.25486 | -0.13122 | 0.2295928 | 0.0546559
98.348 | 5.90067 | 25934.11803 | 0.0925 | 0.05476 | 324.5822 | 5.47558 | 1.57367 | 1.25363 | -0.13109 | 0.2289493 | 0.0547558
98.448 | 5.90705 | 25941.34748 | 0.09207 | 0.05481 | 324.67268 | 5.48138 | 1.57533 | 1.25559 | -0.1313 | 0.2290646 | 0.0548138
98.548 | 5.91289 | 25937.89458 | 0.09196 | 0.05489 | 324.62947 | 5.4888 | 1.57746 | 1.25625 | -0.13137 | 0.2288752 | 0.054888
98.648 | 5.91889 | 25943.96353 | 0.09236 | 0.05497 | 324.70543 | 5.49736 | 1.57992 | 1.26028 | -0.13179 | 0.2292519 | 0.0549736
98.748 | 5.92489 | 25943.63272 | 0.0923 | 0.05504 | 324.70129 | 5.50418 | 1.58188 | 1.26281 | -0.13206 | 0.2294275 | 0.0550418
98.848 | 5.93067 | 25944.43381 | 0.09223 | 0.0551 | 324.71131 | 5.50956 | 1.58343 | 1.25875 | -0.13163 | 0.2284665 | 0.0550956
98.948 | 5.93689 | 25947.48795 | 0.09257 | 0.05521 | 324.74954 | 5.52076 | 1.58665 | 1.25906 | -0.13166 | 0.2280592 | 0.0552076
99.048 | 5.94278 | 25946.67077 | 0.09237 | 0.05526 | 324.73931 | 5.5263 | 1.58824 | 1.26009 | -0.13177 | 0.2280169 | 0.055263
99.148 | 5.949 | 25953.55511 | 0.09214 | 0.05532 | 324.82547 | 5.5319 | 1.58985 | 1.27753 | -0.13359 | 0.2309387 | 0.055319
99.248 | 5.95484 | 25952.97575 | 0.0916 | 0.0554 | 324.81822 | 5.53995 | 1.59217 | 1.26928 | -0.13273 | 0.229114 | 0.0553995
99.348 | 5.96073 | 25956.63965 | 0.09226 | 0.0555 | 324.86408 | 5.55009 | 1.59508 | 1.27656 | -0.13349 | 0.2300071 | 0.0555009
99.448 | 5.96689 | 25958.17029 | 0.09153 | 0.05558 | 324.88323 | 5.55813 | 1.59739 | 1.27673 | -0.13351 | 0.229705 | 0.0555813
99.548 | 5.97278 | 25957.45683 | 0.09166 | 0.05565 | 324.8743 | 5.56476 | 1.5993 | 1.26983 | -0.13279 | 0.2281913 | 0.0556476
99.648 | 5.979 | 25963.45425 | 0.09232 | 0.0557 | 324.94936 | 5.57005 | 1.60082 | 1.27786 | -0.13363 | 0.2294163 | 0.0557005
99.748 | 5.98489 | 25962.70144 | 0.09203 | 0.05583 | 324.93994 | 5.5827 | 1.60445 | 1.28164 | -0.13402 | 0.2295735 | 0.055827
99.848 | 5.99078 | 25967.66531 | 0.09258 | 0.05589 | 325.00207 | 5.58887 | 1.60622 | 1.26805 | -0.1326 | 0.2268884 | 0.0558887
99.948 | 5.99683 | 25970.01314 | 0.09204 | 0.05598 | 325.03145 | 5.59832 | 1.60894 | 1.27168 | -0.13298 | 0.2271539 | 0.0559832
100.048 | 6.00278 | 25969.38372 | 0.09212 | 0.0561 | 325.02358 | 5.61008 | 1.61232 | 1.26293 | -0.13207 | 0.225118 | 0.0561008
100.148 | 6.009 | 25973.41418 | 0.09142 | 0.05618 | 325.07402 | 5.61765 | 1.6145 | 1.27768 | -0.13361 | 0.2274403 | 0.0561765
100.248 | 6.01494 | 25973.8183 | 0.09125 | 0.05626 | 325.07908 | 5.62554 | 1.61676 | 1.27931 | -0.13378 | 0.2274111 | 0.0562554
100.348 | 6.02084 | 25978.03116 | 0.09193 | 0.05635 | 325.1318 | 5.63535 | 1.61958 | 1.27558 | -0.13339 | 0.2263533 | 0.0563535
100.448 | 6.02684 | 25978.35124 | 0.09169 | 0.05642 | 325.13581 | 5.6425 | 1.62164 | 1.2775 | -0.13359 | 0.2264067 | 0.056425
100.548 | 6.03262 | 25980.09288 | 0.09174 | 0.05647 | 325.15761 | 5.64743 | 1.62305 | 1.27686 | -0.13352 | 0.2260958 | 0.0564743
100.648 | 6.03894 | 25983.07908 | 0.09189 | 0.05662 | 325.19498 | 5.66234 | 1.62734 | 1.27897 | -0.13374 | 0.225873 | 0.0566234
100.748 | 6.04484 | 25982.36382 | 0.09136 | 0.05673 | 325.18603 | 5.67261 | 1.63029 | 1.27757 | -0.1336 | 0.2252173 | 0.0567261
100.848 | 6.05089 | 25989.20882 | 0.09231 | 0.05681 | 325.2717 | 5.68069 | 1.63261 | 1.28788 | -0.13468 | 0.2267119 | 0.0568069
100.948 | 6.057 | 25988.73317 | 0.09206 | 0.05687 | 325.26575 | 5.68741 | 1.63454 | 1.2859 | -0.13447 | 0.2260959 | 0.0568741
101.048 | 6.06273 | 25990.56065 | 0.09237 | 0.05699 | 325.28862 | 5.69879 | 1.63782 | 1.28981 | -0.13488 | 0.2263305 | 0.0569879
101.148 | 6.06889 | 25993.2214 | 0.09148 | 0.05706 | 325.32192 | 5.70625 | 1.63996 | 1.29978 | -0.13592 | 0.2277818 | 0.0570625
101.248 | 6.07473 | 25991.88745 | 0.09209 | 0.05719 | 325.30522 | 5.71851 | 1.64348 | 1.33301 | -0.1394 | 0.2331044 | 0.0571851
101.348 | 6.081 | 25997.78473 | 0.09175 | 0.05724 | 325.37903 | 5.72367 | 1.64497 | 1.33653 | -0.13976 | 0.2335093 | 0.0572367
101.448 | 6.08689 | 25997.19107 | 0.09138 | 0.05733 | 325.3716 | 5.73282 | 1.6476 | 1.34574 | -0.14073 | 0.2347431 | 0.0573282
101.548 | 6.09278 | 26001.81162 | 0.09211 | 0.05741 | 325.42943 | 5.74123 | 1.65001 | 1.34102 | -0.14023 | 0.2335771 | 0.0574123
101.648 | 6.09894 | 26002.04229 | 0.09223 | 0.05751 | 325.43232 | 5.75067 | 1.65272 | 1.34451 | -0.1406 | 0.2338006 | 0.0575067
101.748 | 6.10462 | 26000.64576 | 0.09212 | 0.05757 | 325.41484 | 5.75682 | 1.65449 | 1.34984 | -0.14116 | 0.2344767 | 0.0575682
101.848 | 6.11105 | 26006.77907 | 0.09151 | 0.05765 | 325.4916 | 5.76521 | 1.6569 | 1.34412 | -0.14056 | 0.2331433 | 0.0576521
101.948 | 6.11684 | 26004.55463 | 0.09169 | 0.05769 | 325.46376 | 5.76945 | 1.65812 | 1.34709 | -0.14087 | 0.2334867 | 0.0576945
102.048 | 6.12278 | 26011.7054 | 0.09207 | 0.05778 | 325.55326 | 5.77782 | 1.66053 | 1.35096 | -0.14127 | 0.2338183 | 0.0577782
102.148 | 6.12894 | 26011.58202 | 0.09177 | 0.05787 | 325.55171 | 5.78714 | 1.66321 | 1.35153 | -0.14133 | 0.2335402 | 0.0578714
102.248 | 6.13467 | 26012.48682 | 0.09185 | 0.05795 | 325.56304 | 5.79458 | 1.66534 | 1.36071 | -0.14229 | 0.2348246 | 0.0579458
102.348 | 6.14094 | 26016.06846 | 0.09207 | 0.05801 | 325.60787 | 5.80072 | 1.66711 | 1.35778 | -0.14199 | 0.2340709 | 0.0580072
102.448 | 6.14689 | 26014.60934 | 0.09233 | 0.0581 | 325.5896 | 5.81041 | 1.6699 | 1.36566 | -0.14281 | 0.2350368 | 0.0581041
102.548 | 6.153 | 26020.419 | 0.09159 | 0.05819 | 325.66232 | 5.81858 | 1.67224 | 1.35791 | -0.142 | 0.2333748 | 0.0581858
102.648 | 6.15884 | 26019.18519 | 0.09203 | 0.05829 | 325.64687 | 5.82872 | 1.67516 | 1.36187 | -0.14241 | 0.2336482 | 0.0582872
102.748 | 6.16473 | 26023.32652 | 0.09184 | 0.05834 | 325.6987 | 5.83427 | 1.67675 | 1.3668 | -0.14293 | 0.234271 | 0.0583427
102.848 | 6.17089 | 26024.78743 | 0.09189 | 0.05843 | 325.71699 | 5.84262 | 1.67915 | 1.36336 | -0.14257 | 0.2333474 | 0.0584262
102.948 | 6.17673 | 26023.93806 | 0.09154 | 0.0585 | 325.70636 | 5.85018 | 1.68132 | 1.3665 | -0.1429 | 0.2335826 | 0.0585018
103.048 | 6.18305 | 26029.98555 | 0.09202 | 0.05861 | 325.78205 | 5.86059 | 1.68432 | 1.36345 | -0.14258 | 0.2326472 | 0.0586059
103.148 | 6.18889 | 26029.55103 | 0.09167 | 0.05867 | 325.77661 | 5.86736 | 1.68626 | 1.37671 | -0.14397 | 0.2346387 | 0.0586736
103.248 | 6.19473 | 26033.15413 | 0.09213 | 0.05877 | 325.8217 | 5.87737 | 1.68914 | 1.36716 | -0.14297 | 0.2326142 | 0.0587737
103.348 | 6.20089 | 26034.42192 | 0.09162 | 0.05882 | 325.83757 | 5.88211 | 1.6905 | 1.37371 | -0.14365 | 0.2335403 | 0.0588211
103.448 | 6.20667 | 26033.98919 | 0.09143 | 0.05891 | 325.83216 | 5.89054 | 1.69292 | 1.36882 | -0.14314 | 0.232376 | 0.0589054
103.548 | 6.21289 | 26037.28473 | 0.0919 | 0.05898 | 325.8734 | 5.89772 | 1.69499 | 1.36993 | -0.14326 | 0.2322813 | 0.0589772
103.648 | 6.21894 | 26039.49487 | 0.09252 | 0.05907 | 325.90106 | 5.90749 | 1.69779 | 1.35296 | -0.14148 | 0.2290245 | 0.0590749
103.748 | 6.22489 | 26043.17665 | 0.09162 | 0.05916 | 325.94714 | 5.9158 | 1.70018 | 1.34624 | -0.14078 | 0.2275669 | 0.059158
103.848 | 6.23094 | 26044.16728 | 0.0917 | 0.05927 | 325.95954 | 5.92718 | 1.70345 | 1.35414 | -0.1416 | 0.2284628 | 0.0592718
103.948 | 6.23673 | 26045.13466 | 0.09214 | 0.05931 | 325.97165 | 5.93123 | 1.70462 | 1.35521 | -0.14172 | 0.2284872 | 0.0593123
104.048 | 6.24294 | 26047.19996 | 0.09177 | 0.05942 | 325.9975 | 5.94172 | 1.70763 | 1.36094 | -0.14232 | 0.2290482 | 0.0594172
104.148 | 6.24878 | 26045.66574 | 0.09231 | 0.05948 | 325.97829 | 5.94786 | 1.7094 | 1.36708 | -0.14296 | 0.229844 | 0.0594786
104.248 | 6.25489 | 26052.62339 | 0.09176 | 0.05953 | 326.06537 | 5.95338 | 1.71098 | 1.36949 | -0.14321 | 0.2300357 | 0.0595338
104.348 | 6.26094 | 26052.8487 | 0.09154 | 0.05965 | 326.06819 | 5.96518 | 1.71437 | 1.37003 | -0.14327 | 0.2296712 | 0.0596518
104.448 | 6.26667 | 26055.51839 | 0.09129 | 0.05973 | 326.10161 | 5.97281 | 1.71657 | 1.3741 | -0.14369 | 0.2300592 | 0.0597281
104.548 | 6.27294 | 26058.41696 | 0.0915 | 0.05982 | 326.13788 | 5.982 | 1.71921 | 1.37398 | -0.14368 | 0.2296857 | 0.05982
104.648 | 6.27883 | 26055.72045 | 0.09221 | 0.05989 | 326.10414 | 5.98876 | 1.72115 | 1.3748 | -0.14377 | 0.2295634 | 0.0598876
104.748 | 6.28494 | 26060.75406 | 0.09159 | 0.05998 | 326.16713 | 5.99797 | 1.7238 | 1.38876 | -0.14523 | 0.2315383 | 0.0599797
104.848 | 6.29083 | 26059.71158 | 0.09155 | 0.06006 | 326.15409 | 6.00561 | 1.72599 | 1.38245 | -0.14457 | 0.2301931 | 0.0600561
104.948 | 6.29678 | 26063.61866 | 0.09186 | 0.06019 | 326.20299 | 6.01899 | 1.72984 | 1.3812 | -0.14443 | 0.2294737 | 0.0601899
105.048 | 6.30283 | 26064.48233 | 0.09186 | 0.06026 | 326.2138 | 6.02602 | 1.73186 | 1.39093 | -0.14545 | 0.2308207 | 0.0602602
105.148 | 6.30867 | 26065.31918 | 0.09149 | 0.06034 | 326.22427 | 6.03392 | 1.73413 | 1.3818 | -0.1445 | 0.2290054 | 0.0603392
105.248 | 6.31505 | 26069.4766 | 0.09149 | 0.06043 | 326.2763 | 6.04277 | 1.73667 | 1.38738 | -0.14508 | 0.2295934 | 0.0604277
105.34801 | 6.32084 | 26066.22934 | 0.0916 | 0.06057 | 326.23566 | 6.05666 | 1.74067 | 1.40089 | -0.14649 | 0.2312974 | 0.0605666
105.44801 | 6.32689 | 26074.18478 | 0.09178 | 0.06062 | 326.33523 | 6.06204 | 1.74221 | 1.4026 | -0.14667 | 0.2313743 | 0.0606204
105.54801 | 6.33294 | 26073.31753 | 0.09189 | 0.06075 | 326.32437 | 6.07459 | 1.74582 | 1.40253 | -0.14667 | 0.2308847 | 0.0607459
105.64801 | 6.33862 | 26073.84861 | 0.09196 | 0.0608 | 326.33102 | 6.07955 | 1.74724 | 1.40454 | -0.14688 | 0.231027 | 0.0607955
105.74801 | 6.34489 | 26078.35472 | 0.09132 | 0.06095 | 326.38742 | 6.09452 | 1.75155 | 1.39561 | -0.14594 | 0.2289942 | 0.0609452
105.84801 | 6.35084 | 26076.51472 | 0.09195 | 0.061 | 326.36439 | 6.09971 | 1.75304 | 1.39968 | -0.14637 | 0.2294666 | 0.0609971
105.94801 | 6.35694 | 26083.06289 | 0.09194 | 0.06108 | 326.44634 | 6.10842 | 1.75554 | 1.40024 | -0.14643 | 0.2292311 | 0.0610842
106.04801 | 6.36284 | 26082.412 | 0.09184 | 0.06118 | 326.4382 | 6.11836 | 1.7584 | 1.39961 | -0.14636 | 0.2287557 | 0.0611836
106.14801 | 6.36884 | 26085.22654 | 0.09161 | 0.0613 | 326.47342 | 6.12969 | 1.76165 | 1.3992 | -0.14632 | 0.228266 | 0.0612969
106.24801 | 6.37489 | 26084.7652 | 0.09176 | 0.06133 | 326.46765 | 6.13281 | 1.76255 | 1.39302 | -0.14567 | 0.2271422 | 0.0613281
106.34801 | 6.38073 | 26084.86176 | 0.09192 | 0.06141 | 326.46886 | 6.14113 | 1.76494 | 1.40501 | -0.14692 | 0.2287869 | 0.0614113
106.44801 | 6.387 | 26089.40899 | 0.0921 | 0.06152 | 326.52577 | 6.1518 | 1.76801 | 1.41344 | -0.14781 | 0.2297604 | 0.061518
106.54801 | 6.39284 | 26087.79609 | 0.09151 | 0.06159 | 326.50558 | 6.15892 | 1.77005 | 1.40331 | -0.14675 | 0.22785 | 0.0615892
106.64801 | 6.39878 | 26094.58208 | 0.09245 | 0.06166 | 326.59051 | 6.16587 | 1.77205 | 1.4155 | -0.14802 | 0.2295702 | 0.0616587
106.74801 | 6.40494 | 26095.39211 | 0.09136 | 0.06172 | 326.60065 | 6.17167 | 1.77372 | 1.42116 | -0.14861 | 0.2302715 | 0.0617167
106.84801 | 6.41067 | 26094.52307 | 0.0922 | 0.06181 | 326.58978 | 6.18061 | 1.77629 | 1.41385 | -0.14785 | 0.2287557 | 0.0618061
106.94801 | 6.41694 | 26098.33896 | 0.09163 | 0.06189 | 326.63753 | 6.18878 | 1.77864 | 1.41801 | -0.14828 | 0.2291259 | 0.0618878
107.04801 | 6.42294 | 26097.60404 | 0.09173 | 0.06194 | 326.62834 | 6.19448 | 1.78028 | 1.42359 | -0.14887 | 0.2298159 | 0.0619448
107.14801 | 6.42884 | 26102.09584 | 0.09178 | 0.06202 | 326.68455 | 6.20238 | 1.78255 | 1.42682 | -0.14921 | 0.230044 | 0.0620238
107.24801 | 6.43484 | 26103.45662 | 0.09182 | 0.0621 | 326.70158 | 6.21001 | 1.78474 | 1.41394 | -0.14786 | 0.2276872 | 0.0621001
107.34801 | 6.44078 | 26105.5702 | 0.09209 | 0.06214 | 326.72804 | 6.21405 | 1.7859 | 1.41771 | -0.14825 | 0.2281459 | 0.0621405
107.44801 | 6.44694 | 26107.00786 | 0.09129 | 0.06226 | 326.74603 | 6.22588 | 1.7893 | 1.4179 | -0.14827 | 0.2277429 | 0.0622588
107.54801 | 6.45283 | 26105.45218 | 0.09165 | 0.06235 | 326.72656 | 6.23504 | 1.79193 | 1.4231 | -0.14882 | 0.2282423 | 0.0623504
107.64801 | 6.459 | 26111.89485 | 0.09151 | 0.06243 | 326.80719 | 6.24322 | 1.79428 | 1.42737 | -0.14926 | 0.2286272 | 0.0624322
107.74801 | 6.46489 | 26110.20505 | 0.0915 | 0.06252 | 326.78605 | 6.25231 | 1.7969 | 1.42207 | -0.14871 | 0.2274471 | 0.0625231
107.84801 | 6.47067 | 26113.9369 | 0.09204 | 0.0626 | 326.83275 | 6.26001 | 1.79911 | 1.4305 | -0.14959 | 0.228514 | 0.0626001
107.94801 | 6.47689 | 26116.49394 | 0.09197 | 0.06269 | 326.86476 | 6.26918 | 1.80174 | 1.43303 | -0.14985 | 0.2285833 | 0.0626918
108.04801 | 6.48278 | 26114.33208 | 0.09174 | 0.06274 | 326.8377 | 6.27407 | 1.80315 | 1.43705 | -0.15027 | 0.2290459 | 0.0627407
108.14801 | 6.489 | 26120.46003 | 0.09153 | 0.06282 | 326.91439 | 6.28195 | 1.80541 | 1.48024 | -0.15479 | 0.2356338 | 0.0628195
108.24801 | 6.495 | 26119.37106 | 0.09177 | 0.06294 | 326.90076 | 6.29395 | 1.80886 | 1.48238 | -0.15502 | 0.2355246 | 0.0629395
108.34801 | 6.50084 | 26122.93303 | 0.09127 | 0.06298 | 326.94534 | 6.29849 | 1.81017 | 1.47928 | -0.15469 | 0.2348626 | 0.0629849
108.44801 | 6.50689 | 26123.2084 | 0.09199 | 0.06309 | 326.94879 | 6.30948 | 1.81332 | 1.48812 | -0.15562 | 0.2358546 | 0.0630948
108.54801 | 6.51267 | 26123.59822 | 0.09182 | 0.06316 | 326.95367 | 6.31617 | 1.81525 | 1.48873 | -0.15568 | 0.2357014 | 0.0631617
108.64801 | 6.51894 | 26126.82939 | 0.09124 | 0.06324 | 326.99411 | 6.32412 | 1.81753 | 1.49251 | -0.15608 | 0.2360028 | 0.0632412
108.74801 | 6.52483 | 26125.6671 | 0.09169 | 0.0633 | 326.97956 | 6.3303 | 1.81931 | 1.49199 | -0.15602 | 0.2356903 | 0.063303
108.84801 | 6.53089 | 26132.68018 | 0.09162 | 0.06341 | 327.06734 | 6.34103 | 1.82239 | 1.49542 | -0.15638 | 0.2358323 | 0.0634103
108.94801 | 6.53694 | 26131.04761 | 0.09178 | 0.06347 | 327.0469 | 6.34738 | 1.82422 | 1.50505 | -0.15739 | 0.2371136 | 0.0634738
109.04801 | 6.54267 | 26132.31719 | 0.09146 | 0.06358 | 327.06279 | 6.35769 | 1.82718 | 1.49411 | -0.15624 | 0.2350083 | 0.0635769
109.14801 | 6.54905 | 26135.77724 | 0.09136 | 0.06365 | 327.1061 | 6.36525 | 1.82935 | 1.50295 | -0.15717 | 0.236118 | 0.0636525
109.24801 | 6.55478 | 26131.62518 | 0.09215 | 0.06374 | 327.05413 | 6.37426 | 1.83194 | 1.50151 | -0.15702 | 0.2355583 | 0.0637426
109.34801 | 6.56094 | 26138.37183 | 0.09189 | 0.06383 | 327.13857 | 6.38324 | 1.83452 | 1.50584 | -0.15747 | 0.2359053 | 0.0638324
109.44801 | 6.56683 | 26138.19659 | 0.09195 | 0.06389 | 327.13638 | 6.38902 | 1.83619 | 1.5021 | -0.15708 | 0.2351065 | 0.0638902
109.54801 | 6.57273 | 26141.25788 | 0.0919 | 0.064 | 327.17469 | 6.39972 | 1.83926 | 1.50871 | -0.15777 | 0.2357463 | 0.0639972
109.64801 | 6.57894 | 26142.83502 | 0.09139 | 0.06411 | 327.19443 | 6.41148 | 1.84264 | 1.51254 | -0.15817 | 0.2359112 | 0.0641148
109.74801 | 6.58478 | 26142.53461 | 0.09178 | 0.0642 | 327.19067 | 6.41984 | 1.84504 | 1.51127 | -0.15804 | 0.2354062 | 0.0641984
109.84801 | 6.59105 | 26146.21997 | 0.09194 | 0.06427 | 327.2368 | 6.42736 | 1.8472 | 1.51558 | -0.15849 | 0.2358013 | 0.0642736
109.94801 | 6.59683 | 26144.88065 | 0.09184 | 0.06436 | 327.22003 | 6.43644 | 1.84981 | 1.51358 | -0.15828 | 0.2351579 | 0.0643644
110.04801 | 6.60283 | 26150.83158 | 0.0919 | 0.06448 | 327.29451 | 6.44783 | 1.85309 | 1.52025 | -0.15898 | 0.235777 | 0.0644783
110.14801 | 6.60883 | 26150.05016 | 0.09229 | 0.06457 | 327.28473 | 6.4568 | 1.85566 | 1.52125 | -0.15908 | 0.2356043 | 0.064568
110.24801 | 6.61467 | 26150.55442 | 0.09185 | 0.06466 | 327.29104 | 6.46631 | 1.8584 | 1.51781 | -0.15872 | 0.2347258 | 0.0646631
110.34801 | 6.621 | 26154.49369 | 0.09187 | 0.06474 | 327.34035 | 6.47401 | 1.86061 | 1.52406 | -0.15937 | 0.2354121 | 0.0647401
110.44801 | 6.62689 | 26151.85261 | 0.09159 | 0.06484 | 327.30729 | 6.48363 | 1.86338 | 1.52479 | -0.15945 | 0.2351754 | 0.0648363
110.54801 | 6.63289 | 26157.43876 | 0.09226 | 0.06497 | 327.37721 | 6.49695 | 1.8672 | 1.51143 | -0.15805 | 0.2326369 | 0.0649695
110.64801 | 6.63889 | 26157.7642 | 0.0919 | 0.06502 | 327.38128 | 6.50219 | 1.86871 | 1.50156 | -0.15702 | 0.2309314 | 0.0650219
110.74801 | 6.64473 | 26158.53131 | 0.09184 | 0.06511 | 327.39088 | 6.51106 | 1.87126 | 1.49952 | -0.15681 | 0.2303035 | 0.0651106
110.84801 | 6.65078 | 26160.08162 | 0.09224 | 0.0652 | 327.41028 | 6.51952 | 1.87369 | 1.4974 | -0.15659 | 0.2296795 | 0.0651952
110.94801 | 6.65684 | 26160.58588 | 0.09241 | 0.06529 | 327.41659 | 6.52888 | 1.87638 | 1.51128 | -0.15804 | 0.2314761 | 0.0652888
111.04801 | 6.66294 | 26165.21537 | 0.09224 | 0.06537 | 327.47454 | 6.53703 | 1.87872 | 1.50681 | -0.15757 | 0.2305038 | 0.0653703
111.14801 | 6.66889 | 26164.68966 | 0.09189 | 0.06544 | 327.46796 | 6.54438 | 1.88084 | 1.51933 | -0.15888 | 0.232158 | 0.0654438
111.24801 | 6.67478 | 26168.85424 | 0.09209 | 0.06551 | 327.52008 | 6.55143 | 1.88286 | 1.51346 | -0.15827 | 0.2310122 | 0.0655143
111.34801 | 6.68089 | 26168.71119 | 0.09201 | 0.06559 | 327.51829 | 6.55873 | 1.88496 | 1.51203 | -0.15812 | 0.230537 | 0.0655873
111.44801 | 6.68673 | 26167.55605 | 0.0916 | 0.06568 | 327.50383 | 6.56802 | 1.88763 | 1.51627 | -0.15856 | 0.2308565 | 0.0656802
111.54801 | 6.693 | 26173.8807 | 0.09153 | 0.06576 | 327.58299 | 6.57562 | 1.88981 | 1.52738 | -0.15972 | 0.2322792 | 0.0657562
111.64801 | 6.69889 | 26171.26465 | 0.09212 | 0.06586 | 327.55025 | 6.58608 | 1.89282 | 1.52519 | -0.15949 | 0.2315778 | 0.0658608
111.74801 | 6.70478 | 26177.09041 | 0.0922 | 0.06592 | 327.62316 | 6.59206 | 1.89454 | 1.52683 | -0.15966 | 0.2316165 | 0.0659206
111.84801 | 6.71094 | 26178.22051 | 0.0921 | 0.06602 | 327.6373 | 6.60155 | 1.89726 | 1.5248 | -0.15945 | 0.2309761 | 0.0660155
111.94801 | 6.71673 | 26176.41628 | 0.09229 | 0.06609 | 327.61472 | 6.60933 | 1.8995 | 1.53169 | -0.16017 | 0.2317466 | 0.0660933
112.04801 | 6.723 | 26179.23975 | 0.0924 | 0.0662 | 327.65006 | 6.62009 | 1.90259 | 1.52789 | -0.15977 | 0.230796 | 0.0662009
112.14801 | 6.72889 | 26178.33138 | 0.09226 | 0.06625 | 327.63869 | 6.62471 | 1.90392 | 1.53013 | -0.16001 | 0.2309731 | 0.0662471
112.24801 | 6.73489 | 26184.54516 | 0.09166 | 0.06636 | 327.71646 | 6.63564 | 1.90706 | 1.53246 | -0.16025 | 0.2309438 | 0.0663564
112.34801 | 6.74083 | 26183.56168 | 0.09182 | 0.06645 | 327.70415 | 6.64493 | 1.90973 | 1.53626 | -0.16065 | 0.2311928 | 0.0664493
112.44801 | 6.74662 | 26185.88626 | 0.09197 | 0.06654 | 327.73324 | 6.6541 | 1.91237 | 1.54476 | -0.16154 | 0.2321516 | 0.066541
112.54801 | 6.753 | 26188.18402 | 0.09204 | 0.0666 | 327.762 | 6.65989 | 1.91403 | 1.53824 | -0.16086 | 0.2309708 | 0.0665989
112.64801 | 6.75883 | 26185.46605 | 0.09232 | 0.06667 | 327.72799 | 6.66708 | 1.9161 | 1.53868 | -0.1609 | 0.2307877 | 0.0666708
112.74801 | 6.76494 | 26193.07458 | 0.09196 | 0.06677 | 327.82321 | 6.67694 | 1.91893 | 1.53807 | -0.16084 | 0.2303555 | 0.0667694
112.84801 | 6.77094 | 26190.02223 | 0.09152 | 0.06687 | 327.78501 | 6.68675 | 1.92175 | 1.56194 | -0.16334 | 0.2335873 | 0.0668675
112.94801 | 6.77673 | 26193.02094 | 0.09211 | 0.06693 | 327.82254 | 6.69259 | 1.92343 | 1.5616 | -0.1633 | 0.2333327 | 0.0669259
113.04801 | 6.78289 | 26194.22078 | 0.0923 | 0.067 | 327.83756 | 6.70042 | 1.92568 | 1.56054 | -0.16319 | 0.2329018 | 0.0670042
113.14801 | 6.78878 | 26193.06743 | 0.09217 | 0.06711 | 327.82312 | 6.71132 | 1.92881 | 1.55982 | -0.16311 | 0.2324163 | 0.0671132
113.24801 | 6.795 | 26197.38042 | 0.09225 | 0.06718 | 327.8771 | 6.71842 | 1.93085 | 1.55574 | -0.16269 | 0.2315634 | 0.0671842
113.34801 | 6.80083 | 26196.99776 | 0.09164 | 0.06726 | 327.87231 | 6.72551 | 1.93289 | 1.56032 | -0.16317 | 0.2320002 | 0.0672551
113.44801 | 6.80689 | 26202.28529 | 0.09195 | 0.06739 | 327.93849 | 6.7392 | 1.93683 | 1.56288 | -0.16343 | 0.2319088 | 0.067392
113.54801 | 6.81294 | 26200.70815 | 0.09173 | 0.06743 | 327.91875 | 6.7433 | 1.938 | 1.56223 | -0.16337 | 0.2316714 | 0.067433
113.64801 | 6.81867 | 26201.68447 | 0.09216 | 0.06753 | 327.93097 | 6.75268 | 1.9407 | 1.55845 | -0.16297 | 0.2307898 | 0.0675268
113.74801 | 6.82494 | 26204.28085 | 0.09255 | 0.06763 | 327.96346 | 6.76288 | 1.94363 | 1.56942 | -0.16412 | 0.2320639 | 0.0676288
113.84801 | 6.83083 | 26202.74305 | 0.09222 | 0.06774 | 327.94422 | 6.77352 | 1.94669 | 1.56893 | -0.16407 | 0.231627 | 0.0677352
113.94801 | 6.83683 | 26208.08065 | 0.0922 | 0.0678 | 328.01102 | 6.77995 | 1.94854 | 1.57427 | -0.16463 | 0.2321949 | 0.0677995
114.04801 | 6.84289 | 26208.5259 | 0.09223 | 0.0679 | 328.01659 | 6.7905 | 1.95157 | 1.56079 | -0.16322 | 0.2298491 | 0.067905
114.14801 | 6.84873 | 26210.64126 | 0.09221 | 0.06799 | 328.04307 | 6.79926 | 1.95409 | 1.56238 | -0.16338 | 0.2297868 | 0.0679926
114.24801 | 6.85489 | 26212.75306 | 0.09209 | 0.0681 | 328.0695 | 6.80952 | 1.95703 | 1.56963 | -0.16414 | 0.2305052 | 0.0680952
114.34801 | 6.86089 | 26211.51567 | 0.09202 | 0.06814 | 328.05401 | 6.81438 | 1.95843 | 1.56057 | -0.16319 | 0.2290113 | 0.0681438
114.44801 | 6.86694 | 26215.61587 | 0.09211 | 0.06826 | 328.10533 | 6.82648 | 1.96191 | 1.56553 | -0.16371 | 0.229332 | 0.0682648
114.54801 | 6.87283 | 26215.35659 | 0.09229 | 0.06837 | 328.10208 | 6.83665 | 1.96483 | 1.57721 | -0.16493 | 0.2306992 | 0.0683665
114.64801 | 6.87867 | 26217.79025 | 0.09237 | 0.06844 | 328.13254 | 6.84382 | 1.96689 | 1.57369 | -0.16456 | 0.2299432 | 0.0684382
114.74801 | 6.88483 | 26219.29944 | 0.09231 | 0.06853 | 328.15143 | 6.8527 | 1.96945 | 1.58237 | -0.16547 | 0.2309119 | 0.068527
114.84801 | 6.89073 | 26218.93466 | 0.09233 | 0.06861 | 328.14687 | 6.86073 | 1.97175 | 1.57144 | -0.16433 | 0.2290485 | 0.0686073
114.94801 | 6.89705 | 26223.00088 | 0.09239 | 0.06873 | 328.19776 | 6.87286 | 1.97524 | 1.57781 | -0.16499 | 0.2295711 | 0.0687286
115.04801 | 6.90294 | 26221.34149 | 0.09208 | 0.06882 | 328.17699 | 6.88215 | 1.97791 | 1.58953 | -0.16622 | 0.2309642 | 0.0688215
115.14801 | 6.90878 | 26226.06933 | 0.09238 | 0.06887 | 328.23616 | 6.88734 | 1.9794 | 1.60109 | -0.16743 | 0.2324686 | 0.0688734
115.24801 | 6.91494 | 26226.75955 | 0.09231 | 0.06896 | 328.2448 | 6.89636 | 1.98199 | 1.63579 | -0.17106 | 0.2371961 | 0.0689636
115.34801 | 6.92067 | 26226.00496 | 0.09199 | 0.06905 | 328.23536 | 6.9049 | 1.98445 | 1.63523 | -0.171 | 0.2368217 | 0.069049
115.44801 | 6.92694 | 26229.96032 | 0.0922 | 0.06913 | 328.28486 | 6.91333 | 1.98687 | 1.63555 | -0.17103 | 0.2365792 | 0.0691333
115.54801 | 6.93284 | 26227.49805 | 0.09272 | 0.06919 | 328.25404 | 6.91913 | 1.98854 | 1.63376 | -0.17085 | 0.2361222 | 0.0691913
115.64801 | 6.93889 | 26233.36494 | 0.09236 | 0.06929 | 328.32747 | 6.92864 | 1.99127 | 1.64341 | -0.17186 | 0.2371908 | 0.0692864
115.74801 | 6.94489 | 26232.65326 | 0.09222 | 0.06937 | 328.31856 | 6.93675 | 1.9936 | 1.64367 | -0.17188 | 0.236951 | 0.0693675
115.84801 | 6.95073 | 26235.01897 | 0.09208 | 0.06946 | 328.34817 | 6.94633 | 1.99635 | 1.64508 | -0.17203 | 0.2368272 | 0.0694633
115.94801 | 6.957 | 26236.43339 | 0.0919 | 0.06953 | 328.36587 | 6.95282 | 1.99822 | 1.64792 | -0.17233 | 0.2370146 | 0.0695282
116.04801 | 6.96273 | 26233.02698 | 0.09259 | 0.06964 | 328.32324 | 6.96384 | 2.00139 | 1.64949 | -0.17249 | 0.236865 | 0.0696384
116.14801 | 6.96894 | 26240.09907 | 0.0923 | 0.06967 | 328.41175 | 6.96688 | 2.00226 | 1.65908 | -0.17349 | 0.2381382 | 0.0696688
116.24801 | 6.97489 | 26238.18934 | 0.09217 | 0.06977 | 328.38785 | 6.9774 | 2.00528 | 1.64659 | -0.17219 | 0.2359891 | 0.069774
116.34801 | 6.98073 | 26241.45448 | 0.09212 | 0.06981 | 328.42872 | 6.98138 | 2.00643 | 1.65941 | -0.17353 | 0.2376908 | 0.0698138
116.44801 | 6.98694 | 26242.89393 | 0.09217 | 0.06993 | 328.44673 | 6.99329 | 2.00985 | 1.65682 | -0.17326 | 0.2369157 | 0.0699329
116.54801 | 6.99278 | 26241.34541 | 0.09237 | 0.06998 | 328.42735 | 6.99768 | 2.01111 | 1.66278 | -0.17388 | 0.2376188 | 0.0699768
116.64801 | 6.99894 | 26245.41879 | 0.09249 | 0.07008 | 328.47833 | 7.00761 | 2.01397 | 1.65979 | -0.17357 | 0.2368554 | 0.0700761
116.74801 | 7.00484 | 26244.4514 | 0.09244 | 0.07016 | 328.46623 | 7.01648 | 2.01651 | 1.6637 | -0.17398 | 0.2371132 | 0.0701648
116.84801 | 7.01084 | 26248.42286 | 0.09237 | 0.07024 | 328.51593 | 7.02432 | 2.01877 | 1.67011 | -0.17465 | 0.2377611 | 0.0702432
116.94801 | 7.01684 | 26246.75632 | 0.09236 | 0.07032 | 328.49507 | 7.03225 | 2.02105 | 1.6626 | -0.17386 | 0.236425 | 0.0703225
117.04801 | 7.02273 | 26248.93785 | 0.0921 | 0.07041 | 328.52238 | 7.04093 | 2.02354 | 1.66687 | -0.17431 | 0.23674 | 0.0704093
117.14801 | 7.029 | 26251.18017 | 0.09247 | 0.0705 | 328.55044 | 7.04979 | 2.02609 | 1.66759 | -0.17438 | 0.2365446 | 0.0704979
117.24801 | 7.03483 | 26248.54803 | 0.09232 | 0.07059 | 328.5175 | 7.05924 | 2.0288 | 1.67025 | -0.17466 | 0.2366048 | 0.0705924
117.34801 | 7.04094 | 26255.38766 | 0.09219 | 0.07066 | 328.6031 | 7.06559 | 2.03063 | 1.67595 | -0.17526 | 0.2371989 | 0.0706559
117.44801 | 7.04689 | 26253.81947 | 0.09227 | 0.07075 | 328.58347 | 7.0752 | 2.03339 | 1.67047 | -0.17468 | 0.2361022 | 0.070752
117.54801 | 7.05267 | 26255.36978 | 0.0922 | 0.07083 | 328.60288 | 7.08289 | 2.0356 | 1.66266 | -0.17387 | 0.2347432 | 0.0708289
117.64801 | 7.05883 | 26257.07746 | 0.09209 | 0.07093 | 328.62425 | 7.09284 | 2.03846 | 1.64546 | -0.17207 | 0.2319889 | 0.0709284
117.74801 | 7.06483 | 26255.88834 | 0.09243 | 0.07098 | 328.60937 | 7.09804 | 2.03995 | 1.65255 | -0.17281 | 0.2328178 | 0.0709804
117.84801 | 7.071 | 26260.22637 | 0.09216 | 0.07108 | 328.66366 | 7.1075 | 2.04267 | 1.65597 | -0.17317 | 0.2329891 | 0.071075
117.94801 | 7.07689 | 26260.88619 | 0.0924 | 0.07114 | 328.67192 | 7.11439 | 2.04465 | 1.6532 | -0.17288 | 0.2323741 | 0.0711439
118.04801 | 7.08283 | 26263.71861 | 0.09206 | 0.07124 | 328.70737 | 7.12423 | 2.04748 | 1.65472 | -0.17304 | 0.2322665 | 0.0712423
118.14801 | 7.08889 | 26264.58406 | 0.09223 | 0.07128 | 328.7182 | 7.12812 | 2.0486 | 1.66852 | -0.17448 | 0.2340757 | 0.0712812
118.24801 | 7.09467 | 26263.00514 | 0.09253 | 0.07141 | 328.69844 | 7.14073 | 2.05222 | 1.64952 | -0.17249 | 0.2310016 | 0.0714073
118.34801 | 7.101 | 26267.18044 | 0.09243 | 0.07151 | 328.75069 | 7.15074 | 2.0551 | 1.65937 | -0.17352 | 0.2320557 | 0.0715074
118.44801 | 7.10683 | 26265.08296 | 0.09236 | 0.07157 | 328.72444 | 7.1571 | 2.05693 | 1.65792 | -0.17337 | 0.2316469 | 0.071571
118.54801 | 7.11278 | 26271.12865 | 0.09263 | 0.07167 | 328.80011 | 7.16713 | 2.05981 | 1.66126 | -0.17372 | 0.2317887 | 0.0716713
118.64801 | 7.119 | 26272.05491 | 0.09234 | 0.07177 | 328.8117 | 7.17747 | 2.06278 | 1.65572 | -0.17314 | 0.230683 | 0.0717747
118.74801 | 7.12467 | 26270.13087 | 0.09269 | 0.07183 | 328.78762 | 7.18336 | 2.06447 | 1.66676 | -0.1743 | 0.2320307 | 0.0718336
118.84801 | 7.13094 | 26274.08266 | 0.09248 | 0.07194 | 328.83708 | 7.19417 | 2.06758 | 1.67174 | -0.17482 | 0.2323743 | 0.0719417
118.94801 | 7.13689 | 26271.44694 | 0.09262 | 0.07203 | 328.80409 | 7.20268 | 2.07003 | 1.66506 | -0.17412 | 0.2311723 | 0.0720268
119.04801 | 7.14289 | 26275.99061 | 0.09249 | 0.07213 | 328.86096 | 7.21273 | 2.07292 | 1.66876 | -0.17451 | 0.2313632 | 0.0721273
119.14801 | 7.14883 | 26275.56145 | 0.09236 | 0.07221 | 328.85559 | 7.22132 | 2.07538 | 1.67639 | -0.1753 | 0.2321445 | 0.0722132
119.24801 | 7.15473 | 26277.61781 | 0.09235 | 0.07229 | 328.88132 | 7.22912 | 2.07763 | 1.68194 | -0.17588 | 0.2326618 | 0.0722912
119.34801 | 7.16094 | 26279.60086 | 0.09239 | 0.07237 | 328.90614 | 7.23729 | 2.07997 | 1.69171 | -0.17691 | 0.2337491 | 0.0723729
119.44801 | 7.16678 | 26277.76265 | 0.09254 | 0.07245 | 328.88314 | 7.2453 | 2.08228 | 1.69681 | -0.17744 | 0.2341946 | 0.072453
119.54801 | 7.173 | 26283.59199 | 0.09217 | 0.07256 | 328.95609 | 7.25604 | 2.08536 | 1.69743 | -0.1775 | 0.2339334 | 0.0725604
119.64801 | 7.17889 | 26280.56645 | 0.09252 | 0.07266 | 328.91823 | 7.26582 | 2.08818 | 1.69274 | -0.17701 | 0.232973 | 0.0726582
119.74801 | 7.18473 | 26285.10654 | 0.0926 | 0.0727 | 328.97505 | 7.27047 | 2.08951 | 1.69893 | -0.17766 | 0.2336754 | 0.0727047
119.84801 | 7.19094 | 26285.42483 | 0.09219 | 0.07279 | 328.97903 | 7.27878 | 2.0919 | 1.70296 | -0.17808 | 0.2339623 | 0.0727878
119.94801 | 7.19673 | 26283.58662 | 0.09241 | 0.07286 | 328.95603 | 7.2859 | 2.09395 | 1.70678 | -0.17848 | 0.234258 | 0.072859
120.04801 | 7.203 | 26288.90812 | 0.09266 | 0.07296 | 329.02263 | 7.29563 | 2.09674 | 1.71045 | -0.17887 | 0.2344486 | 0.0729563
120.14801 | 7.20894 | 26286.79276 | 0.09276 | 0.07302 | 328.99615 | 7.30214 | 2.09861 | 1.70313 | -0.1781 | 0.2332371 | 0.0730214
120.24801 | 7.21483 | 26290.56394 | 0.09244 | 0.0731 | 329.04335 | 7.30965 | 2.10077 | 1.70545 | -0.17834 | 0.2333149 | 0.0730965
120.34801 | 7.22089 | 26289.82186 | 0.09279 | 0.07322 | 329.03407 | 7.32157 | 2.1042 | 1.69505 | -0.17725 | 0.2315146 | 0.0732157
120.44801 | 7.22667 | 26291.14509 | 0.0925 | 0.07327 | 329.05063 | 7.32743 | 2.10588 | 1.70647 | -0.17845 | 0.2328879 | 0.0732743
120.54801 | 7.23289 | 26292.18936 | 0.09267 | 0.07337 | 329.0637 | 7.33742 | 2.10875 | 1.71132 | -0.17896 | 0.2332318 | 0.0733742
120.64801 | 7.23878 | 26291.19337 | 0.09242 | 0.07347 | 329.05123 | 7.34654 | 2.11137 | 1.71421 | -0.17926 | 0.2333357 | 0.0734654
120.74801 | 7.245 | 26297.86134 | 0.09288 | 0.0735 | 329.13469 | 7.35049 | 2.11251 | 1.70686 | -0.17849 | 0.2322104 | 0.0735049
120.84801 | 7.25089 | 26295.17913 | 0.0923 | 0.07362 | 329.10112 | 7.36169 | 2.11573 | 1.71043 | -0.17886 | 0.232342 | 0.0736169
120.94801 | 7.25673 | 26298.15817 | 0.09263 | 0.0737 | 329.1384 | 7.37027 | 2.11819 | 1.71258 | -0.17909 | 0.2323633 | 0.0737027
121.04801 | 7.26294 | 26298.82514 | 0.0927 | 0.07381 | 329.14675 | 7.38078 | 2.12121 | 1.71426 | -0.17926 | 0.23226 | 0.0738078
121.14801 | 7.26878 | 26296.79203 | 0.09249 | 0.07388 | 329.1213 | 7.38815 | 2.12333 | 1.71331 | -0.17916 | 0.2318997 | 0.0738815
121.24801 | 7.27494 | 26302.24228 | 0.09244 | 0.07401 | 329.18952 | 7.40055 | 2.12689 | 1.70606 | -0.17841 | 0.2305315 | 0.0740055
121.34801 | 7.28089 | 26301.5002 | 0.0927 | 0.07405 | 329.18023 | 7.40513 | 2.12821 | 1.71882 | -0.17974 | 0.2321121 | 0.0740513
121.44801 | 7.28678 | 26304.15022 | 0.09263 | 0.07418 | 329.21339 | 7.41781 | 2.13186 | 1.71181 | -0.17901 | 0.2307703 | 0.0741781
121.54801 | 7.29283 | 26305.71663 | 0.09281 | 0.07424 | 329.233 | 7.424 | 2.13364 | 1.72353 | -0.18023 | 0.2321565 | 0.07424
121.64801 | 7.29878 | 26304.72422 | 0.09304 | 0.07433 | 329.22058 | 7.43256 | 2.1361 | 1.72917 | -0.18082 | 0.232648 | 0.0743256
121.74801 | 7.305 | 26307.29198 | 0.09258 | 0.07444 | 329.25272 | 7.44387 | 2.13935 | 1.72924 | -0.18083 | 0.2323039 | 0.0744387
121.84801 | 7.31083 | 26304.6509 | 0.09242 | 0.0745 | 329.21966 | 7.44972 | 2.14103 | 1.72796 | -0.1807 | 0.2319497 | 0.0744972
121.94801 | 7.31683 | 26310.38189 | 0.09315 | 0.07458 | 329.29139 | 7.45794 | 2.14339 | 1.73673 | -0.18161 | 0.2328699 | 0.0745794
122.04801 | 7.32283 | 26309.76856 | 0.09262 | 0.07471 | 329.28371 | 7.4706 | 2.14703 | 1.74574 | -0.18256 | 0.2336814 | 0.074706
122.14801 | 7.32862 | 26310.2299 | 0.09298 | 0.07478 | 329.28949 | 7.47807 | 2.14918 | 1.78332 | -0.18649 | 0.2384733 | 0.0747807
122.24801 | 7.335 | 26314.92555 | 0.09268 | 0.07487 | 329.34825 | 7.48679 | 2.15168 | 1.78214 | -0.18636 | 0.2380379 | 0.0748679
122.34801 | 7.34089 | 26311.17225 | 0.09274 | 0.07491 | 329.30128 | 7.49136 | 2.15299 | 1.78455 | -0.18661 | 0.2382144 | 0.0749136
122.44801 | 7.34694 | 26316.76197 | 0.09278 | 0.07504 | 329.37124 | 7.50449 | 2.15677 | 1.78508 | -0.18667 | 0.2378683 | 0.0750449
122.54801 | 7.35294 | 26315.83571 | 0.09252 | 0.07512 | 329.35965 | 7.51207 | 2.15895 | 1.79609 | -0.18782 | 0.2390939 | 0.0751207
122.64801 | 7.35873 | 26316.31136 | 0.09306 | 0.07525 | 329.3656 | 7.52475 | 2.16259 | 1.78619 | -0.18679 | 0.2373753 | 0.0752475
122.74801 | 7.36489 | 26317.68823 | 0.0929 | 0.07533 | 329.38283 | 7.53327 | 2.16504 | 1.7964 | -0.18785 | 0.2384622 | 0.0753327
122.84801 | 7.37078 | 26315.51385 | 0.0927 | 0.07542 | 329.35562 | 7.54223 | 2.16761 | 1.79467 | -0.18767 | 0.2379495 | 0.0754223
122.94801 | 7.37694 | 26320.889 | 0.09287 | 0.07555 | 329.42289 | 7.55455 | 2.17115 | 1.79369 | -0.18757 | 0.2374317 | 0.0755455
123.04801 | 7.38289 | 26319.36193 | 0.09273 | 0.07561 | 329.40378 | 7.56062 | 2.1729 | 1.80007 | -0.18824 | 0.238085 | 0.0756062
123.14801 | 7.38878 | 26323.85552 | 0.09274 | 0.07571 | 329.46002 | 7.57147 | 2.17602 | 1.80632 | -0.18889 | 0.2385693 | 0.0757147
123.24801 | 7.39494 | 26323.88055 | 0.09251 | 0.0758 | 329.46033 | 7.5804 | 2.17858 | 1.79741 | -0.18796 | 0.2371128 | 0.075804
123.34801 | 7.40067 | 26321.10357 | 0.09294 | 0.0759 | 329.42558 | 7.58999 | 2.18134 | 1.80265 | -0.18851 | 0.2375036 | 0.0758999
123.44801 | 7.407 | 26327.26729 | 0.09279 | 0.07598 | 329.50272 | 7.59816 | 2.18369 | 1.81182 | -0.18947 | 0.2384551 | 0.0759816
123.54801 | 7.41283 | 26322.92032 | 0.09315 | 0.07607 | 329.44831 | 7.60653 | 2.18609 | 1.81053 | -0.18933 | 0.2380231 | 0.0760653
123.64801 | 7.41883 | 26328.66025 | 0.09323 | 0.07618 | 329.52015 | 7.6176 | 2.18928 | 1.81326 | -0.18962 | 0.2380356 | 0.076176
123.74801 | 7.42489 | 26328.84979 | 0.09289 | 0.07624 | 329.52253 | 7.6238 | 2.19106 | 1.81712 | -0.19002 | 0.2383483 | 0.076238
123.84801 | 7.43073 | 26328.65131 | 0.09321 | 0.07636 | 329.52004 | 7.63563 | 2.19446 | 1.81404 | -0.1897 | 0.2375757 | 0.0763563
123.94801 | 7.43699 | 26331.13682 | 0.09311 | 0.07645 | 329.55115 | 7.64464 | 2.19705 | 1.81478 | -0.18977 | 0.2373925 | 0.0764464
124.04801 | 7.44283 | 26328.41885 | 0.09281 | 0.07655 | 329.51713 | 7.65468 | 2.19993 | 1.81842 | -0.19016 | 0.2375566 | 0.0765468
124.14801 | 7.44894 | 26332.03447 | 0.09284 | 0.07663 | 329.56238 | 7.66262 | 2.20221 | 1.80933 | -0.18921 | 0.2361242 | 0.0766262
124.24801 | 7.45478 | 26331.11715 | 0.09279 | 0.07671 | 329.5509 | 7.67101 | 2.20462 | 1.81404 | -0.1897 | 0.2364799 | 0.0767101
124.34801 | 7.46067 | 26334.9241 | 0.09285 | 0.07681 | 329.59855 | 7.68091 | 2.20747 | 1.81391 | -0.18968 | 0.2361582 | 0.0768091
124.44801 | 7.46689 | 26335.97195 | 0.09279 | 0.0769 | 329.61166 | 7.6899 | 2.21005 | 1.81654 | -0.18996 | 0.2362241 | 0.076899
124.54801 | 7.47278 | 26334.1105 | 0.09272 | 0.07698 | 329.58837 | 7.69824 | 2.21245 | 1.81649 | -0.18995 | 0.2359617 | 0.0769824
124.64801 | 7.479 | 26339.39624 | 0.09306 | 0.07709 | 329.65452 | 7.70869 | 2.21545 | 1.78339 | -0.18649 | 0.231348 | 0.0770869
124.74801 | 7.48489 | 26336.70866 | 0.09286 | 0.07717 | 329.62088 | 7.7172 | 2.2179 | 1.78752 | -0.18693 | 0.2316281 | 0.077172
124.84801 | 7.49073 | 26340.26885 | 0.09283 | 0.07726 | 329.66544 | 7.72629 | 2.22051 | 1.78536 | -0.1867 | 0.231076 | 0.0772629
124.94801 | 7.49683 | 26341.08961 | 0.09278 | 0.07731 | 329.67571 | 7.73133 | 2.22196 | 1.78102 | -0.18624 | 0.230364 | 0.0773133
125.04801 | 7.50273 | 26339.72526 | 0.09289 | 0.0774 | 329.65864 | 7.74015 | 2.22449 | 1.79825 | -0.18805 | 0.2323275 | 0.0774015
125.14801 | 7.50894 | 26343.13345 | 0.09304 | 0.07756 | 329.70129 | 7.7556 | 2.22894 | 1.79115 | -0.1873 | 0.2309492 | 0.077556
125.24801 | 7.51489 | 26343.08517 | 0.09308 | 0.07761 | 329.70069 | 7.76064 | 2.23038 | 1.79672 | -0.18789 | 0.231517 | 0.0776064
125.34801 | 7.52083 | 26346.78125 | 0.09294 | 0.07769 | 329.74695 | 7.76947 | 2.23292 | 1.80604 | -0.18886 | 0.2324534 | 0.0776947
125.44801 | 7.52689 | 26345.89255 | 0.093 | 0.07779 | 329.73583 | 7.77881 | 2.23561 | 1.81071 | -0.18935 | 0.2327747 | 0.0777881
125.54801 | 7.53267 | 26346.32528 | 0.0929 | 0.07782 | 329.74124 | 7.782 | 2.23652 | 1.81704 | -0.19001 | 0.2334927 | 0.07782
125.64801 | 7.539 | 26347.93818 | 0.09295 | 0.07792 | 329.76143 | 7.79159 | 2.23928 | 1.82259 | -0.19059 | 0.2339176 | 0.0779159
125.74801 | 7.54483 | 26345.77453 | 0.09294 | 0.07802 | 329.73435 | 7.80203 | 2.24228 | 1.82773 | -0.19113 | 0.2342634 | 0.0780203
125.84801 | 7.55083 | 26351.49479 | 0.09305 | 0.07809 | 329.80594 | 7.80937 | 2.24439 | 1.82643 | -0.19099 | 0.2338767 | 0.0780937
125.94801 | 7.55694 | 26350.79205 | 0.09319 | 0.07819 | 329.79715 | 7.8188 | 2.2471 | 1.82779 | -0.19114 | 0.2337686 | 0.078188
126.04801 | 7.56273 | 26351.48942 | 0.093 | 0.07826 | 329.80588 | 7.82579 | 2.24911 | 1.83004 | -0.19137 | 0.2338473 | 0.0782579
126.14801 | 7.56889 | 26353.78897 | 0.0929 | 0.07834 | 329.83466 | 7.83438 | 2.25158 | 1.83161 | -0.19153 | 0.2337913 | 0.0783438
126.24801 | 7.57478 | 26351.27842 | 0.09276 | 0.07842 | 329.80323 | 7.84244 | 2.25389 | 1.84152 | -0.19257 | 0.2348147 | 0.0784244
126.34801 | 7.581 | 26355.71122 | 0.0929 | 0.07854 | 329.85871 | 7.85393 | 2.2572 | 1.83654 | -0.19205 | 0.2338371 | 0.0785393
126.44801 | 7.58683 | 26354.10368 | 0.09301 | 0.0786 | 329.83859 | 7.85965 | 2.25884 | 1.83706 | -0.19211 | 0.2337331 | 0.0785965
126.54801 | 7.59273 | 26357.54585 | 0.09297 | 0.07868 | 329.88168 | 7.86809 | 2.26127 | 1.84778 | -0.19323 | 0.2348448 | 0.0786809
126.64801 | 7.59889 | 26357.92136 | 0.09294 | 0.0788 | 329.88637 | 7.87971 | 2.2646 | 1.84424 | -0.19286 | 0.2340492 | 0.0787971
126.74801 | 7.60473 | 26357.51545 | 0.09299 | 0.07886 | 329.88129 | 7.88601 | 2.26641 | 1.84378 | -0.19281 | 0.2338039 | 0.0788601
126.84801 | 7.61105 | 26361.12213 | 0.09286 | 0.07898 | 329.92643 | 7.89802 | 2.26987 | 1.85139 | -0.1936 | 0.2344119 | 0.0789802
126.94801 | 7.61689 | 26357.07378 | 0.09319 | 0.07906 | 329.87577 | 7.906 | 2.27216 | 1.8545 | -0.19393 | 0.2345687 | 0.07906
127.04801 | 7.62283 | 26362.72073 | 0.09317 | 0.07915 | 329.94644 | 7.91489 | 2.27471 | 1.84736 | -0.19318 | 0.2334031 | 0.0791489
127.14801 | 7.62889 | 26361.0971 | 0.09297 | 0.07925 | 329.92612 | 7.92499 | 2.27762 | 1.85748 | -0.19424 | 0.2343826 | 0.0792499
127.24801 | 7.63462 | 26361.68003 | 0.09308 | 0.07929 | 329.93342 | 7.9294 | 2.27889 | 1.84599 | -0.19304 | 0.2328032 | 0.079294
127.34801 | 7.64089 | 26363.81149 | 0.09335 | 0.0794 | 329.96009 | 7.94018 | 2.28198 | 1.85177 | -0.19364 | 0.2332151 | 0.0794018
127.44801 | 7.64689 | 26362.71715 | 0.09299 | 0.07948 | 329.9464 | 7.94784 | 2.28419 | 1.85839 | -0.19434 | 0.2338233 | 0.0794784
127.54801 | 7.653 | 26367.18392 | 0.09316 | 0.0796 | 330.0023 | 7.96006 | 2.2877 | 1.8544 | -0.19392 | 0.2329631 | 0.0796006
127.64801 | 7.65878 | 26364.39264 | 0.09314 | 0.07968 | 329.96737 | 7.96766 | 2.28988 | 1.85581 | -0.19407 | 0.2329178 | 0.0796766
127.74801 | 7.66473 | 26367.62917 | 0.09319 | 0.07973 | 330.00787 | 7.97341 | 2.29153 | 1.85979 | -0.19448 | 0.233249 | 0.0797341
127.84801 | 7.67094 | 26367.6095 | 0.09311 | 0.07983 | 330.00763 | 7.98336 | 2.29439 | 1.85755 | -0.19425 | 0.2326777 | 0.0798336
127.94801 | 7.67673 | 26366.01985 | 0.09342 | 0.07989 | 329.98773 | 7.98945 | 2.29614 | 1.86543 | -0.19507 | 0.2334867 | 0.0798945
128.04801 | 7.68294 | 26369.66765 | 0.09303 | 0.07997 | 330.03339 | 7.99731 | 2.2984 | 1.86141 | -0.19465 | 0.2327545 | 0.0799731
128.14801 | 7.68889 | 26369.0418 | 0.09303 | 0.08007 | 330.02555 | 8.00675 | 2.30112 | 1.86513 | -0.19504 | 0.2329447 | 0.0800675
128.24801 | 7.69473 | 26372.66457 | 0.09318 | 0.08018 | 330.0709 | 8.0179 | 2.30432 | 1.85928 | -0.19443 | 0.2318911 | 0.080179
128.34801 | 7.70083 | 26372.9775 | 0.09306 | 0.08024 | 330.07481 | 8.02372 | 2.30599 | 1.86435 | -0.19496 | 0.2323548 | 0.0802372
128.44801 | 7.70678 | 26372.34807 | 0.09298 | 0.08034 | 330.06693 | 8.03437 | 2.30905 | 1.86795 | -0.19534 | 0.2324949 | 0.0803437
128.54801 | 7.71294 | 26373.67487 | 0.09281 | 0.08044 | 330.08354 | 8.04388 | 2.31178 | 1.87379 | -0.19595 | 0.232946 | 0.0804388
128.64801 | 7.71889 | 26373.92163 | 0.09307 | 0.08047 | 330.08663 | 8.04728 | 2.31276 | 1.87871 | -0.19646 | 0.233459 | 0.0804728
128.74801 | 7.72489 | 26377.64275 | 0.09318 | 0.08057 | 330.1332 | 8.05695 | 2.31554 | 1.87638 | -0.19622 | 0.2328896 | 0.0805695
128.84801 | 7.73089 | 26377.43175 | 0.09317 | 0.08067 | 330.13056 | 8.06714 | 2.31847 | 1.87755 | -0.19634 | 0.2327405 | 0.0806714
128.94801 | 7.73667 | 26378.11124 | 0.09311 | 0.08072 | 330.13906 | 8.07174 | 2.31979 | 1.89609 | -0.19828 | 0.2349047 | 0.0807174
129.04801 | 7.74299 | 26380.29635 | 0.09347 | 0.08084 | 330.16641 | 8.08402 | 2.32332 | 1.90572 | -0.19929 | 0.2357391 | 0.0808402
129.14801 | 7.74883 | 26377.62666 | 0.09312 | 0.08091 | 330.133 | 8.09074 | 2.32525 | 1.92294 | -0.20109 | 0.2376717 | 0.0809074
129.24801 | 7.75494 | 26382.12383 | 0.09324 | 0.08096 | 330.18928 | 8.09555 | 2.32664 | 1.93038 | -0.20186 | 0.2384495 | 0.0809555
129.34801 | 7.76094 | 26380.85067 | 0.09335 | 0.08104 | 330.17335 | 8.10382 | 2.32901 | 1.93486 | -0.20233 | 0.238759 | 0.0810382
129.44801 | 7.76667 | 26382.65848 | 0.09321 | 0.08115 | 330.19598 | 8.11497 | 2.33222 | 1.93859 | -0.20272 | 0.2388906 | 0.0811497
129.54801 | 7.77289 | 26384.0282 | 0.0932 | 0.08121 | 330.21312 | 8.12141 | 2.33407 | 1.93859 | -0.20272 | 0.2387012 | 0.0812141
129.64801 | 7.77883 | 26381.88243 | 0.09336 | 0.0813 | 330.18626 | 8.13006 | 2.33655 | 1.93848 | -0.20271 | 0.2384337 | 0.0813006
129.74801 | 7.785 | 26385.81634 | 0.09318 | 0.08136 | 330.2355 | 8.13552 | 2.33812 | 1.95413 | -0.20435 | 0.2401973 | 0.0813552
129.84801 | 7.79089 | 26383.71885 | 0.09344 | 0.08145 | 330.20925 | 8.14484 | 2.3408 | 1.94566 | -0.20346 | 0.2388825 | 0.0814484
129.94801 | 7.79683 | 26386.84273 | 0.09342 | 0.08151 | 330.24834 | 8.15073 | 2.34249 | 1.9537 | -0.2043 | 0.2396963 | 0.0815073
130.04801 | 7.80289 | 26386.49583 | 0.09321 | 0.08162 | 330.244 | 8.16235 | 2.34583 | 1.9439 | -0.20328 | 0.2381545 | 0.0816235
130.14801 | 7.80867 | 26385.90395 | 0.09326 | 0.08172 | 330.2366 | 8.1719 | 2.34858 | 1.94424 | -0.20331 | 0.2379177 | 0.081719
130.24801 | 7.81494 | 26388.79895 | 0.09312 | 0.08178 | 330.27283 | 8.1783 | 2.35042 | 1.94657 | -0.20356 | 0.2380165 | 0.081783
130.34801 | 7.82083 | 26386.50298 | 0.09305 | 0.08189 | 330.24409 | 8.18853 | 2.35336 | 1.94684 | -0.20359 | 0.2377521 | 0.0818853
130.44801 | 7.82689 | 26393.46957 | 0.0933 | 0.08194 | 330.33128 | 8.19389 | 2.3549 | 1.94575 | -0.20347 | 0.2374635 | 0.0819389
130.54801 | 7.833 | 26391.42573 | 0.09313 | 0.08203 | 330.3057 | 8.20302 | 2.35752 | 1.95259 | -0.20419 | 0.2380331 | 0.0820302
130.64801 | 7.83867 | 26391.44897 | 0.09338 | 0.08214 | 330.30599 | 8.21387 | 2.36064 | 1.94972 | -0.20389 | 0.2373692 | 0.0821387
130.74801 | 7.845 | 26394.20271 | 0.09336 | 0.0822 | 330.34046 | 8.22046 | 2.36253 | 1.94382 | -0.20327 | 0.2364612 | 0.0822046
130.84801 | 7.85083 | 26390.32423 | 0.09299 | 0.08231 | 330.29192 | 8.23142 | 2.36568 | 1.94698 | -0.2036 | 0.2365303 | 0.0823142
130.94801 | 7.85689 | 26395.25771 | 0.09337 | 0.08236 | 330.35366 | 8.23594 | 2.36698 | 1.95049 | -0.20397 | 0.2368266 | 0.0823594
131.04801 | 7.86283 | 26394.27602 | 0.09318 | 0.08245 | 330.34138 | 8.24471 | 2.3695 | 1.94974 | -0.20389 | 0.2364838 | 0.0824471
131.14801 | 7.86878 | 26397.31944 | 0.09342 | 0.08254 | 330.37947 | 8.25428 | 2.37226 | 1.95884 | -0.20484 | 0.237312 | 0.0825428
131.24801 | 7.87489 | 26396.2841 | 0.09342 | 0.08266 | 330.36651 | 8.26584 | 2.37558 | 1.9677 | -0.20577 | 0.238052 | 0.0826584
131.34801 | 7.88078 | 26395.41149 | 0.09326 | 0.08275 | 330.35559 | 8.2754 | 2.37833 | 1.95403 | -0.20434 | 0.2361251 | 0.082754
131.44801 | 7.88705 | 26399.62256 | 0.09323 | 0.08287 | 330.40829 | 8.28667 | 2.38156 | 1.9699 | -0.206 | 0.2377191 | 0.0828667
131.54801 | 7.89283 | 26396.30914 | 0.09299 | 0.08295 | 330.36682 | 8.2953 | 2.38404 | 1.95631 | -0.20457 | 0.2358335 | 0.082953
131.64801 | 7.89878 | 26401.83806 | 0.09332 | 0.083 | 330.43602 | 8.29988 | 2.38536 | 1.96218 | -0.20519 | 0.2364106 | 0.0829988
131.74801 | 7.90483 | 26399.86575 | 0.09312 | 0.08311 | 330.41134 | 8.31056 | 2.38843 | 1.94771 | -0.20368 | 0.2343657 | 0.0831056
131.84801 | 7.91062 | 26399.22202 | 0.09343 | 0.08322 | 330.40328 | 8.3219 | 2.39169 | 1.95017 | -0.20393 | 0.2343419 | 0.083219
131.94801 | 7.91694 | 26402.66597 | 0.09323 | 0.08327 | 330.44638 | 8.32738 | 2.39326 | 1.94511 | -0.2034 | 0.2335801 | 0.0832738
132.04801 | 7.92294 | 26401.37672 | 0.09309 | 0.08341 | 330.43025 | 8.34122 | 2.39724 | 1.94716 | -0.20362 | 0.2334383 | 0.0834122
132.14801 | 7.92889 | 26405.38752 | 0.09331 | 0.0835 | 330.48044 | 8.34999 | 2.39976 | 1.95822 | -0.20477 | 0.2345176 | 0.0834999
132.24801 | 7.93489 | 26405.70939 | 0.09304 | 0.08357 | 330.48447 | 8.35741 | 2.40189 | 1.95319 | -0.20425 | 0.2337076 | 0.0835741
132.34801 | 7.94078 | 26405.47693 | 0.09296 | 0.08365 | 330.48156 | 8.36536 | 2.40418 | 1.96027 | -0.20499 | 0.2343318 | 0.0836536
132.44801 | 7.94694 | 26407.44388 | 0.09333 | 0.08378 | 330.50618 | 8.37767 | 2.40772 | 1.96847 | -0.20585 | 0.2349663 | 0.0837767
132.54801 | 7.95278 | 26405.0746 | 0.0931 | 0.08387 | 330.47653 | 8.38692 | 2.41038 | 1.97173 | -0.20619 | 0.2350958 | 0.0838692
132.64801 | 7.95899 | 26410.30669 | 0.09321 | 0.08397 | 330.54201 | 8.39654 | 2.41314 | 1.96787 | -0.20578 | 0.2343668 | 0.0839654
132.74801 | 7.96489 | 26408.40948 | 0.09351 | 0.08405 | 330.51827 | 8.40489 | 2.41554 | 1.96972 | -0.20598 | 0.234354 | 0.0840489
132.84801 | 7.97073 | 26410.76267 | 0.09325 | 0.08412 | 330.54772 | 8.4116 | 2.41747 | 1.9797 | -0.20702 | 0.2353536 | 0.084116
132.94801 | 7.97694 | 26412.16636 | 0.09339 | 0.08424 | 330.56529 | 8.42425 | 2.4211 | 1.97716 | -0.20676 | 0.2346986 | 0.0842425
133.04801 | 7.98273 | 26407.15957 | 0.09333 | 0.08433 | 330.50262 | 8.43329 | 2.4237 | 1.97567 | -0.2066 | 0.2342704 | 0.0843329
133.14801 | 7.98894 | 26413.17308 | 0.09316 | 0.08441 | 330.57789 | 8.4413 | 2.426 | 1.98182 | -0.20724 | 0.2347766 | 0.084413
133.24801 | 7.99489 | 26410.85565 | 0.09318 | 0.08454 | 330.54888 | 8.45372 | 2.42957 | 1.98161 | -0.20722 | 0.2344069 | 0.0845372
133.34801 | 8.00078 | 26414.36934 | 0.09292 | 0.08462 | 330.59286 | 8.46229 | 2.43204 | 1.99119 | -0.20822 | 0.2353016 | 0.0846229
133.44801 | 8.00689 | 26413.70416 | 0.093 | 0.0847 | 330.58453 | 8.46968 | 2.43416 | 1.98348 | -0.20742 | 0.2341859 | 0.0846968
133.54801 | 8.01273 | 26413.47885 | 0.09344 | 0.08479 | 330.58171 | 8.47922 | 2.4369 | 1.98497 | -0.20757 | 0.2340982 | 0.0847922
133.64801 | 8.01905 | 26416.71896 | 0.09288 | 0.08489 | 330.62226 | 8.48898 | 2.43971 | 1.99679 | -0.20881 | 0.2352214 | 0.0848898
133.74801 | 8.02489 | 26412.88877 | 0.09322 | 0.08498 | 330.57433 | 8.49762 | 2.44219 | 1.98536 | -0.20761 | 0.2336372 | 0.0849762
133.84801 | 8.03089 | 26418.4463 | 0.09325 | 0.08509 | 330.64388 | 8.50905 | 2.44548 | 1.99443 | -0.20856 | 0.2343893 | 0.0850905
133.94801 | 8.03683 | 26415.57455 | 0.09329 | 0.08516 | 330.60794 | 8.5165 | 2.44761 | 1.99723 | -0.20885 | 0.234513 | 0.085165
134.04801 | 8.04262 | 26416.74578 | 0.09333 | 0.08525 | 330.6226 | 8.52532 | 2.45015 | 1.99456 | -0.20858 | 0.2339572 | 0.0852532
134.14801 | 8.04905 | 26420.20404 | 0.09305 | 0.08534 | 330.66588 | 8.5335 | 2.4525 | 1.99389 | -0.20851 | 0.2336544 | 0.085335
134.24801 | 8.05483 | 26415.84635 | 0.09304 | 0.08545 | 330.61134 | 8.54512 | 2.45584 | 1.99811 | -0.20895 | 0.2338305 | 0.0854512
134.34801 | 8.06094 | 26421.54336 | 0.09282 | 0.08553 | 330.68265 | 8.55268 | 2.45801 | 1.99479 | -0.2086 | 0.2332357 | 0.0855268
134.44801 | 8.06689 | 26419.21699 | 0.09283 | 0.08558 | 330.65353 | 8.55838 | 2.45965 | 1.99914 | -0.20905 | 0.2335886 | 0.0855838
134.54801 | 8.07278 | 26421.15712 | 0.09323 | 0.08572 | 330.67781 | 8.57237 | 2.46367 | 1.99963 | -0.2091 | 0.2332645 | 0.0857237
134.64801 | 8.07889 | 26421.74006 | 0.09304 | 0.0858 | 330.68511 | 8.58043 | 2.46599 | 2.00524 | -0.20969 | 0.2336992 | 0.0858043
134.74801 | 8.08473 | 26420.30597 | 0.09322 | 0.08586 | 330.66716 | 8.58577 | 2.46752 | 2.00535 | -0.2097 | 0.2335667 | 0.0858577
134.84801 | 8.09105 | 26424.30425 | 0.0932 | 0.086 | 330.7172 | 8.60042 | 2.47173 | 2.00992 | -0.21018 | 0.2337002 | 0.0860042
134.94801 | 8.09683 | 26422.12093 | 0.09326 | 0.08607 | 330.68987 | 8.60676 | 2.47356 | 2.00798 | -0.20998 | 0.2333027 | 0.0860676
135.04801 | 8.10283 | 26426.99361 | 0.09292 | 0.08614 | 330.75086 | 8.61435 | 2.47574 | 2.00826 | -0.21001 | 0.2331296 | 0.0861435
135.14801 | 8.10889 | 26424.9891 | 0.09345 | 0.08624 | 330.72577 | 8.62396 | 2.4785 | 2.0139 | -0.2106 | 0.2335238 | 0.0862396
135.24801 | 8.11467 | 26424.40259 | 0.09337 | 0.08633 | 330.71843 | 8.63322 | 2.48116 | 2.01888 | -0.21112 | 0.2338502 | 0.0863322
135.34801 | 8.12094 | 26426.8899 | 0.09295 | 0.08646 | 330.74956 | 8.64622 | 2.4849 | 2.01427 | -0.21064 | 0.2329654 | 0.0864622
135.44801 | 8.12683 | 26423.65158 | 0.09334 | 0.08653 | 330.70903 | 8.6535 | 2.48699 | 2.02242 | -0.21149 | 0.2337112 | 0.086535
135.54801 | 8.13283 | 26428.25246 | 0.09323 | 0.08663 | 330.76661 | 8.66259 | 2.4896 | 2.01985 | -0.21122 | 0.2331693 | 0.0866259
135.64801 | 8.13889 | 26428.55644 | 0.09326 | 0.08673 | 330.77042 | 8.67323 | 2.49266 | 2.02479 | -0.21174 | 0.2334528 | 0.0867323
135.74801 | 8.14478 | 26429.28243 | 0.09346 | 0.08688 | 330.7795 | 8.68814 | 2.49695 | 2.03114 | -0.2124 | 0.2337831 | 0.0868814
135.84801 | 8.15089 | 26429.62575 | 0.09322 | 0.08694 | 330.7838 | 8.69409 | 2.49865 | 2.03562 | -0.21287 | 0.2341384 | 0.0869409
135.94801 | 8.15689 | 26427.95205 | 0.09316 | 0.087 | 330.76285 | 8.70042 | 2.50047 | 2.03794 | -0.21311 | 0.2342347 | 0.0870042
136.04801 | 8.16294 | 26431.2315 | 0.09316 | 0.08714 | 330.8039 | 8.71389 | 2.50435 | 2.0423 | -0.21357 | 0.2343729 | 0.0871389
136.14801 | 8.16883 | 26430.40717 | 0.09322 | 0.08722 | 330.79358 | 8.72227 | 2.50675 | 2.0699 | -0.21645 | 0.2373121 | 0.0872227
136.24801 | 8.17467 | 26433.19666 | 0.09292 | 0.0873 | 330.82849 | 8.72954 | 2.50884 | 2.08607 | -0.21814 | 0.2389668 | 0.0872954
136.34801 | 8.18089 | 26433.98702 | 0.09331 | 0.0874 | 330.83839 | 8.73951 | 2.51171 | 2.08297 | -0.21782 | 0.2383394 | 0.0873951
136.44801 | 8.18673 | 26431.85735 | 0.09318 | 0.08753 | 330.81173 | 8.75277 | 2.51552 | 2.07809 | -0.21731 | 0.2374208 | 0.0875277
136.54801 | 8.19299 | 26437.12342 | 0.09313 | 0.08759 | 330.87764 | 8.7593 | 2.5174 | 2.08229 | -0.21775 | 0.2377233 | 0.087593
136.64801 | 8.19899 | 26433.40945 | 0.09316 | 0.08767 | 330.83116 | 8.76742 | 2.51973 | 2.08756 | -0.2183 | 0.2381043 | 0.0876742
136.74801 | 8.20478 | 26436.13636 | 0.09278 | 0.08775 | 330.86529 | 8.7749 | 2.52188 | 2.08521 | -0.21805 | 0.2376335 | 0.087749
136.84801 | 8.21094 | 26436.81228 | 0.09316 | 0.08789 | 330.87375 | 8.78861 | 2.52582 | 2.08111 | -0.21763 | 0.2367963 | 0.0878861
136.94801 | 8.21667 | 26434.34465 | 0.09327 | 0.08792 | 330.84286 | 8.79205 | 2.52681 | 2.08391 | -0.21792 | 0.2370221 | 0.0879205
137.04801 | 8.22289 | 26436.05411 | 0.09287 | 0.08803 | 330.86426 | 8.80317 | 2.53 | 2.08436 | -0.21797 | 0.2367738 | 0.0880317
137.14801 | 8.22883 | 26435.09746 | 0.09312 | 0.08813 | 330.85228 | 8.8128 | 2.53277 | 2.08884 | -0.21843 | 0.2370234 | 0.088128
137.24801 | 8.23494 | 26439.77702 | 0.0932 | 0.08822 | 330.91085 | 8.82218 | 2.53547 | 2.08852 | -0.2184 | 0.2367351 | 0.0882218
137.34801 | 8.24089 | 26437.85655 | 0.09305 | 0.0883 | 330.88682 | 8.83015 | 2.53776 | 2.08673 | -0.21821 | 0.2363187 | 0.0883015
137.44801 | 8.24662 | 26438.46273 | 0.09319 | 0.08838 | 330.8944 | 8.83777 | 2.53995 | 2.08521 | -0.21806 | 0.235943 | 0.0883777
137.54801 | 8.25294 | 26440.01126 | 0.09331 | 0.0885 | 330.91378 | 8.85032 | 2.54355 | 2.10235 | -0.21985 | 0.2375451 | 0.0885032
137.64801 | 8.25873 | 26436.7801 | 0.09329 | 0.08858 | 330.87334 | 8.85791 | 2.54574 | 2.09781 | -0.21937 | 0.236829 | 0.0885791
137.74801 | 8.26489 | 26443.46774 | 0.09335 | 0.08868 | 330.95704 | 8.86765 | 2.54854 | 2.1041 | -0.22003 | 0.2372782 | 0.0886765
137.84801 | 8.27089 | 26440.90533 | 0.09331 | 0.08878 | 330.92497 | 8.87788 | 2.55148 | 2.10588 | -0.22022 | 0.2372053 | 0.0887788
137.94801 | 8.27673 | 26443.51602 | 0.09315 | 0.08887 | 330.95765 | 8.88707 | 2.55412 | 2.10447 | -0.22007 | 0.2368013 | 0.0888707
138.04801 | 8.28294 | 26443.46774 | 0.09354 | 0.08891 | 330.95704 | 8.89099 | 2.55524 | 2.10979 | -0.22063 | 0.2372953 | 0.0889099
138.14801 | 8.28883 | 26441.16282 | 0.09335 | 0.08903 | 330.9282 | 8.90284 | 2.55865 | 2.11714 | -0.22139 | 0.237805 | 0.0890284
138.24801 | 8.29499 | 26444.53347 | 0.0934 | 0.08915 | 330.97038 | 8.91526 | 2.56222 | 2.1166 | -0.22134 | 0.2374132 | 0.0891526
138.34801 | 8.30078 | 26442.54863 | 0.09296 | 0.08925 | 330.94554 | 8.92479 | 2.56496 | 2.1118 | -0.22084 | 0.2366218 | 0.0892479
138.44801 | 8.30683 | 26445.52231 | 0.09316 | 0.08932 | 330.98276 | 8.93183 | 2.56698 | 2.11693 | -0.22137 | 0.2370097 | 0.0893183
138.54801 | 8.31289 | 26445.07706 | 0.09327 | 0.08941 | 330.97718 | 8.94147 | 2.56975 | 2.11582 | -0.22126 | 0.23663 | 0.0894147
138.64801 | 8.31867 | 26445.47582 | 0.0933 | 0.08946 | 330.98218 | 8.94554 | 2.57092 | 2.12249 | -0.22195 | 0.237268 | 0.0894554
138.74801 | 8.32499 | 26446.52903 | 0.09314 | 0.08959 | 330.99536 | 8.95878 | 2.57473 | 2.11627 | -0.2213 | 0.236223 | 0.0895878
138.84801 | 8.33089 | 26443.85576 | 0.09334 | 0.08968 | 330.9619 | 8.96805 | 2.57739 | 2.09534 | -0.21911 | 0.233645 | 0.0896805
138.94801 | 8.33683 | 26447.32118 | 0.09302 | 0.08976 | 331.00527 | 8.97612 | 2.57971 | 2.10598 | -0.22023 | 0.2346203 | 0.0897612
139.04801 | 8.34289 | 26445.72794 | 0.09313 | 0.08985 | 330.98533 | 8.98544 | 2.58239 | 2.09725 | -0.21931 | 0.2334054 | 0.0898544
139.14801 | 8.34867 | 26447.86835 | 0.09324 | 0.0899 | 331.01212 | 8.99029 | 2.58378 | 2.10941 | -0.22059 | 0.234632 | 0.0899029
139.24801 | 8.35478 | 26448.97878 | 0.09349 | 0.09 | 331.02602 | 9.00046 | 2.58671 | 2.10998 | -0.22064 | 0.2344302 | 0.0900046
139.34801 | 8.36089 | 26448.63546 | 0.09294 | 0.09011 | 331.02172 | 9.01089 | 2.5897 | 2.11078 | -0.22073 | 0.2342477 | 0.0901089
139.44801 | 8.36699 | 26451.86126 | 0.09301 | 0.09017 | 331.06209 | 9.01678 | 2.59139 | 2.11611 | -0.22129 | 0.2346858 | 0.0901678
139.54801 | 8.37289 | 26450.65784 | 0.09303 | 0.09025 | 331.04703 | 9.02532 | 2.59385 | 2.11572 | -0.22125 | 0.2344205 | 0.0902532
139.64801 | 8.37878 | 26451.74503 | 0.09315 | 0.09033 | 331.06064 | 9.03309 | 2.59608 | 2.1132 | -0.22098 | 0.2339399 | 0.0903309
139.74801 | 8.38483 | 26451.75755 | 0.09314 | 0.09044 | 331.0608 | 9.04446 | 2.59935 | 2.11454 | -0.22112 | 0.2337939 | 0.0904446
139.84801 | 8.39067 | 26450.09816 | 0.09339 | 0.09049 | 331.04003 | 9.04864 | 2.60055 | 2.1199 | -0.22168 | 0.2342783 | 0.0904864
139.94801 | 8.39699 | 26453.19521 | 0.09332 | 0.09059 | 331.07879 | 9.05885 | 2.60348 | 2.11424 | -0.22109 | 0.2333894 | 0.0905885
140.04801 | 8.40289 | 26451.36058 | 0.09309 | 0.09069 | 331.05583 | 9.06916 | 2.60645 | 2.12083 | -0.22178 | 0.2338508 | 0.0906916
140.14801 | 8.40878 | 26455.55556 | 0.09303 | 0.09074 | 331.10833 | 9.07444 | 2.60797 | 2.1221 | -0.22191 | 0.2338547 | 0.0907444
140.24801 | 8.41494 | 26455.5037 | 0.09326 | 0.09084 | 331.10768 | 9.08395 | 2.6107 | 2.13181 | -0.22293 | 0.2346787 | 0.0908395
140.34801 | 8.42073 | 26453.59933 | 0.093 | 0.09095 | 331.08385 | 9.09534 | 2.61397 | 2.14033 | -0.22382 | 0.2353216 | 0.0909534
140.44801 | 8.42694 | 26456.01869 | 0.09288 | 0.09105 | 331.11413 | 9.10482 | 2.6167 | 2.13148 | -0.22289 | 0.2341046 | 0.0910482
140.54801 | 8.43283 | 26453.12369 | 0.09315 | 0.09113 | 331.07789 | 9.11346 | 2.61918 | 2.13907 | -0.22369 | 0.2347155 | 0.0911346
140.64801 | 8.43883 | 26456.97534 | 0.09296 | 0.0912 | 331.1261 | 9.12009 | 2.62109 | 2.138 | -0.22358 | 0.2344275 | 0.0912009
140.74801 | 8.44483 | 26456.39062 | 0.093 | 0.09128 | 331.11878 | 9.1281 | 2.62339 | 2.13902 | -0.22368 | 0.2343335 | 0.091281
140.84801 | 8.45067 | 26458.18055 | 0.09274 | 0.09136 | 331.14118 | 9.13573 | 2.62558 | 2.13354 | -0.22311 | 0.233538 | 0.0913573
140.94801 | 8.457 | 26459.23376 | 0.09294 | 0.09146 | 331.15436 | 9.14554 | 2.6284 | 2.13969 | -0.22375 | 0.2339599 | 0.0914554
141.04801 | 8.46278 | 26454.95474 | 0.0931 | 0.09154 | 331.10081 | 9.15414 | 2.63087 | 2.14315 | -0.22411 | 0.2341181 | 0.0915414
141.14801 | 8.46899 | 26460.99865 | 0.09277 | 0.09164 | 331.17645 | 9.16401 | 2.63371 | 2.14324 | -0.22412 | 0.2338758 | 0.0916401
141.24801 | 8.47489 | 26456.84302 | 0.09285 | 0.09171 | 331.12444 | 9.17098 | 2.63571 | 2.13838 | -0.22361 | 0.2331681 | 0.0917098
141.34801 | 8.48067 | 26460.12425 | 0.09292 | 0.09177 | 331.16551 | 9.1767 | 2.63736 | 2.13999 | -0.22378 | 0.2331982 | 0.091767
141.44801 | 8.48689 | 26459.99193 | 0.09261 | 0.09187 | 331.16385 | 9.18696 | 2.64031 | 2.14402 | -0.2242 | 0.2333764 | 0.0918696
141.54801 | 8.49278 | 26458.77779 | 0.09281 | 0.09193 | 331.14866 | 9.19269 | 2.64195 | 2.15081 | -0.22491 | 0.2339696 | 0.0919269
141.64801 | 8.49894 | 26461.50649 | 0.0929 | 0.092 | 331.18281 | 9.20028 | 2.64413 | 2.14798 | -0.22462 | 0.233469 | 0.0920028
141.74801 | 8.50489 | 26459.6504 | 0.09292 | 0.09215 | 331.15958 | 9.21502 | 2.64837 | 2.14702 | -0.22452 | 0.2329914 | 0.0921502
141.84801 | 8.51094 | 26462.58831 | 0.09256 | 0.0922 | 331.19635 | 9.22044 | 2.64993 | 2.15242 | -0.22508 | 0.2334401 | 0.0922044
141.94801 | 8.51683 | 26459.80418 | 0.09263 | 0.09229 | 331.1615 | 9.22924 | 2.65246 | 2.16007 | -0.22588 | 0.2340464 | 0.0922924
142.04801 | 8.52267 | 26460.77871 | 0.09306 | 0.09236 | 331.1737 | 9.23636 | 2.6545 | 2.15661 | -0.22552 | 0.2334913 | 0.0923636
142.14801 | 8.52894 | 26461.99644 | 0.09276 | 0.09242 | 331.18894 | 9.24248 | 2.65626 | 2.15879 | -0.22575 | 0.2335726 | 0.0924248
142.24801 | 8.53478 | 26459.89537 | 0.09282 | 0.09254 | 331.16265 | 9.25404 | 2.65958 | 2.16383 | -0.22628 | 0.2338254 | 0.0925404
142.34801 | 8.54094 | 26465.81769 | 0.09275 | 0.09258 | 331.23677 | 9.25814 | 2.66076 | 2.16387 | -0.22628 | 0.2337262 | 0.0925814
142.44801 | 8.54694 | 26464.39433 | 0.09327 | 0.0927 | 331.21895 | 9.27015 | 2.66421 | 2.15231 | -0.22507 | 0.2321764 | 0.0927015
142.54801 | 8.55273 | 26464.5052 | 0.09283 | 0.0928 | 331.22034 | 9.28019 | 2.6671 | 2.15972 | -0.22585 | 0.2327237 | 0.0928019
142.64801 | 8.55889 | 26465.73722 | 0.09282 | 0.09291 | 331.23576 | 9.29139 | 2.67032 | 2.16161 | -0.22604 | 0.2326466 | 0.0929139
142.74801 | 8.56489 | 26464.203 | 0.09254 | 0.09299 | 331.21656 | 9.29881 | 2.67245 | 2.16426 | -0.22632 | 0.2327459 | 0.0929881
142.84801 | 8.57089 | 26465.89816 | 0.09298 | 0.09308 | 331.23777 | 9.30827 | 2.67517 | 2.16639 | -0.22654 | 0.2327382 | 0.0930827
142.94801 | 8.57683 | 26466.01617 | 0.09309 | 0.09318 | 331.23925 | 9.31755 | 2.67784 | 2.1764 | -0.22759 | 0.2335807 | 0.0931755
143.04801 | 8.58283 | 26469.03276 | 0.09296 | 0.09326 | 331.27701 | 9.32618 | 2.68032 | 2.16786 | -0.2267 | 0.2324489 | 0.0932618
143.14801 | 8.58889 | 26468.46056 | 0.09279 | 0.09335 | 331.26984 | 9.33486 | 2.68281 | 2.17667 | -0.22762 | 0.2331765 | 0.0933486
143.24801 | 8.59473 | 26466.05015 | 0.09275 | 0.09344 | 331.23968 | 9.34427 | 2.68551 | 2.1832 | -0.2283 | 0.2336405 | 0.0934427
143.34801 | 8.60105 | 26469.42079 | 0.09255 | 0.09356 | 331.28186 | 9.35599 | 2.68888 | 2.18664 | -0.22866 | 0.2337155 | 0.0935599
143.44801 | 8.60689 | 26467.01574 | 0.09257 | 0.09364 | 331.25176 | 9.36435 | 2.69129 | 2.21769 | -0.23191 | 0.2368226 | 0.0936435
143.54801 | 8.61283 | 26471.91525 | 0.09245 | 0.0937 | 331.31308 | 9.37046 | 2.69304 | 2.21939 | -0.23209 | 0.2368496 | 0.0937046
143.64801 | 8.61889 | 26470.21115 | 0.09268 | 0.09383 | 331.29175 | 9.38336 | 2.69675 | 2.22402 | -0.23257 | 0.2370174 | 0.0938336
143.74801 | 8.62462 | 26468.84859 | 0.09272 | 0.09394 | 331.2747 | 9.39356 | 2.69968 | 2.23434 | -0.23365 | 0.2378587 | 0.0939356
143.84801 | 8.63094 | 26472.17274 | 0.09258 | 0.09401 | 331.3163 | 9.40087 | 2.70178 | 2.23279 | -0.23349 | 0.2375089 | 0.0940087
143.94801 | 8.63694 | 26468.55712 | 0.09277 | 0.0941 | 331.27105 | 9.41043 | 2.70453 | 2.24004 | -0.23425 | 0.238038 | 0.0941043
144.04801 | 8.64294 | 26471.74358 | 0.09273 | 0.09421 | 331.31093 | 9.42093 | 2.70755 | 2.23857 | -0.23409 | 0.2376167 | 0.0942093
144.14801 | 8.64883 | 26469.82312 | 0.09291 | 0.09429 | 331.2869 | 9.42869 | 2.70978 | 2.24219 | -0.23447 | 0.237805 | 0.0942869
144.24801 | 8.65473 | 26471.55225 | 0.09262 | 0.09437 | 331.30854 | 9.43727 | 2.71224 | 2.24831 | -0.23511 | 0.2382373 | 0.0943727
144.34801 | 8.66083 | 26471.35913 | 0.09254 | 0.09447 | 331.30612 | 9.44683 | 2.71499 | 2.2487 | -0.23515 | 0.2380375 | 0.0944683
144.44801 | 8.66673 | 26468.81461 | 0.09292 | 0.09458 | 331.27428 | 9.4581 | 2.71823 | 2.2499 | -0.23528 | 0.2378808 | 0.094581
144.54801 | 8.67299 | 26475.41642 | 0.09254 | 0.09468 | 331.3569 | 9.46768 | 2.72098 | 2.25229 | -0.23553 | 0.2378925 | 0.0946768
144.64801 | 8.67889 | 26471.82226 | 0.09281 | 0.09476 | 331.31192 | 9.47584 | 2.72333 | 2.24977 | -0.23526 | 0.2374217 | 0.0947584
144.74801 | 8.68478 | 26475.24118 | 0.09279 | 0.09486 | 331.35471 | 9.48565 | 2.72615 | 2.25165 | -0.23546 | 0.2373743 | 0.0948565
144.84801 | 8.69105 | 26474.9229 | 0.09314 | 0.09496 | 331.35072 | 9.49578 | 2.72906 | 2.2554 | -0.23585 | 0.237516 | 0.0949578
144.94801 | 8.69673 | 26471.1839 | 0.09262 | 0.09501 | 331.30393 | 9.50051 | 2.73042 | 2.24932 | -0.23522 | 0.2367578 | 0.0950051
145.04801 | 8.70294 | 26475.16608 | 0.09322 | 0.09513 | 331.35377 | 9.51315 | 2.73405 | 2.24877 | -0.23516 | 0.2363854 | 0.0951315
145.14801 | 8.70883 | 26472.02611 | 0.09283 | 0.09525 | 331.31447 | 9.52503 | 2.73746 | 2.2659 | -0.23695 | 0.237889 | 0.0952503
145.24801 | 8.71483 | 26476.05836 | 0.09292 | 0.09535 | 331.36494 | 9.53491 | 2.7403 | 2.25746 | -0.23607 | 0.2367573 | 0.0953491
145.34801 | 8.72089 | 26475.00515 | 0.0923 | 0.09541 | 331.35175 | 9.54097 | 2.74205 | 2.25861 | -0.23619 | 0.2367275 | 0.0954097
145.44801 | 8.72678 | 26475.71862 | 0.09323 | 0.09554 | 331.36068 | 9.55401 | 2.74579 | 2.26366 | -0.23671 | 0.236933 | 0.0955401
145.54801 | 8.73294 | 26475.00515 | 0.09284 | 0.09563 | 331.35175 | 9.56252 | 2.74824 | 2.26936 | -0.23731 | 0.2373182 | 0.0956252
145.64801 | 8.73883 | 26473.18482 | 0.09261 | 0.09572 | 331.32897 | 9.57152 | 2.75083 | 2.26431 | -0.23678 | 0.2365674 | 0.0957152
145.74801 | 8.74494 | 26479.07317 | 0.09299 | 0.09583 | 331.40267 | 9.58305 | 2.75414 | 2.27325 | -0.23772 | 0.2372157 | 0.0958305
145.84801 | 8.75083 | 26475.28052 | 0.09279 | 0.09588 | 331.3552 | 9.58791 | 2.75554 | 2.24804 | -0.23508 | 0.2344661 | 0.0958791
145.94801 | 8.75673 | 26477.91982 | 0.09234 | 0.09597 | 331.38823 | 9.59661 | 2.75804 | 2.24706 | -0.23498 | 0.2341514 | 0.0959661
146.04801 | 8.76289 | 26478.6315 | 0.09281 | 0.09608 | 331.39714 | 9.60834 | 2.76141 | 2.2438 | -0.23464 | 0.2335263 | 0.0960834
146.14801 | 8.76883 | 26475.14641 | 0.09272 | 0.09619 | 331.35352 | 9.6191 | 2.7645 | 2.24628 | -0.2349 | 0.2335229 | 0.096191
146.24801 | 8.77499 | 26479.26271 | 0.09255 | 0.09629 | 331.40504 | 9.62922 | 2.76741 | 2.24578 | -0.23485 | 0.2332255 | 0.0962922
146.34801 | 8.78094 | 26478.59752 | 0.09254 | 0.09636 | 331.39671 | 9.63627 | 2.76943 | 2.24519 | -0.23478 | 0.2329937 | 0.0963627
146.44801 | 8.78678 | 26479.8528 | 0.09262 | 0.09647 | 331.41243 | 9.64716 | 2.77256 | 2.25326 | -0.23563 | 0.2335672 | 0.0964716
146.54801 | 8.79278 | 26479.67577 | 0.0928 | 0.09659 | 331.41021 | 9.65911 | 2.776 | 2.25048 | -0.23534 | 0.2329904 | 0.0965911
146.64801 | 8.79873 | 26478.0575 | 0.09246 | 0.09669 | 331.38996 | 9.66895 | 2.77883 | 2.25246 | -0.23554 | 0.2329581 | 0.0966895
146.74801 | 8.80499 | 26481.38702 | 0.09272 | 0.09677 | 331.43163 | 9.67662 | 2.78103 | 2.25591 | -0.23591 | 0.23313 | 0.0967662
146.84801 | 8.81089 | 26478.43301 | 0.09263 | 0.09685 | 331.39466 | 9.68504 | 2.78345 | 2.26045 | -0.23638 | 0.233396 | 0.0968504
146.94801 | 8.81689 | 26483.17158 | 0.09299 | 0.09697 | 331.45396 | 9.69708 | 2.78691 | 2.26477 | -0.23683 | 0.2335517 | 0.0969708
147.04801 | 8.82283 | 26480.42142 | 0.09258 | 0.09707 | 331.41954 | 9.70728 | 2.78984 | 2.26499 | -0.23685 | 0.233329 | 0.0970728
147.14801 | 8.82867 | 26479.76518 | 0.09284 | 0.09716 | 331.41133 | 9.71569 | 2.79226 | 2.27155 | -0.23754 | 0.2338022 | 0.0971569
147.24801 | 8.83499 | 26482.90694 | 0.09228 | 0.09725 | 331.45065 | 9.72529 | 2.79502 | 2.2711 | -0.23749 | 0.2335252 | 0.0972529
147.34801 | 8.84083 | 26477.97346 | 0.09263 | 0.09735 | 331.3889 | 9.73466 | 2.79771 | 2.26556 | -0.23691 | 0.2327313 | 0.0973466
147.44801 | 8.84689 | 26484.24983 | 0.09238 | 0.09744 | 331.46746 | 9.74433 | 2.80049 | 2.26998 | -0.23738 | 0.2329539 | 0.0974433
147.54801 | 8.85294 | 26483.12688 | 0.09216 | 0.09752 | 331.4534 | 9.75249 | 2.80284 | 2.27875 | -0.23829 | 0.2336583 | 0.0975249
147.64801 | 8.85878 | 26483.20735 | 0.09264 | 0.09763 | 331.45441 | 9.76345 | 2.80599 | 2.29235 | -0.23972 | 0.2347889 | 0.0976345
147.74801 | 8.86489 | 26482.67806 | 0.09239 | 0.09771 | 331.44779 | 9.77081 | 2.8081 | 2.27874 | -0.23829 | 0.2332191 | 0.0977081
147.84801 | 8.87078 | 26480.01552 | 0.09243 | 0.09782 | 331.41446 | 9.78246 | 2.81145 | 2.28489 | -0.23894 | 0.2335701 | 0.0978246
147.94801 | 8.87699 | 26483.81174 | 0.09249 | 0.09793 | 331.46197 | 9.7928 | 2.81442 | 2.28833 | -0.2393 | 0.2336747 | 0.097928
148.04801 | 8.88283 | 26481.21893 | 0.09264 | 0.09798 | 331.42952 | 9.79816 | 2.81596 | 2.29366 | -0.23985 | 0.2340909 | 0.0979816
148.14801 | 8.88873 | 26484.50017 | 0.09281 | 0.0981 | 331.47059 | 9.81033 | 2.81946 | 2.28142 | -0.23857 | 0.2325528 | 0.0981033
148.24801 | 8.89494 | 26483.64365 | 0.09218 | 0.09817 | 331.45987 | 9.81722 | 2.82144 | 2.28929 | -0.2394 | 0.2331913 | 0.0981722
148.34801 | 8.90073 | 26481.34053 | 0.09258 | 0.09831 | 331.43105 | 9.83149 | 2.82554 | 2.29881 | -0.24039 | 0.2338211 | 0.0983149
148.44801 | 8.90705 | 26486.64773 | 0.09279 | 0.09838 | 331.49747 | 9.83791 | 2.82738 | 2.2948 | -0.23997 | 0.2332609 | 0.0983791
148.54801 | 8.91289 | 26481.60517 | 0.09242 | 0.09846 | 331.43436 | 9.84647 | 2.82985 | 2.30094 | -0.24061 | 0.2336817 | 0.0984647
148.64801 | 8.91883 | 26485.99863 | 0.09253 | 0.09858 | 331.48934 | 9.85817 | 2.83321 | 2.28836 | -0.2393 | 0.2321283 | 0.0985817
148.74801 | 8.92489 | 26485.23152 | 0.09222 | 0.09868 | 331.47974 | 9.86759 | 2.83592 | 2.29826 | -0.24033 | 0.23291 | 0.0986759
148.84801 | 8.93067 | 26484.38752 | 0.09275 | 0.09877 | 331.46918 | 9.87736 | 2.83872 | 2.30259 | -0.24079 | 0.233118 | 0.0987736
148.94801 | 8.93694 | 26485.14926 | 0.09229 | 0.09885 | 331.47871 | 9.88485 | 2.84088 | 2.3115 | -0.24172 | 0.2338427 | 0.0988485
149.04801 | 8.94283 | 26483.84035 | 0.09257 | 0.09897 | 331.46233 | 9.89654 | 2.84424 | 2.3078 | -0.24133 | 0.2331926 | 0.0989654
149.14801 | 8.94899 | 26487.63478 | 0.09218 | 0.09907 | 331.50982 | 9.90685 | 2.8472 | 2.30517 | -0.24106 | 0.2326845 | 0.0990685
149.24801 | 8.95489 | 26485.83949 | 0.09259 | 0.09912 | 331.48735 | 9.91212 | 2.84871 | 2.30832 | -0.24139 | 0.2328785 | 0.0991212
149.34801 | 8.96073 | 26487.49888 | 0.09281 | 0.09925 | 331.50812 | 9.92545 | 2.85254 | 2.30583 | -0.24113 | 0.2323149 | 0.0992545
149.44801 | 8.96689 | 26486.70673 | 0.09271 | 0.09936 | 331.49821 | 9.93577 | 2.85551 | 2.30181 | -0.2407 | 0.231669 | 0.0993577
149.54801 | 8.97273 | 26484.21586 | 0.09291 | 0.09944 | 331.46703 | 9.94424 | 2.85795 | 2.30619 | -0.24116 | 0.2319121 | 0.0994424
149.64801 | 8.97894 | 26488.20877 | 0.09228 | 0.09955 | 331.51701 | 9.95546 | 2.86117 | 2.30326 | -0.24086 | 0.2313565 | 0.0995546
149.74801 | 8.98494 | 26486.47428 | 0.09276 | 0.09961 | 331.4953 | 9.96052 | 2.86262 | 2.30943 | -0.2415 | 0.2318584 | 0.0996052
149.84801 | 8.99078 | 26489.20476 | 0.09276 | 0.09972 | 331.52947 | 9.97153 | 2.86579 | 2.31793 | -0.24239 | 0.2324548 | 0.0997153
149.94801 | 8.99683 | 26489.06529 | 0.09244 | 0.09982 | 331.52773 | 9.98185 | 2.86875 | 2.32397 | -0.24302 | 0.2328196 | 0.0998185
150.04801 | 9.00283 | 26486.47606 | 0.09236 | 0.09989 | 331.49532 | 9.98938 | 2.87092 | 2.32456 | -0.24308 | 0.2327031 | 0.0998938
150.14801 | 9.00894 | 26487.00356 | 0.09302 | 0.1 | 331.50192 | 10.00049 | 2.87411 | 2.32973 | -0.24362 | 0.2329616 | 0.1000049
150.24801 | 9.01483 | 26486.44567 | 0.09253 | 0.10009 | 331.49494 | 10.00896 | 2.87654 | 2.32763 | -0.24341 | 0.2325546 | 0.1000896
150.34801 | 9.02078 | 26489.07423 | 0.09214 | 0.10018 | 331.52784 | 10.01802 | 2.87915 | 2.34748 | -0.24548 | 0.2343257 | 0.1001802
150.44801 | 9.02683 | 26489.39252 | 0.09264 | 0.10031 | 331.53182 | 10.0309 | 2.88285 | 2.36824 | -0.24765 | 0.2360945 | 0.100309
150.54801 | 9.03273 | 26490.58521 | 0.09246 | 0.10037 | 331.54675 | 10.03739 | 2.88471 | 2.37381 | -0.24823 | 0.2364967 | 0.1003739
150.64801 | 9.03899 | 26490.47434 | 0.09249 | 0.10044 | 331.54536 | 10.04414 | 2.88666 | 2.37331 | -0.24818 | 0.236288 | 0.1004414
150.74801 | 9.04489 | 26487.26821 | 0.09279 | 0.10054 | 331.50523 | 10.05383 | 2.88944 | 2.38038 | -0.24892 | 0.2367635 | 0.1005383
150.84801 | 9.05089 | 26491.47749 | 0.09289 | 0.10068 | 331.55792 | 10.06825 | 2.89358 | 2.38393 | -0.24929 | 0.236777 | 0.1006825
150.94801 | 9.05694 | 26489.18688 | 0.09244 | 0.10073 | 331.52925 | 10.07269 | 2.89486 | 2.39282 | -0.25022 | 0.2375552 | 0.1007269
151.04801 | 9.06262 | 26489.26377 | 0.09256 | 0.10086 | 331.53021 | 10.08608 | 2.89871 | 2.38602 | -0.24951 | 0.2365656 | 0.1008608
151.14801 | 9.06889 | 26490.85522 | 0.09296 | 0.10093 | 331.55013 | 10.09315 | 2.90074 | 2.38407 | -0.24931 | 0.2362067 | 0.1009315
151.24801 | 9.07478 | 26488.37507 | 0.09285 | 0.10101 | 331.51909 | 10.10085 | 2.90295 | 2.39242 | -0.25018 | 0.2368533 | 0.1010085
151.34801 | 9.08099 | 26492.05148 | 0.0926 | 0.10113 | 331.5651 | 10.11334 | 2.90654 | 2.39292 | -0.25023 | 0.2366103 | 0.1011334
151.44801 | 9.08694 | 26489.85028 | 0.09308 | 0.10119 | 331.53755 | 10.11886 | 2.90813 | 2.39873 | -0.25084 | 0.2370554 | 0.1011886
151.54801 | 9.09283 | 26492.25175 | 0.09277 | 0.10128 | 331.56761 | 10.12783 | 2.91071 | 2.39926 | -0.2509 | 0.2368977 | 0.1012783
151.64801 | 9.09894 | 26490.81767 | 0.09308 | 0.10138 | 331.54966 | 10.13844 | 2.91376 | 2.39872 | -0.25084 | 0.2365966 | 0.1013844
151.74801 | 9.10462 | 26488.54852 | 0.09249 | 0.10148 | 331.52126 | 10.14789 | 2.91647 | 2.40132 | -0.25111 | 0.2366324 | 0.1014789
151.84801 | 9.11099 | 26491.56332 | 0.09212 | 0.10156 | 331.55899 | 10.15611 | 2.91884 | 2.40352 | -0.25134 | 0.2366575 | 0.1015611
151.94801 | 9.11689 | 26488.69872 | 0.09234 | 0.10163 | 331.52314 | 10.16264 | 2.92071 | 2.40233 | -0.25122 | 0.2363884 | 0.1016264
152.04801 | 9.12283 | 26494.30454 | 0.09222 | 0.10175 | 331.5933 | 10.17544 | 2.92439 | 2.40699 | -0.2517 | 0.236549 | 0.1017544
152.14801 | 9.12894 | 26492.01393 | 0.09238 | 0.10182 | 331.56463 | 10.18154 | 2.92614 | 2.39829 | -0.25079 | 0.2355528 | 0.1018154
152.24801 | 9.13473 | 26491.2951 | 0.09296 | 0.10194 | 331.55563 | 10.19442 | 2.92984 | 2.4062 | -0.25162 | 0.2360311 | 0.1019442
152.34801 | 9.14094 | 26491.99784 | 0.09209 | 0.102 | 331.56443 | 10.1997 | 2.93136 | 2.41341 | -0.25237 | 0.2366158 | 0.101997
152.44801 | 9.14689 | 26489.21728 | 0.09211 | 0.1021 | 331.52963 | 10.2096 | 2.93421 | 2.40675 | -0.25168 | 0.235734 | 0.102096
152.54801 | 9.15294 | 26492.59865 | 0.09272 | 0.1022 | 331.57195 | 10.2198 | 2.93714 | 2.41344 | -0.25238 | 0.2361533 | 0.102198
152.64801 | 9.15878 | 26490.44394 | 0.09224 | 0.10226 | 331.54498 | 10.22582 | 2.93887 | 2.41699 | -0.25275 | 0.2363615 | 0.1022582
152.74801 | 9.16478 | 26493.66081 | 0.09249 | 0.10237 | 331.58524 | 10.23708 | 2.9421 | 2.41322 | -0.25236 | 0.2357332 | 0.1023708
152.84801 | 9.17094 | 26492.5307 | 0.09212 | 0.10247 | 331.5711 | 10.24715 | 2.945 | 2.4142 | -0.25246 | 0.2355972 | 0.1024715
152.94801 | 9.17678 | 26490.57627 | 0.09261 | 0.10256 | 331.54664 | 10.256 | 2.94754 | 2.41031 | -0.25205 | 0.2350146 | 0.10256
153.04801 | 9.18305 | 26493.1798 | 0.09231 | 0.10265 | 331.57922 | 10.26519 | 2.95018 | 2.39561 | -0.25051 | 0.2333722 | 0.1026519
153.14801 | 9.18889 | 26491.34696 | 0.0918 | 0.10275 | 331.55628 | 10.27538 | 2.95311 | 2.39438 | -0.25039 | 0.2330211 | 0.1027538
153.24801 | 9.19473 | 26494.35282 | 0.09223 | 0.10284 | 331.5939 | 10.28412 | 2.95563 | 2.3889 | -0.24981 | 0.2322902 | 0.1028412
153.34801 | 9.20078 | 26492.75422 | 0.09232 | 0.10292 | 331.5739 | 10.29181 | 2.95783 | 2.40308 | -0.2513 | 0.2334944 | 0.1029181
153.44801 | 9.20673 | 26491.73856 | 0.09243 | 0.103 | 331.56118 | 10.30016 | 2.96023 | 2.40278 | -0.25126 | 0.233276 | 0.1030016
153.54801 | 9.21294 | 26492.93303 | 0.09211 | 0.10314 | 331.57613 | 10.31355 | 2.96408 | 2.40889 | -0.2519 | 0.2335656 | 0.1031355
153.64801 | 9.21894 | 26492.69342 | 0.09233 | 0.10319 | 331.57313 | 10.31881 | 2.9656 | 2.4087 | -0.25188 | 0.2334281 | 0.1031881
153.74801 | 9.22489 | 26495.44716 | 0.09216 | 0.10331 | 331.6076 | 10.33098 | 2.96909 | 2.40337 | -0.25133 | 0.2326372 | 0.1033098
153.84801 | 9.23094 | 26493.9791 | 0.09266 | 0.10337 | 331.58923 | 10.33658 | 2.9707 | 2.41256 | -0.25229 | 0.2334002 | 0.1033658
153.94801 | 9.23667 | 26492.08903 | 0.09255 | 0.10348 | 331.56557 | 10.34798 | 2.97398 | 2.41546 | -0.25259 | 0.2334233 | 0.1034798
154.04801 | 9.24283 | 26493.70909 | 0.09235 | 0.10357 | 331.58585 | 10.35667 | 2.97648 | 2.4165 | -0.2527 | 0.2333279 | 0.1035667
154.14801 | 9.24878 | 26491.4757 | 0.09245 | 0.10366 | 331.55789 | 10.36562 | 2.97905 | 2.41654 | -0.2527 | 0.2331303 | 0.1036562
154.24801 | 9.25489 | 26496.84191 | 0.09207 | 0.10372 | 331.62506 | 10.37209 | 2.98091 | 2.42174 | -0.25325 | 0.2334862 | 0.1037209
154.34801 | 9.26099 | 26495.18967 | 0.09266 | 0.10382 | 331.60438 | 10.38176 | 2.98369 | 2.42435 | -0.25352 | 0.2335201 | 0.1038176
154.44801 | 9.26673 | 26494.75873 | 0.0921 | 0.10392 | 331.59898 | 10.39223 | 2.9867 | 2.42421 | -0.2535 | 0.2332714 | 0.1039223
154.54801 | 9.27289 | 26495.51868 | 0.09228 | 0.10399 | 331.60849 | 10.39939 | 2.98875 | 2.43286 | -0.25441 | 0.2339426 | 0.1039939
154.64801 | 9.27878 | 26491.60087 | 0.09276 | 0.10409 | 331.55946 | 10.40883 | 2.99147 | 2.42431 | -0.25351 | 0.232909 | 0.1040883
154.74801 | 9.28489 | 26494.91608 | 0.09264 | 0.10421 | 331.60095 | 10.42075 | 2.99489 | 2.42428 | -0.25351 | 0.2326397 | 0.1042075
154.84801 | 9.29083 | 26493.47663 | 0.09249 | 0.10428 | 331.58294 | 10.42762 | 2.99687 | 2.4334 | -0.25447 | 0.233361 | 0.1042762
154.94801 | 9.29678 | 26496.75608 | 0.09268 | 0.1044 | 331.62398 | 10.44021 | 3.00049 | 2.43977 | -0.25513 | 0.2336897 | 0.1044021
155.04801 | 9.30289 | 26495.72611 | 0.09211 | 0.10446 | 331.61109 | 10.44615 | 3.00219 | 2.42644 | -0.25374 | 0.2322808 | 0.1044615
155.14801 | 9.30873 | 26494.07387 | 0.09243 | 0.10457 | 331.59041 | 10.45667 | 3.00521 | 2.44265 | -0.25543 | 0.2335973 | 0.1045667
155.24801 | 9.31505 | 26496.87231 | 0.09211 | 0.10467 | 331.62544 | 10.46718 | 3.00824 | 2.43316 | -0.25444 | 0.2324561 | 0.1046718
155.34801 | 9.32083 | 26491.76896 | 0.09259 | 0.10476 | 331.56156 | 10.47551 | 3.01063 | 2.43899 | -0.25505 | 0.2328278 | 0.1047551
155.44801 | 9.32683 | 26497.30861 | 0.09277 | 0.10487 | 331.6309 | 10.48724 | 3.014 | 2.44062 | -0.25522 | 0.2327228 | 0.1048724
155.54801 | 9.33294 | 26495.49007 | 0.09297 | 0.10495 | 331.60814 | 10.49541 | 3.01635 | 2.4384 | -0.25499 | 0.2323301 | 0.1049541
155.64801 | 9.33867 | 26494.9429 | 0.09233 | 0.10506 | 331.60129 | 10.50608 | 3.01941 | 2.44256 | -0.25542 | 0.2324901 | 0.1050608
155.74801 | 9.34494 | 26496.9188 | 0.09221 | 0.10514 | 331.62602 | 10.51414 | 3.02173 | 2.44528 | -0.25571 | 0.2325706 | 0.1051414
155.84801 | 9.35089 | 26493.58749 | 0.09231 | 0.10525 | 331.58432 | 10.52484 | 3.02481 | 2.43679 | -0.25482 | 0.2315275 | 0.1052484
155.94801 | 9.35694 | 26496.51825 | 0.09269 | 0.10534 | 331.621 | 10.53405 | 3.02745 | 2.44814 | -0.25601 | 0.2324025 | 0.1053405
156.04801 | 9.36289 | 26494.61746 | 0.0925 | 0.10542 | 331.59721 | 10.54195 | 3.02972 | 2.45303 | -0.25652 | 0.2326922 | 0.1054195
156.14801 | 9.36878 | 26496.12844 | 0.0923 | 0.10551 | 331.61613 | 10.5513 | 3.03241 | 2.45285 | -0.2565 | 0.232469 | 0.105513
156.24801 | 9.37483 | 26494.39931 | 0.09225 | 0.1056 | 331.59448 | 10.55963 | 3.03481 | 2.44927 | -0.25612 | 0.2319466 | 0.1055963
156.34801 | 9.38073 | 26493.15298 | 0.09285 | 0.10569 | 331.57889 | 10.56905 | 3.03751 | 2.45068 | -0.25627 | 0.2318733 | 0.1056905
156.44801 | 9.38705 | 26496.75965 | 0.09219 | 0.10576 | 331.62403 | 10.57602 | 3.03952 | 2.45761 | -0.257 | 0.2323757 | 0.1057602
156.54801 | 9.39289 | 26493.73233 | 0.09213 | 0.10586 | 331.58614 | 10.58644 | 3.04251 | 2.45523 | -0.25675 | 0.2319222 | 0.1058644
156.64801 | 9.39883 | 26496.76681 | 0.09272 | 0.10597 | 331.62412 | 10.59696 | 3.04553 | 2.46049 | -0.2573 | 0.2321883 | 0.1059696
156.74801 | 9.40494 | 26494.61746 | 0.09231 | 0.10609 | 331.59721 | 10.60913 | 3.04903 | 2.45835 | -0.25707 | 0.2317202 | 0.1060913
156.84801 | 9.41073 | 26492.75422 | 0.09237 | 0.10618 | 331.5739 | 10.61803 | 3.05159 | 2.46315 | -0.25758 | 0.2319781 | 0.1061803
156.94801 | 9.41694 | 26495.55802 | 0.09211 | 0.1063 | 331.60899 | 10.62991 | 3.055 | 2.46171 | -0.25743 | 0.2315833 | 0.1062991
157.04801 | 9.42283 | 26492.32149 | 0.0929 | 0.10638 | 331.56848 | 10.63838 | 3.05744 | 2.46798 | -0.25808 | 0.2319883 | 0.1063838
157.14801 | 9.42883 | 26496.06407 | 0.09203 | 0.10651 | 331.61532 | 10.65108 | 3.06109 | 2.47307 | -0.25861 | 0.2321896 | 0.1065108
157.24801 | 9.43489 | 26497.01715 | 0.09226 | 0.10654 | 331.62725 | 10.65357 | 3.0618 | 2.48412 | -0.25977 | 0.2331725 | 0.1065357
157.34801 | 9.44073 | 26495.79942 | 0.09252 | 0.10665 | 331.61201 | 10.66533 | 3.06518 | 2.47796 | -0.25913 | 0.2323379 | 0.1066533
157.44801 | 9.44694 | 26496.0444 | 0.0921 | 0.10676 | 331.61507 | 10.67617 | 3.0683 | 2.51232 | -0.26272 | 0.2353203 | 0.1067617
157.54801 | 9.45283 | 26492.36977 | 0.09196 | 0.10686 | 331.56908 | 10.68552 | 3.07098 | 2.51438 | -0.26293 | 0.2353072 | 0.1068552
157.64801 | 9.45899 | 26497.20669 | 0.09246 | 0.10697 | 331.62962 | 10.69659 | 3.07417 | 2.51774 | -0.26329 | 0.2353778 | 0.1069659
157.74801 | 9.46483 | 26494.20261 | 0.0923 | 0.10704 | 331.59202 | 10.70443 | 3.07642 | 2.52734 | -0.26429 | 0.2361022 | 0.1070443
157.84801 | 9.47062 | 26496.35375 | 0.09282 | 0.10716 | 331.61895 | 10.71581 | 3.07969 | 2.52926 | -0.26449 | 0.2360307 | 0.1071581
157.94801 | 9.47694 | 26498.33143 | 0.09229 | 0.10727 | 331.6437 | 10.72705 | 3.08292 | 2.53262 | -0.26484 | 0.2360966 | 0.1072705
158.04801 | 9.48273 | 26493.22629 | 0.09222 | 0.10737 | 331.5798 | 10.73679 | 3.08572 | 2.5427 | -0.2659 | 0.2368212 | 0.1073679
158.14801 | 9.48899 | 26497.89691 | 0.09204 | 0.10744 | 331.63826 | 10.74386 | 3.08775 | 2.53665 | -0.26526 | 0.2361023 | 0.1074386
158.24801 | 9.49494 | 26494.71939 | 0.09281 | 0.10754 | 331.59849 | 10.7537 | 3.09058 | 2.53682 | -0.26528 | 0.2359021 | 0.107537
158.34801 | 9.50078 | 26495.80657 | 0.09261 | 0.10763 | 331.6121 | 10.763 | 3.09325 | 2.53136 | -0.26471 | 0.2351909 | 0.10763
158.44801 | 9.50683 | 26495.58127 | 0.09228 | 0.10776 | 331.60928 | 10.77631 | 3.09708 | 2.54611 | -0.26625 | 0.2362692 | 0.1077631
158.54801 | 9.51267 | 26493.2996 | 0.0925 | 0.10784 | 331.58072 | 10.78438 | 3.0994 | 2.53965 | -0.26558 | 0.2354934 | 0.1078438
158.64801 | 9.51899 | 26495.62776 | 0.0923 | 0.1079 | 331.60986 | 10.78957 | 3.10089 | 2.54866 | -0.26652 | 0.2362152 | 0.1078957
158.74801 | 9.52483 | 26493.34967 | 0.09277 | 0.10804 | 331.58135 | 10.80359 | 3.10492 | 2.55113 | -0.26678 | 0.2361372 | 0.1080359
158.84801 | 9.53094 | 26497.69843 | 0.09309 | 0.10814 | 331.63578 | 10.81369 | 3.10782 | 2.54734 | -0.26638 | 0.2355662 | 0.1081369
158.94801 | 9.53694 | 26493.98804 | 0.09243 | 0.10819 | 331.58934 | 10.81917 | 3.1094 | 2.55209 | -0.26688 | 0.2358859 | 0.1081917
159.04801 | 9.54262 | 26493.31927 | 0.0929 | 0.10832 | 331.58097 | 10.83249 | 3.11322 | 2.55267 | -0.26694 | 0.2356494 | 0.1083249
159.14801 | 9.54899 | 26496.27507 | 0.0924 | 0.10843 | 331.61796 | 10.84297 | 3.11624 | 2.54947 | -0.2666 | 0.2351265 | 0.1084297
159.24801 | 9.55473 | 26490.21506 | 0.09219 | 0.10852 | 331.54212 | 10.85185 | 3.11879 | 2.5592 | -0.26762 | 0.2358308 | 0.1085185
159.34801 | 9.56089 | 26496.06943 | 0.09206 | 0.10858 | 331.61539 | 10.8584 | 3.12067 | 2.56022 | -0.26773 | 0.2357824 | 0.108584
159.44801 | 9.56689 | 26495.23795 | 0.09199 | 0.1087 | 331.60498 | 10.86953 | 3.12387 | 2.56176 | -0.26789 | 0.2356827 | 0.1086953
159.54801 | 9.57278 | 26495.5312 | 0.09288 | 0.10884 | 331.60865 | 10.88447 | 3.12816 | 2.56789 | -0.26853 | 0.2359224 | 0.1088447
159.64801 | 9.57894 | 26495.24152 | 0.0926 | 0.10892 | 331.60503 | 10.89173 | 3.13025 | 2.56588 | -0.26832 | 0.2355806 | 0.1089173
159.74801 | 9.58483 | 26492.83648 | 0.09233 | 0.10901 | 331.57492 | 10.90122 | 3.13298 | 2.5611 | -0.26782 | 0.234937 | 0.1090122
159.84801 | 9.59099 | 26494.62283 | 0.09212 | 0.1091 | 331.59728 | 10.91016 | 3.13555 | 2.56678 | -0.26841 | 0.2352651 | 0.1091016
159.94801 | 9.59678 | 26491.72246 | 0.09254 | 0.10922 | 331.56098 | 10.9217 | 3.13886 | 2.56473 | -0.2682 | 0.2348288 | 0.109217
160.04801 | 9.60278 | 26495.89062 | 0.09307 | 0.10931 | 331.61315 | 10.93101 | 3.14154 | 2.57402 | -0.26917 | 0.2354787 | 0.1093101
160.14801 | 9.60889 | 26494.87853 | 0.0918 | 0.10941 | 331.60048 | 10.94072 | 3.14433 | 2.5766 | -0.26944 | 0.2355055 | 0.1094072
160.24801 | 9.61467 | 26494.57633 | 0.09182 | 0.10952 | 331.5967 | 10.95178 | 3.14751 | 2.56472 | -0.2682 | 0.2341829 | 0.1095178
160.34801 | 9.62099 | 26497.0547 | 0.09263 | 0.1096 | 331.62772 | 10.9602 | 3.14993 | 2.55252 | -0.26692 | 0.2328899 | 0.109602
160.44801 | 9.62689 | 26492.63978 | 0.09204 | 0.10972 | 331.57246 | 10.97204 | 3.15333 | 2.56418 | -0.26814 | 0.2337013 | 0.1097204
160.54801 | 9.63289 | 26496.47534 | 0.09275 | 0.10978 | 331.62047 | 10.978 | 3.15504 | 2.5585 | -0.26755 | 0.233057 | 0.10978
160.64801 | 9.63889 | 26495.16106 | 0.09206 | 0.10992 | 331.60402 | 10.99196 | 3.15906 | 2.55679 | -0.26737 | 0.2326055 | 0.1099196
160.74801 | 9.64467 | 26494.19725 | 0.09276 | 0.11001 | 331.59196 | 11.0007 | 3.16157 | 2.5599 | -0.26769 | 0.2327034 | 0.110007
160.84801 | 9.65083 | 26494.61031 | 0.09217 | 0.11007 | 331.59713 | 11.0066 | 3.16326 | 2.56685 | -0.26842 | 0.2332101 | 0.110066
160.94801 | 9.65683 | 26493.00635 | 0.09236 | 0.11018 | 331.57705 | 11.01826 | 3.16662 | 2.55987 | -0.26769 | 0.2323298 | 0.1101826
161.04801 | 9.66294 | 26496.50574 | 0.09295 | 0.11026 | 331.62085 | 11.02602 | 3.16884 | 2.56958 | -0.26871 | 0.2330469 | 0.1102602
161.14801 | 9.66889 | 26493.43908 | 0.09257 | 0.11039 | 331.58247 | 11.03884 | 3.17253 | 2.56169 | -0.26788 | 0.2320615 | 0.1103884
161.24801 | 9.67478 | 26495.5169 | 0.09217 | 0.1105 | 331.60847 | 11.04974 | 3.17566 | 2.56 | -0.2677 | 0.2316797 | 0.1104974
161.34801 | 9.68089 | 26493.74664 | 0.09305 | 0.11063 | 331.58632 | 11.06314 | 3.17951 | 2.56114 | -0.26782 | 0.2315021 | 0.1106314
161.44801 | 9.68667 | 26490.98396 | 0.09283 | 0.11069 | 331.55174 | 11.06916 | 3.18124 | 2.57342 | -0.26911 | 0.2324856 | 0.1106916
161.54801 | 9.69294 | 26495.13245 | 0.09222 | 0.11081 | 331.60366 | 11.08074 | 3.18457 | 2.57058 | -0.26881 | 0.2319863 | 0.1108074
161.64801 | 9.69894 | 26492.20705 | 0.09314 | 0.11092 | 331.56705 | 11.09218 | 3.18786 | 2.57372 | -0.26914 | 0.2320301 | 0.1109218
161.74801 | 9.70483 | 26495.7583 | 0.09223 | 0.11101 | 331.61149 | 11.10098 | 3.19039 | 2.56672 | -0.26841 | 0.2312156 | 0.1110098
161.84801 | 9.71094 | 26495.30947 | 0.09219 | 0.1111 | 331.60588 | 11.11033 | 3.19307 | 2.57858 | -0.26965 | 0.2320885 | 0.1111033
161.94801 | 9.71673 | 26491.94598 | 0.09264 | 0.11118 | 331.56378 | 11.11795 | 3.19526 | 2.57957 | -0.26975 | 0.2320185 | 0.1111795
162.04801 | 9.72299 | 26493.25848 | 0.09281 | 0.11128 | 331.58021 | 11.1279 | 3.19812 | 2.56503 | -0.26823 | 0.2305044 | 0.111279
162.14801 | 9.72883 | 26489.92896 | 0.09206 | 0.11141 | 331.53854 | 11.14147 | 3.20202 | 2.57304 | -0.26907 | 0.2309426 | 0.1114147
162.24801 | 9.73489 | 26493.55888 | 0.09302 | 0.1115 | 331.58397 | 11.15042 | 3.2046 | 2.58872 | -0.27071 | 0.2321635 | 0.1115042
162.34801 | 9.74089 | 26492.63978 | 0.09285 | 0.11159 | 331.57246 | 11.15935 | 3.20716 | 2.59168 | -0.27102 | 0.2322429 | 0.1115935
162.44801 | 9.74667 | 26493.6769 | 0.09229 | 0.11171 | 331.58544 | 11.1706 | 3.2104 | 2.58913 | -0.27075 | 0.2317807 | 0.111706
162.54801 | 9.75305 | 26494.3707 | 0.09333 | 0.1118 | 331.59413 | 11.1799 | 3.21307 | 2.59778 | -0.27166 | 0.2323616 | 0.111799
162.64801 | 9.75889 | 26489.51411 | 0.09254 | 0.11184 | 331.53334 | 11.18406 | 3.21426 | 2.59003 | -0.27084 | 0.2315823 | 0.1118406
162.74801 | 9.76494 | 26493.59643 | 0.09267 | 0.11195 | 331.58444 | 11.19462 | 3.2173 | 2.59011 | -0.27085 | 0.231371 | 0.1119462
162.84801 | 9.77089 | 26489.68399 | 0.09291 | 0.11201 | 331.53547 | 11.20116 | 3.21918 | 2.59049 | -0.27089 | 0.2312698 | 0.1120116
162.94801 | 9.77667 | 26491.41848 | 0.09234 | 0.11212 | 331.55718 | 11.21194 | 3.22228 | 2.59944 | -0.27183 | 0.2318457 | 0.1121194
163.04801 | 9.78283 | 26491.60445 | 0.09207 | 0.11223 | 331.5595 | 11.22277 | 3.22539 | 2.60142 | -0.27204 | 0.2317984 | 0.1122277
163.14801 | 9.78878 | 26489.53915 | 0.09254 | 0.1123 | 331.53366 | 11.22983 | 3.22742 | 2.59537 | -0.2714 | 0.2311139 | 0.1122983
163.24801 | 9.79505 | 26492.40553 | 0.09222 | 0.11238 | 331.56953 | 11.23753 | 3.22963 | 2.59859 | -0.27174 | 0.2312421 | 0.1123753
163.34801 | 9.80083 | 26489.66432 | 0.0922 | 0.1125 | 331.53522 | 11.25001 | 3.23322 | 2.59457 | -0.27132 | 0.2306282 | 0.1125001
163.44801 | 9.80689 | 26493.1637 | 0.09291 | 0.11258 | 331.57902 | 11.25775 | 3.23544 | 2.59832 | -0.27171 | 0.2308028 | 0.1125775
163.54801 | 9.81289 | 26489.99691 | 0.09219 | 0.11267 | 331.53939 | 11.26715 | 3.23814 | 2.60362 | -0.27227 | 0.2310806 | 0.1126715
163.64801 | 9.81862 | 26489.59637 | 0.09289 | 0.1128 | 331.53437 | 11.2802 | 3.24189 | 2.61215 | -0.27316 | 0.2315695 | 0.112802
163.74801 | 9.82489 | 26490.23652 | 0.09217 | 0.11288 | 331.54238 | 11.28823 | 3.2442 | 2.61058 | -0.27299 | 0.2312657 | 0.1128823
163.84801 | 9.83083 | 26488.23023 | 0.09304 | 0.11296 | 331.51727 | 11.29647 | 3.24657 | 2.60901 | -0.27283 | 0.230958 | 0.1129647
163.94801 | 9.83689 | 26492.21599 | 0.09217 | 0.11305 | 331.56716 | 11.30527 | 3.2491 | 2.61191 | -0.27313 | 0.2310347 | 0.1130527
164.04801 | 9.84294 | 26490.08989 | 0.09287 | 0.11319 | 331.54055 | 11.31929 | 3.25313 | 2.61191 | -0.27313 | 0.2307486 | 0.1131929
164.14801 | 9.84873 | 26489.79485 | 0.09233 | 0.11324 | 331.53686 | 11.32354 | 3.25435 | 2.62073 | -0.27405 | 0.2314409 | 0.1132354
164.24801 | 9.85483 | 26489.70544 | 0.09284 | 0.11338 | 331.53574 | 11.33794 | 3.25849 | 2.62707 | -0.27472 | 0.2317061 | 0.1133794
164.34801 | 9.86089 | 26487.7367 | 0.09212 | 0.11351 | 331.5111 | 11.35057 | 3.26212 | 2.6217 | -0.27416 | 0.2309752 | 0.1135057
164.44801 | 9.86694 | 26489.53557 | 0.09273 | 0.11356 | 331.53361 | 11.3564 | 3.2638 | 2.6621 | -0.27838 | 0.2344141 | 0.113564
164.54801 | 9.87283 | 26489.10463 | 0.09218 | 0.11374 | 331.52822 | 11.3744 | 3.26897 | 2.66958 | -0.27916 | 0.2347007 | 0.113744
164.64801 | 9.87873 | 26490.30983 | 0.09304 | 0.11383 | 331.5433 | 11.38288 | 3.2714 | 2.67023 | -0.27923 | 0.234583 | 0.1138288
164.74801 | 9.88489 | 26489.84849 | 0.09297 | 0.11387 | 331.53753 | 11.3872 | 3.27265 | 2.668 | -0.279 | 0.2342982 | 0.113872
164.84801 | 9.89073 | 26487.20205 | 0.09253 | 0.11399 | 331.50441 | 11.39876 | 3.27597 | 2.66541 | -0.27873 | 0.2338333 | 0.1139876
164.94801 | 9.89705 | 26489.39431 | 0.09245 | 0.11409 | 331.53184 | 11.40854 | 3.27878 | 2.67636 | -0.27987 | 0.2345927 | 0.1140854
165.04801 | 9.90294 | 26485.89671 | 0.09234 | 0.11415 | 331.48807 | 11.41535 | 3.28074 | 2.67667 | -0.27991 | 0.2344799 | 0.1141535
165.14801 | 9.90873 | 26489.81988 | 0.09252 | 0.11429 | 331.53717 | 11.42876 | 3.28459 | 2.67267 | -0.27949 | 0.2338548 | 0.1142876
165.24801 | 9.91489 | 26488.33215 | 0.09246 | 0.11433 | 331.51855 | 11.43327 | 3.28589 | 2.68822 | -0.28111 | 0.2351226 | 0.1143327
165.34801 | 9.92073 | 26486.9839 | 0.09232 | 0.11442 | 331.50168 | 11.44235 | 3.2885 | 2.70067 | -0.28241 | 0.2360241 | 0.1144235
165.44801 | 9.92694 | 26489.26377 | 0.09218 | 0.11452 | 331.53021 | 11.45194 | 3.29125 | 2.69182 | -0.28149 | 0.2350536 | 0.1145194
165.54801 | 9.93289 | 26484.59315 | 0.09222 | 0.11462 | 331.47175 | 11.46208 | 3.29417 | 2.69421 | -0.28174 | 0.2350542 | 0.1146208
165.64801 | 9.93894 | 26488.86859 | 0.09342 | 0.11472 | 331.52526 | 11.47235 | 3.29712 | 2.69225 | -0.28153 | 0.2346729 | 0.1147235
165.74801 | 9.94489 | 26486.26328 | 0.09298 | 0.11481 | 331.49266 | 11.4814 | 3.29972 | 2.69196 | -0.2815 | 0.2344627 | 0.114814
165.84801 | 9.95073 | 26487.14662 | 0.09312 | 0.11493 | 331.50371 | 11.49345 | 3.30318 | 2.69376 | -0.28169 | 0.2343735 | 0.1149345
165.94801 | 9.95689 | 26486.99641 | 0.0923 | 0.11504 | 331.50183 | 11.50445 | 3.30634 | 2.69855 | -0.28219 | 0.2345658 | 0.1150445
166.04801 | 9.96278 | 26483.19304 | 0.0928 | 0.11512 | 331.45423 | 11.51242 | 3.30864 | 2.70402 | -0.28276 | 0.2348785 | 0.1151242
166.14801 | 9.96899 | 26489.54988 | 0.09244 | 0.11521 | 331.53379 | 11.52061 | 3.31099 | 2.71032 | -0.28342 | 0.2352584 | 0.1152061
166.24801 | 9.97494 | 26485.48007 | 0.09219 | 0.11533 | 331.48285 | 11.53251 | 3.31441 | 2.71206 | -0.28361 | 0.2351665 | 0.1153251
166.34801 | 9.98073 | 26486.14705 | 0.0926 | 0.1154 | 331.4912 | 11.54026 | 3.31664 | 2.70959 | -0.28335 | 0.2347945 | 0.1154026
166.44801 | 9.98694 | 26485.29053 | 0.09267 | 0.11549 | 331.48048 | 11.54902 | 3.31915 | 2.70736 | -0.28311 | 0.2344234 | 0.1154902
166.54801 | 9.99273 | 26481.79293 | 0.09284 | 0.11556 | 331.43671 | 11.55635 | 3.32126 | 2.71636 | -0.28405 | 0.2350535 | 0.1155635
166.64801 | 9.99889 | 26485.3549 | 0.09287 | 0.11574 | 331.48129 | 11.57406 | 3.32635 | 2.72037 | -0.28447 | 0.2350403 | 0.1157406
166.74801 | 10.00483 | 26483.17516 | 0.09302 | 0.11576 | 331.45401 | 11.57576 | 3.32684 | 2.71622 | -0.28404 | 0.2346472 | 0.1157576
166.84801 | 10.01089 | 26487.24496 | 0.0926 | 0.11591 | 331.50494 | 11.59143 | 3.33134 | 2.71487 | -0.2839 | 0.2342136 | 0.1159143
166.94801 | 10.01694 | 26484.55203 | 0.09217 | 0.11595 | 331.47124 | 11.59501 | 3.33237 | 2.71648 | -0.28407 | 0.2342801 | 0.1159501
167.04801 | 10.02273 | 26483.66332 | 0.09355 | 0.11611 | 331.46012 | 11.61136 | 3.33707 | 2.72584 | -0.28505 | 0.2347563 | 0.1161136
167.14801 | 10.02899 | 26483.66868 | 0.09222 | 0.11619 | 331.46018 | 11.61902 | 3.33927 | 2.71985 | -0.28442 | 0.234086 | 0.1161902
167.24801 | 10.03483 | 26479.74372 | 0.09213 | 0.11627 | 331.41106 | 11.62744 | 3.34169 | 2.72149 | -0.28459 | 0.2340575 | 0.1162744
167.34801 | 10.04089 | 26484.32672 | 0.0923 | 0.11633 | 331.46842 | 11.63325 | 3.34336 | 2.71758 | -0.28418 | 0.2336045 | 0.1163325
167.44801 | 10.04689 | 26482.27394 | 0.09253 | 0.11644 | 331.44273 | 11.64408 | 3.34647 | 2.71674 | -0.2841 | 0.2333151 | 0.1164408
167.54801 | 10.05267 | 26482.54752 | 0.09255 | 0.11656 | 331.44615 | 11.65605 | 3.34991 | 2.7065 | -0.28302 | 0.232197 | 0.1165605
167.64801 | 10.05889 | 26483.64544 | 0.09264 | 0.11668 | 331.45989 | 11.66798 | 3.35334 | 2.71063 | -0.28346 | 0.2323136 | 0.1166798
167.74801 | 10.06489 | 26481.07052 | 0.0926 | 0.11674 | 331.42767 | 11.67412 | 3.3551 | 2.69923 | -0.28226 | 0.2312149 | 0.1167412
167.84801 | 10.07099 | 26482.43845 | 0.09307 | 0.11686 | 331.44479 | 11.68589 | 3.35849 | 2.71278 | -0.28368 | 0.2321415 | 0.1168589
167.94801 | 10.07694 | 26481.69637 | 0.0926 | 0.11696 | 331.4355 | 11.69554 | 3.36126 | 2.71159 | -0.28356 | 0.2318482 | 0.1169554
168.04801 | 10.08283 | 26482.35619 | 0.09239 | 0.11703 | 331.44376 | 11.70288 | 3.36337 | 2.70678 | -0.28305 | 0.2312918 | 0.1170288
168.14801 | 10.08883 | 26481.12237 | 0.09266 | 0.11715 | 331.42832 | 11.71487 | 3.36682 | 2.70351 | -0.28271 | 0.2307759 | 0.1171487
168.24801 | 10.09462 | 26477.78213 | 0.09318 | 0.11727 | 331.38651 | 11.7271 | 3.37033 | 2.70781 | -0.28316 | 0.2309019 | 0.117271
168.34801 | 10.10099 | 26481.73571 | 0.09312 | 0.1173 | 331.43599 | 11.72987 | 3.37113 | 2.71258 | -0.28366 | 0.2312541 | 0.1172987
168.44801 | 10.10689 | 26478.9319 | 0.09237 | 0.11748 | 331.4009 | 11.74766 | 3.37624 | 2.7145 | -0.28386 | 0.2310673 | 0.1174766
168.54801 | 10.11283 | 26482.37765 | 0.0935 | 0.11757 | 331.44403 | 11.75675 | 3.37885 | 2.72787 | -0.28526 | 0.2320259 | 0.1175675
168.64801 | 10.11894 | 26480.80409 | 0.093 | 0.11768 | 331.42433 | 11.76787 | 3.38205 | 2.72109 | -0.28455 | 0.2312305 | 0.1176787
168.74801 | 10.12462 | 26477.51033 | 0.09313 | 0.11782 | 331.38311 | 11.78191 | 3.38608 | 2.73181 | -0.28567 | 0.2318648 | 0.1178191
168.84801 | 10.13094 | 26480.51441 | 0.09253 | 0.11791 | 331.42071 | 11.79127 | 3.38877 | 2.73111 | -0.2856 | 0.2316214 | 0.1179127
168.94801 | 10.13689 | 26476.42493 | 0.09237 | 0.11804 | 331.36952 | 11.80399 | 3.39243 | 2.73438 | -0.28594 | 0.2316488 | 0.1180399
169.04801 | 10.14289 | 26480.46076 | 0.09322 | 0.11814 | 331.42003 | 11.81361 | 3.3952 | 2.73582 | -0.28609 | 0.231582 | 0.1181361
169.14801 | 10.14889 | 26478.76024 | 0.09283 | 0.11821 | 331.39875 | 11.82082 | 3.39727 | 2.74541 | -0.28709 | 0.2322521 | 0.1182082
169.24801 | 10.15473 | 26479.159 | 0.09344 | 0.11829 | 331.40374 | 11.82876 | 3.39955 | 2.73909 | -0.28643 | 0.2315619 | 0.1182876
169.34801 | 10.16094 | 26478.25241 | 0.09318 | 0.11835 | 331.3924 | 11.83542 | 3.40146 | 2.74266 | -0.28681 | 0.2317332 | 0.1183542
169.44801 | 10.16678 | 26475.01588 | 0.0922 | 0.1185 | 331.35189 | 11.84963 | 3.40555 | 2.73721 | -0.28624 | 0.2309954 | 0.1184963
169.54801 | 10.17299 | 26478.74773 | 0.09237 | 0.11859 | 331.39859 | 11.85867 | 3.40815 | 2.73513 | -0.28602 | 0.2306439 | 0.1185867
169.64801 | 10.17883 | 26474.38467 | 0.0926 | 0.11871 | 331.34399 | 11.87091 | 3.41166 | 2.74057 | -0.28659 | 0.2308644 | 0.1187091
169.74801 | 10.18473 | 26477.86081 | 0.09323 | 0.1188 | 331.38749 | 11.87999 | 3.41427 | 2.74213 | -0.28675 | 0.2308192 | 0.1187999
169.84801 | 10.19099 | 26477.47278 | 0.09297 | 0.11895 | 331.38264 | 11.89473 | 3.41851 | 2.74873 | -0.28744 | 0.2310881 | 0.1189473
169.94801 | 10.19673 | 26473.12045 | 0.09228 | 0.11903 | 331.32817 | 11.90275 | 3.42081 | 2.7483 | -0.2874 | 0.2308962 | 0.1190275
170.04801 | 10.20299 | 26476.18175 | 0.09319 | 0.11916 | 331.36648 | 11.91552 | 3.42449 | 2.75102 | -0.28768 | 0.230877 | 0.1191552
170.14801 | 10.20889 | 26472.80753 | 0.09241 | 0.11926 | 331.32425 | 11.92629 | 3.42758 | 2.7504 | -0.28761 | 0.2306166 | 0.1192629
170.24801 | 10.21489 | 26474.6511 | 0.09255 | 0.11932 | 331.34732 | 11.93215 | 3.42926 | 2.75017 | -0.28759 | 0.230484 | 0.1193215
170.34801 | 10.22083 | 26472.98992 | 0.09301 | 0.11942 | 331.32653 | 11.94228 | 3.43217 | 2.74844 | -0.28741 | 0.2301437 | 0.1194228
170.44801 | 10.22667 | 26472.66448 | 0.09255 | 0.11948 | 331.32246 | 11.94802 | 3.43382 | 2.7504 | -0.28762 | 0.2301971 | 0.1194802
170.54801 | 10.23294 | 26473.63186 | 0.09288 | 0.1196 | 331.33457 | 11.95979 | 3.43721 | 2.75671 | -0.28827 | 0.2304982 | 0.1195979
170.64801 | 10.23883 | 26471.28403 | 0.09299 | 0.1197 | 331.30518 | 11.97011 | 3.44017 | 2.75393 | -0.28798 | 0.2300672 | 0.1197011
170.74801 | 10.24499 | 26475.9618 | 0.09316 | 0.11986 | 331.36373 | 11.98602 | 3.44475 | 2.76302 | -0.28893 | 0.2305202 | 0.1198602
170.84801 | 10.25089 | 26470.91925 | 0.09269 | 0.11997 | 331.30062 | 11.99698 | 3.4479 | 2.75761 | -0.28837 | 0.2298587 | 0.1199698
170.94801 | 10.25667 | 26471.58086 | 0.09297 | 0.12005 | 331.3089 | 12.00536 | 3.4503 | 2.76299 | -0.28893 | 0.2301464 | 0.1200536
171.04801 | 10.26289 | 26472.00108 | 0.0926 | 0.12015 | 331.31416 | 12.01536 | 3.45318 | 2.75787 | -0.2884 | 0.2295287 | 0.1201536
171.14801 | 10.26873 | 26468.81282 | 0.09238 | 0.12022 | 331.27425 | 12.02174 | 3.45501 | 2.76637 | -0.28928 | 0.2301139 | 0.1202174
171.24801 | 10.27494 | 26472.75031 | 0.09338 | 0.12032 | 331.32353 | 12.03179 | 3.4579 | 2.77394 | -0.29008 | 0.2305509 | 0.1203179
171.34801 | 10.28089 | 26471.29297 | 0.09289 | 0.12045 | 331.30529 | 12.04493 | 3.46167 | 2.7771 | -0.29041 | 0.2305617 | 0.1204493
171.44801 | 10.28683 | 26472.92912 | 0.09256 | 0.12054 | 331.32577 | 12.0541 | 3.46431 | 2.79715 | -0.2925 | 0.2320497 | 0.120541
171.54801 | 10.29283 | 26471.52722 | 0.09237 | 0.12064 | 331.30823 | 12.06352 | 3.46702 | 2.81415 | -0.29428 | 0.2332777 | 0.1206352
171.64801 | 10.29878 | 26468.63937 | 0.09246 | 0.12074 | 331.27208 | 12.07359 | 3.46991 | 2.82141 | -0.29504 | 0.2336844 | 0.1207359
171.74801 | 10.30499 | 26469.3135 | 0.09237 | 0.12081 | 331.28052 | 12.08075 | 3.47197 | 2.81604 | -0.29448 | 0.2331014 | 0.1208075
171.84801 | 10.31083 | 26466.50076 | 0.09302 | 0.12093 | 331.24532 | 12.09267 | 3.4754 | 2.82949 | -0.29589 | 0.2339839 | 0.1209267
171.94801 | 10.31678 | 26470.38639 | 0.09277 | 0.12101 | 331.29395 | 12.10067 | 3.47769 | 2.82869 | -0.2958 | 0.2337631 | 0.1210067
172.04801 | 10.32283 | 26468.99343 | 0.09307 | 0.12112 | 331.27651 | 12.11195 | 3.48094 | 2.82403 | -0.29531 | 0.2331606 | 0.1211195
172.14801 | 10.32867 | 26468.25492 | 0.09226 | 0.12121 | 331.26727 | 12.12122 | 3.4836 | 2.83106 | -0.29605 | 0.2335623 | 0.1212122
172.24801 | 10.33494 | 26469.21694 | 0.09273 | 0.12134 | 331.27931 | 12.13405 | 3.48729 | 2.83168 | -0.29611 | 0.2333664 | 0.1213405
172.34801 | 10.34089 | 26464.24234 | 0.09269 | 0.12139 | 331.21705 | 12.13948 | 3.48885 | 2.83484 | -0.29644 | 0.2335224 | 0.1213948
172.44801 | 10.34689 | 26468.69302 | 0.09249 | 0.1215 | 331.27275 | 12.15033 | 3.49197 | 2.83919 | -0.2969 | 0.2336718 | 0.1215033
172.54801 | 10.35294 | 26466.92276 | 0.09237 | 0.12162 | 331.2506 | 12.16183 | 3.49527 | 2.84384 | -0.29739 | 0.2338332 | 0.1216183
172.64801 | 10.35872 | 26466.76719 | 0.09304 | 0.1217 | 331.24865 | 12.1695 | 3.49748 | 2.84857 | -0.29788 | 0.2340745 | 0.121695
172.74801 | 10.36483 | 26465.90173 | 0.09225 | 0.12179 | 331.23782 | 12.17929 | 3.50029 | 2.85729 | -0.29879 | 0.2346023 | 0.1217929
172.84801 | 10.37078 | 26462.96024 | 0.09339 | 0.12191 | 331.201 | 12.19088 | 3.50362 | 2.85331 | -0.29838 | 0.2340528 | 0.1219088
172.94801 | 10.37699 | 26466.50791 | 0.09253 | 0.12205 | 331.24541 | 12.20455 | 3.50755 | 2.85648 | -0.29871 | 0.2340504 | 0.1220455
172.97401 | 10.37839 | 26466.45069 | 0.09198 | 0.12207 | 331.24469 | 12.20728 | 3.50833 | 2.85775 | -0.29884 | 0.2341021 | 0.1220728

## Spec_002
Prüflosbezeichnung | Redux 312_quer+längs_alte Proben
Proben-Nr | 1_2
Prüfer | JuBr
Werkstoff | 6082
Prüfnorm | DIN EN ISO 527
Prüfgeschwindigkeit | 3.6 | mm/min
Prüfklima | 23 °C / 50 % rF
Bemerkungen
Zeit | Traversenweg | Last | Dehnung 1 | Zugdehnung | Zugspannung | Axiale Dehnung (Video) | Zugverformung | Transversale Dehnung (Video) | Transversale Verformung 1 | Poisson_Ratio | Axiale Dehnung (Video)
(sec) | (mm) | (N) | (%) | (mm/mm) | (MPa) | (%) | (mm) | (%) | (mm) | (-) | (-)
0 | -0.00337 | 248.40357 | -0.00371 | -4e-05 | 3.10504 | -0.00064 | -0.00186 | 0.00901 | -0.00092 | -14.078125 | -6.4e-06
0.1 | -0.00021 | 261.35344 | -0.00348 | -3e-05 | 3.26692 | 0.00196 | -0.00174 | -0.00545 | 0.00055 | -2.780612 | 1.96e-05
0.152 | 0.00461 | 338.40504 | -0.00192 | -2e-05 | 4.23006 | 0.0003 | -0.00096 | -0.00094 | 0.0001 | -3.133333 | 3e-06
0.196 | 0.00793 | 414.59427 | -0.0005 | 0 | 5.18243 | 0.00478 | -0.00025 | 0.00147 | -0.00015 | 0.3075314 | 4.78e-05
0.258 | 0.01189 | 491.50195 | 0.00076 | 1e-05 | 6.14377 | 0.00599 | 0.00038 | -0.00525 | 0.00053 | -0.8764608 | 5.99e-05
0.322 | 0.01607 | 567.57716 | 0.00221 | 2e-05 | 7.09471 | 0.00792 | 0.0011 | 0.00299 | -0.0003 | 0.3775253 | 7.92e-05
0.392 | 0.01993 | 644.08975 | 0.00378 | 4e-05 | 8.05112 | 0.0091 | 0.00189 | 0.00269 | -0.00027 | 0.2956044 | 9.1e-05
0.462 | 0.02432 | 720.15071 | 0.00522 | 5e-05 | 9.00188 | 0.01211 | 0.00261 | 0.00668 | -0.00068 | 0.5516102 | 0.0001211
0.53 | 0.02834 | 795.83639 | 0.00674 | 7e-05 | 9.94795 | 0.01551 | 0.00337 | 0.00637 | -0.00065 | 0.4107028 | 0.0001551
0.606 | 0.03295 | 872.37787 | 0.0081 | 8e-05 | 10.90472 | 0.01472 | 0.00405 | 0.01115 | -0.00113 | 0.7574728 | 0.0001472
0.674 | 0.03718 | 947.78873 | 0.00956 | 0.0001 | 11.84736 | 0.0165 | 0.00478 | 0.00655 | -0.00067 | 0.3969697 | 0.000165
0.75 | 0.04152 | 1023.40121 | 0.01091 | 0.00011 | 12.79252 | 0.01723 | 0.00546 | 0.00383 | -0.00039 | 0.2222867 | 0.0001723
0.822 | 0.04596 | 1100.24102 | 0.01238 | 0.00012 | 13.75301 | 0.0186 | 0.00619 | 0.00329 | -0.00033 | 0.1768817 | 0.000186
0.896 | 0.0502 | 1176.22577 | 0.01392 | 0.00014 | 14.70282 | 0.02283 | 0.00696 | 0.00397 | -0.0004 | 0.173894 | 0.0002283
0.972 | 0.05491 | 1253.13241 | 0.01527 | 0.00015 | 15.66416 | 0.02395 | 0.00764 | -0.00121 | 0.00012 | -0.05052192 | 0.0002395
1.044 | 0.0592 | 1329.31184 | 0.01678 | 0.00017 | 16.6164 | 0.02254 | 0.00839 | -0.00586 | 0.0006 | -0.2599823 | 0.0002254
1.124 | 0.06402 | 1406.29962 | 0.01836 | 0.00018 | 17.57875 | 0.02497 | 0.00918 | 0.00449 | -0.00046 | 0.1798158 | 0.0002497
1.196 | 0.06846 | 1481.71764 | 0.01978 | 0.0002 | 18.52147 | 0.02817 | 0.00989 | -0.00118 | 0.00012 | -0.04188853 | 0.0002817
1.276 | 0.07307 | 1556.7863 | 0.02126 | 0.00021 | 19.45983 | 0.02974 | 0.01063 | 0.00093 | -9e-05 | 0.03127102 | 0.0002974
1.35 | 0.07779 | 1632.6509 | 0.02262 | 0.00023 | 20.40814 | 0.03174 | 0.01131 | 0.00788 | -0.0008 | 0.2482672 | 0.0003174
1.43 | 0.08229 | 1707.77243 | 0.02413 | 0.00024 | 21.34716 | 0.03212 | 0.01206 | 0.00437 | -0.00044 | 0.1360523 | 0.0003212
1.506 | 0.08705 | 1783.79159 | 0.02555 | 0.00026 | 22.29739 | 0.03279 | 0.01278 | 0.00863 | -0.00088 | 0.26319 | 0.0003279
1.586 | 0.09161 | 1859.26918 | 0.027 | 0.00027 | 23.24086 | 0.03582 | 0.0135 | 0.00553 | -0.00056 | 0.154383 | 0.0003582
1.664 | 0.09648 | 1934.67021 | 0.02855 | 0.00029 | 24.18338 | 0.03747 | 0.01427 | -0.00055 | 6e-05 | -0.01467841 | 0.0003747
1.744 | 0.10109 | 2010.5689 | 0.02999 | 0.0003 | 25.13211 | 0.03856 | 0.01499 | 0.00262 | -0.00027 | 0.06794606 | 0.0003856
1.826 | 0.10618 | 2087.09076 | 0.03137 | 0.00031 | 26.08863 | 0.04494 | 0.01568 | 0.01024 | -0.00104 | 0.2278594 | 0.0004494
1.906 | 0.11084 | 2163.49125 | 0.03276 | 0.00033 | 27.04364 | 0.04552 | 0.01638 | 0.00649 | -0.00066 | 0.1425747 | 0.0004552
1.99 | 0.11598 | 2239.65794 | 0.03438 | 0.00034 | 27.99572 | 0.04907 | 0.01719 | 0.00863 | -0.00088 | 0.1758712 | 0.0004907
2.07 | 0.1207 | 2315.63352 | 0.0358 | 0.00036 | 28.94542 | 0.05234 | 0.0179 | 0.0111 | -0.00113 | 0.2120749 | 0.0005234
2.154 | 0.12584 | 2390.70743 | 0.03732 | 0.00037 | 29.88384 | 0.05524 | 0.01866 | 0.01185 | -0.00121 | 0.2145185 | 0.0005524
2.234 | 0.13061 | 2465.90696 | 0.0388 | 0.00039 | 30.82384 | 0.07073 | 0.0194 | 0.01441 | -0.00147 | 0.2037325 | 0.0007073
2.322 | 0.13591 | 2542.46503 | 0.04027 | 0.0004 | 31.78081 | 0.06917 | 0.02013 | 0.00389 | -0.0004 | 0.05623825 | 0.0006917
2.404 | 0.14079 | 2618.43413 | 0.04157 | 0.00042 | 32.73043 | 0.07222 | 0.02078 | 0.0099 | -0.00101 | 0.1370811 | 0.0007222
2.492 | 0.14609 | 2693.55878 | 0.04293 | 0.00043 | 33.66948 | 0.06954 | 0.02147 | 0.01491 | -0.00152 | 0.214409 | 0.0006954
2.576 | 0.15107 | 2769.72435 | 0.04452 | 0.00045 | 34.62155 | 0.07672 | 0.02226 | 0.02528 | -0.00257 | 0.3295099 | 0.0007672
2.666 | 0.15659 | 2845.42903 | 0.04595 | 0.00046 | 35.56786 | 0.0778 | 0.02297 | 0.02643 | -0.00269 | 0.3397172 | 0.000778
2.752 | 0.16162 | 2920.61985 | 0.04752 | 0.00048 | 36.50775 | 0.08181 | 0.02376 | 0.03188 | -0.00324 | 0.3896834 | 0.0008181
2.844 | 0.16725 | 2997.24475 | 0.04897 | 0.00049 | 37.46556 | 0.07915 | 0.02448 | 0.02508 | -0.00255 | 0.3168667 | 0.0007915
2.934 | 0.1725 | 3072.71183 | 0.05051 | 0.00051 | 38.4089 | 0.08212 | 0.02526 | 0.03147 | -0.0032 | 0.3832197 | 0.0008212
3.026 | 0.17818 | 3148.40935 | 0.05177 | 0.00052 | 39.35512 | 0.08413 | 0.02589 | 0.06265 | -0.00637 | 0.7446809 | 0.0008413
3.122 | 0.1838 | 3224.82593 | 0.05316 | 0.00053 | 40.31032 | 0.08269 | 0.02658 | 0.06506 | -0.00662 | 0.7867941 | 0.0008269
3.214 | 0.18954 | 3301.28722 | 0.05466 | 0.00055 | 41.26609 | 0.083 | 0.02733 | 0.07352 | -0.00748 | 0.8857831 | 0.00083
3.312 | 0.19527 | 3377.19396 | 0.05609 | 0.00056 | 42.21492 | 0.08511 | 0.02805 | 0.07099 | -0.00722 | 0.8340971 | 0.0008511
3.402 | 0.20084 | 3452.72407 | 0.05755 | 0.00058 | 43.15905 | 0.0832 | 0.02878 | 0.0748 | -0.00761 | 0.8990385 | 0.000832
3.5 | 0.20657 | 3528.74637 | 0.05912 | 0.00059 | 44.10933 | 0.08632 | 0.02956 | 0.0785 | -0.00799 | 0.9094069 | 0.0008632
3.592 | 0.21209 | 3604.90076 | 0.06065 | 0.00061 | 45.06126 | 0.08506 | 0.03032 | 0.07856 | -0.00799 | 0.9235834 | 0.0008506
3.69 | 0.21798 | 3680.22546 | 0.0621 | 0.00062 | 46.00282 | 0.0869 | 0.03105 | 0.06871 | -0.00699 | 0.7906789 | 0.000869
3.786 | 0.22361 | 3755.64605 | 0.06356 | 0.00064 | 46.94558 | 0.09052 | 0.03178 | 0.06751 | -0.00687 | 0.745802 | 0.0009052
3.884 | 0.22971 | 3831.79531 | 0.06501 | 0.00065 | 47.89744 | 0.08998 | 0.03251 | 0.06978 | -0.0071 | 0.7755057 | 0.0008998
3.984 | 0.23555 | 3906.64056 | 0.06643 | 0.00066 | 48.83301 | 0.09168 | 0.03321 | 0.07103 | -0.00723 | 0.77476 | 0.0009168
4.078 | 0.24139 | 3982.61815 | 0.06797 | 0.00068 | 49.78273 | 0.09087 | 0.03398 | 0.07388 | -0.00752 | 0.8130296 | 0.0009087
4.178 | 0.24729 | 4056.35923 | 0.0693 | 0.00069 | 50.70449 | 0.08983 | 0.03465 | 0.07088 | -0.00721 | 0.789046 | 0.0008983
4.272 | 0.25291 | 4131.74629 | 0.07073 | 0.00071 | 51.64683 | 0.08941 | 0.03536 | 0.06647 | -0.00676 | 0.7434291 | 0.0008941
4.372 | 0.25891 | 4205.48022 | 0.07208 | 0.00072 | 52.5685 | 0.08465 | 0.03604 | 0.06711 | -0.00683 | 0.7927939 | 0.0008465
4.472 | 0.26475 | 4280.31653 | 0.07353 | 0.00074 | 53.50396 | 0.08818 | 0.03677 | 0.07194 | -0.00732 | 0.8158313 | 0.0008818
4.572 | 0.27107 | 4355.38307 | 0.0751 | 0.00075 | 54.44229 | 0.08754 | 0.03755 | 0.07714 | -0.00785 | 0.8811972 | 0.0008754
4.672 | 0.27686 | 4425.92382 | 0.07645 | 0.00076 | 55.32405 | 0.08848 | 0.03822 | 0.06655 | -0.00677 | 0.7521474 | 0.0008848
4.772 | 0.28296 | 4502.06637 | 0.07798 | 0.00078 | 56.27583 | 0.089 | 0.03899 | 0.0656 | -0.00667 | 0.7370787 | 0.00089
4.872 | 0.28891 | 4571.23831 | 0.07923 | 0.00079 | 57.14048 | 0.08723 | 0.03962 | 0.07422 | -0.00755 | 0.8508541 | 0.0008723
4.972 | 0.2948 | 4643.92796 | 0.08077 | 0.00081 | 58.0491 | 0.09035 | 0.04039 | 0.06935 | -0.00705 | 0.7675706 | 0.0009035
5.072 | 0.30096 | 4714.99801 | 0.0821 | 0.00082 | 58.93748 | 0.09131 | 0.04105 | 0.06176 | -0.00628 | 0.6763772 | 0.0009131
5.172 | 0.30686 | 4783.99202 | 0.08343 | 0.00083 | 59.7999 | 0.09257 | 0.04172 | 0.06857 | -0.00697 | 0.7407367 | 0.0009257
5.272 | 0.31302 | 4858.4564 | 0.08476 | 0.00085 | 60.73071 | 0.09466 | 0.04238 | 0.06969 | -0.00709 | 0.7362138 | 0.0009466
5.372 | 0.31891 | 4926.6386 | 0.08617 | 0.00086 | 61.58298 | 0.09585 | 0.04309 | 0.06863 | -0.00698 | 0.7160146 | 0.0009585
5.472 | 0.32486 | 4999.70958 | 0.08755 | 0.00088 | 62.49637 | 0.09733 | 0.04377 | 0.04894 | -0.00498 | 0.5028254 | 0.0009733
5.572 | 0.33091 | 5069.38532 | 0.08908 | 0.00089 | 63.36732 | 0.10221 | 0.04454 | 0.05677 | -0.00578 | 0.5554251 | 0.0010221
5.672 | 0.3368 | 5138.27518 | 0.09044 | 0.0009 | 64.22844 | 0.10251 | 0.04522 | 0.05983 | -0.00609 | 0.5836504 | 0.0010251
5.772 | 0.34307 | 5209.98985 | 0.09186 | 0.00092 | 65.12487 | 0.10216 | 0.04593 | 0.06249 | -0.00636 | 0.6116875 | 0.0010216
5.872 | 0.34886 | 5276.94717 | 0.0931 | 0.00093 | 65.96184 | 0.10718 | 0.04655 | 0.06535 | -0.00665 | 0.609722 | 0.0010718
5.972 | 0.35491 | 5349.64085 | 0.0945 | 0.00094 | 66.87051 | 0.10528 | 0.04725 | 0.05915 | -0.00602 | 0.5618351 | 0.0010528
6.072 | 0.36096 | 5416.36616 | 0.0958 | 0.00096 | 67.70458 | 0.10675 | 0.0479 | 0.06607 | -0.00672 | 0.6189227 | 0.0010675
6.172 | 0.36675 | 5484.23454 | 0.09708 | 0.00097 | 68.55293 | 0.10849 | 0.04854 | 0.07141 | -0.00726 | 0.6582173 | 0.0010849
6.272 | 0.37302 | 5554.27283 | 0.09848 | 0.00098 | 69.42841 | 0.11537 | 0.04924 | 0.06869 | -0.00699 | 0.5953887 | 0.0011537
6.372 | 0.37891 | 5620.75496 | 0.09976 | 0.001 | 70.25944 | 0.11949 | 0.04988 | 0.07316 | -0.00744 | 0.6122688 | 0.0011949
6.472 | 0.38502 | 5693.16119 | 0.1012 | 0.00101 | 71.16451 | 0.12001 | 0.0506 | 0.07589 | -0.00772 | 0.632364 | 0.0012001
6.572 | 0.39091 | 5759.47925 | 0.10257 | 0.00103 | 71.99349 | 0.12032 | 0.05129 | 0.07463 | -0.00759 | 0.6202626 | 0.0012032
6.672 | 0.3968 | 5829.4031 | 0.10398 | 0.00104 | 72.86754 | 0.12359 | 0.05199 | 0.0666 | -0.00678 | 0.5388786 | 0.0012359
6.772 | 0.40296 | 5898.26748 | 0.10523 | 0.00105 | 73.72834 | 0.12247 | 0.05261 | 0.07132 | -0.00725 | 0.5823467 | 0.0012247
6.872 | 0.4088 | 5965.24715 | 0.10653 | 0.00107 | 74.56559 | 0.12284 | 0.05327 | 0.07849 | -0.00798 | 0.6389613 | 0.0012284
6.972 | 0.41507 | 6037.02039 | 0.10792 | 0.00108 | 75.46275 | 0.12472 | 0.05396 | 0.07195 | -0.00732 | 0.5768922 | 0.0012472
7.072 | 0.42091 | 6104.04074 | 0.1094 | 0.00109 | 76.30051 | 0.12326 | 0.0547 | 0.07087 | -0.00721 | 0.5749635 | 0.0012326
7.172 | 0.4268 | 6176.25833 | 0.1108 | 0.00111 | 77.20323 | 0.12511 | 0.0554 | 0.07411 | -0.00754 | 0.5923587 | 0.0012511
7.272 | 0.43296 | 6244.65957 | 0.1121 | 0.00112 | 78.05824 | 0.12516 | 0.05605 | 0.07133 | -0.00726 | 0.5699105 | 0.0012516
7.372 | 0.4388 | 6312.60216 | 0.11338 | 0.00113 | 78.90753 | 0.12791 | 0.05669 | 0.06067 | -0.00617 | 0.4743179 | 0.0012791
7.472 | 0.44507 | 6383.86354 | 0.11466 | 0.00115 | 79.79829 | 0.12826 | 0.05733 | 0.06436 | -0.00655 | 0.5017932 | 0.0012826
7.572 | 0.45091 | 6450.5741 | 0.11596 | 0.00116 | 80.63218 | 0.12654 | 0.05798 | 0.0618 | -0.00629 | 0.4883831 | 0.0012654
7.672 | 0.45686 | 6523.26018 | 0.11754 | 0.00118 | 81.54075 | 0.13257 | 0.05877 | 0.07389 | -0.00752 | 0.5573659 | 0.0013257
7.772 | 0.46291 | 6591.00339 | 0.11892 | 0.00119 | 82.38754 | 0.13503 | 0.05946 | 0.05944 | -0.00605 | 0.4401985 | 0.0013503
7.872 | 0.46875 | 6660.31793 | 0.12026 | 0.0012 | 83.25397 | 0.13437 | 0.06013 | 0.06402 | -0.00651 | 0.4764456 | 0.0013437
7.972 | 0.47502 | 6730.70848 | 0.12164 | 0.00122 | 84.13386 | 0.13586 | 0.06082 | 0.07803 | -0.00794 | 0.5743412 | 0.0013586
8.072 | 0.48086 | 6798.2161 | 0.12296 | 0.00123 | 84.9777 | 0.13633 | 0.06148 | 0.07855 | -0.00799 | 0.5761755 | 0.0013633
8.172 | 0.48702 | 6871.63308 | 0.12441 | 0.00124 | 85.89541 | 0.13602 | 0.06221 | 0.06475 | -0.00659 | 0.4760329 | 0.0013602
8.272 | 0.49291 | 6938.76252 | 0.12568 | 0.00126 | 86.73453 | 0.13828 | 0.06284 | 0.07386 | -0.00751 | 0.5341336 | 0.0013828
8.372 | 0.4988 | 7009.30953 | 0.12701 | 0.00127 | 87.61637 | 0.1393 | 0.06351 | 0.06539 | -0.00665 | 0.4694185 | 0.001393
8.472 | 0.50502 | 7078.61379 | 0.12833 | 0.00128 | 88.48267 | 0.13886 | 0.06417 | 0.0707 | -0.00719 | 0.5091459 | 0.0013886
8.572 | 0.5108 | 7145.53803 | 0.12974 | 0.0013 | 89.31923 | 0.14125 | 0.06487 | 0.06827 | -0.00695 | 0.4833274 | 0.0014125
8.672 | 0.51702 | 7218.98586 | 0.13125 | 0.00131 | 90.23732 | 0.14125 | 0.06562 | 0.07666 | -0.0078 | 0.5427257 | 0.0014125
8.772 | 0.52291 | 7286.23956 | 0.13259 | 0.00133 | 91.07799 | 0.14565 | 0.06629 | 0.06497 | -0.00661 | 0.4460693 | 0.0014565
8.872 | 0.52886 | 7358.17418 | 0.13386 | 0.00134 | 91.97718 | 0.14449 | 0.06693 | 0.06479 | -0.00659 | 0.4484047 | 0.0014449
8.972 | 0.53491 | 7426.72518 | 0.13519 | 0.00135 | 92.83406 | 0.14594 | 0.0676 | 0.06791 | -0.00691 | 0.4653282 | 0.0014594
9.072 | 0.5408 | 7494.53589 | 0.13657 | 0.00137 | 93.6817 | 0.14441 | 0.06828 | 0.07258 | -0.00738 | 0.5025968 | 0.0014441
9.172 | 0.54707 | 7565.16427 | 0.13797 | 0.00138 | 94.56455 | 0.14645 | 0.06899 | 0.07116 | -0.00724 | 0.4858996 | 0.0014645
9.272 | 0.55286 | 7631.68395 | 0.13944 | 0.00139 | 95.39605 | 0.14948 | 0.06972 | 0.07088 | -0.00721 | 0.4741771 | 0.0014948
9.372 | 0.55891 | 7704.86265 | 0.14092 | 0.00141 | 96.31078 | 0.14513 | 0.07046 | 0.06514 | -0.00663 | 0.448839 | 0.0014513
9.472 | 0.56496 | 7772.05914 | 0.14216 | 0.00142 | 97.15074 | 0.14554 | 0.07108 | 0.06899 | -0.00702 | 0.4740278 | 0.0014554
9.572 | 0.57075 | 7841.19397 | 0.1434 | 0.00143 | 98.01492 | 0.14222 | 0.0717 | 0.07081 | -0.0072 | 0.4978906 | 0.0014222
9.672 | 0.57702 | 7910.87687 | 0.14484 | 0.00145 | 98.88596 | 0.14498 | 0.07242 | 0.06381 | -0.00649 | 0.4401297 | 0.0014498
9.772 | 0.58286 | 7976.37731 | 0.1462 | 0.00146 | 99.70472 | 0.14149 | 0.0731 | 0.0676 | -0.00688 | 0.4777723 | 0.0014149
9.872 | 0.58896 | 8048.32041 | 0.14756 | 0.00148 | 100.60401 | 0.14161 | 0.07378 | 0.06531 | -0.00664 | 0.4611962 | 0.0014161
9.972 | 0.59491 | 8114.22229 | 0.14879 | 0.00149 | 101.42778 | 0.14464 | 0.0744 | 0.06598 | -0.00671 | 0.456167 | 0.0014464
10.072 | 0.6008 | 8183.18993 | 0.15023 | 0.0015 | 102.28987 | 0.14533 | 0.07512 | 0.08255 | -0.0084 | 0.5680176 | 0.0014533
10.172 | 0.60696 | 8250.93091 | 0.15159 | 0.00152 | 103.13664 | 0.14844 | 0.07579 | 0.06001 | -0.0061 | 0.4042711 | 0.0014844
10.272 | 0.61286 | 8317.38889 | 0.15292 | 0.00153 | 103.96736 | 0.14658 | 0.07646 | 0.06094 | -0.0062 | 0.4157457 | 0.0014658
10.372 | 0.61907 | 8388.49247 | 0.15427 | 0.00154 | 104.85616 | 0.14603 | 0.07713 | 0.05571 | -0.00567 | 0.381497 | 0.0014603
10.472 | 0.62491 | 8453.4958 | 0.15562 | 0.00156 | 105.6687 | 0.14779 | 0.07781 | 0.05588 | -0.00568 | 0.3781041 | 0.0014779
10.572 | 0.63086 | 8524.19436 | 0.15704 | 0.00157 | 106.55243 | 0.14923 | 0.07852 | 0.06584 | -0.0067 | 0.4411982 | 0.0014923
10.672 | 0.63691 | 8590.69616 | 0.15831 | 0.00158 | 107.3837 | 0.14875 | 0.07915 | 0.05475 | -0.00557 | 0.3680672 | 0.0014875
10.772 | 0.64275 | 8657.44919 | 0.15956 | 0.0016 | 108.21811 | 0.15033 | 0.07978 | 0.05919 | -0.00602 | 0.3937338 | 0.0015033
10.872 | 0.64907 | 8727.15443 | 0.16104 | 0.00161 | 109.08943 | 0.15546 | 0.08052 | 0.05714 | -0.00581 | 0.3675544 | 0.0015546
10.972 | 0.65491 | 8792.14615 | 0.16224 | 0.00162 | 109.90183 | 0.1518 | 0.08112 | 0.07037 | -0.00716 | 0.4635705 | 0.001518
11.072 | 0.66091 | 8863.96229 | 0.16374 | 0.00164 | 110.79953 | 0.15259 | 0.08187 | 0.0897 | -0.00912 | 0.5878498 | 0.0015259
11.172 | 0.66691 | 8929.25173 | 0.16503 | 0.00165 | 111.61565 | 0.15209 | 0.08251 | 0.10449 | -0.01063 | 0.6870274 | 0.0015209
11.272 | 0.67275 | 8996.38385 | 0.16624 | 0.00166 | 112.4548 | 0.15712 | 0.08312 | 0.08264 | -0.00841 | 0.5259674 | 0.0015712
11.372 | 0.67902 | 9064.14449 | 0.16752 | 0.00168 | 113.30181 | 0.15952 | 0.08376 | 0.09588 | -0.00975 | 0.6010532 | 0.0015952
11.472 | 0.68486 | 9128.52556 | 0.16878 | 0.00169 | 114.10657 | 0.16193 | 0.08439 | 0.10284 | -0.01046 | 0.6350892 | 0.0016193
11.572 | 0.69102 | 9199.20355 | 0.17028 | 0.0017 | 114.99004 | 0.16013 | 0.08514 | 0.10003 | -0.01018 | 0.6246799 | 0.0016013
11.672 | 0.69691 | 9264.30792 | 0.17169 | 0.00172 | 115.80385 | 0.1636 | 0.08585 | 0.09803 | -0.00997 | 0.5992054 | 0.001636
11.772 | 0.70275 | 9333.1629 | 0.17301 | 0.00173 | 116.66454 | 0.16408 | 0.0865 | 0.09956 | -0.01013 | 0.6067772 | 0.0016408
11.872 | 0.70896 | 9399.12736 | 0.1743 | 0.00174 | 117.48909 | 0.1679 | 0.08715 | 0.10196 | -0.01037 | 0.6072662 | 0.001679
11.972 | 0.7148 | 9464.24067 | 0.17547 | 0.00175 | 118.30301 | 0.16963 | 0.08773 | 0.1134 | -0.01154 | 0.6685138 | 0.0016963
12.072 | 0.72107 | 9534.41352 | 0.17681 | 0.00177 | 119.18017 | 0.17419 | 0.08841 | 0.10845 | -0.01103 | 0.622596 | 0.0017419
12.172 | 0.72691 | 9598.22059 | 0.1782 | 0.00178 | 119.97776 | 0.17117 | 0.0891 | 0.10306 | -0.01048 | 0.6020915 | 0.0017117
12.272 | 0.7328 | 9668.08319 | 0.17953 | 0.0018 | 120.85104 | 0.17434 | 0.08977 | 0.1165 | -0.01185 | 0.6682345 | 0.0017434
12.372 | 0.73891 | 9734.01368 | 0.18099 | 0.00181 | 121.67517 | 0.18113 | 0.09049 | 0.10907 | -0.0111 | 0.6021642 | 0.0018113
12.472 | 0.7448 | 9798.82926 | 0.1822 | 0.00182 | 122.48537 | 0.18919 | 0.0911 | 0.11963 | -0.01217 | 0.6323273 | 0.0018919
12.572 | 0.75107 | 9867.31589 | 0.18344 | 0.00183 | 123.34145 | 0.19312 | 0.09172 | 0.12112 | -0.01232 | 0.6271748 | 0.0019312
12.672 | 0.75691 | 9932.16187 | 0.1847 | 0.00185 | 124.15202 | 0.19321 | 0.09235 | 0.13688 | -0.01392 | 0.7084519 | 0.0019321
12.772 | 0.76296 | 10001.84029 | 0.18617 | 0.00186 | 125.023 | 0.20169 | 0.09309 | 0.13368 | -0.0136 | 0.6627993 | 0.0020169
12.872 | 0.76891 | 10066.67823 | 0.1876 | 0.00188 | 125.83348 | 0.20186 | 0.0938 | 0.13622 | -0.01386 | 0.6748241 | 0.0020186
12.972 | 0.77475 | 10133.54212 | 0.1889 | 0.00189 | 126.66928 | 0.20225 | 0.09445 | 0.14168 | -0.01441 | 0.7005192 | 0.0020225
13.072 | 0.78107 | 10201.65771 | 0.19001 | 0.0019 | 127.52072 | 0.20607 | 0.09501 | 0.1388 | -0.01412 | 0.6735575 | 0.0020607
13.172 | 0.78686 | 10265.03831 | 0.19131 | 0.00191 | 128.31298 | 0.20512 | 0.09565 | 0.1409 | -0.01433 | 0.686915 | 0.0020512
13.272 | 0.79296 | 10335.35421 | 0.19285 | 0.00193 | 129.19193 | 0.20481 | 0.09642 | 0.14669 | -0.01492 | 0.7162248 | 0.0020481
13.372 | 0.79896 | 10399.53679 | 0.1941 | 0.00194 | 129.99421 | 0.20677 | 0.09705 | 0.14443 | -0.01469 | 0.6985056 | 0.0020677
13.472 | 0.8048 | 10467.10432 | 0.19548 | 0.00195 | 130.8388 | 0.20561 | 0.09774 | 0.14525 | -0.01478 | 0.7064345 | 0.0020561
13.572 | 0.81096 | 10533.2762 | 0.1967 | 0.00197 | 131.66595 | 0.20615 | 0.09835 | 0.11161 | -0.01135 | 0.5414019 | 0.0020615
13.672 | 0.81686 | 10597.32199 | 0.19794 | 0.00198 | 132.46652 | 0.20493 | 0.09897 | 0.11716 | -0.01192 | 0.5717074 | 0.0020493
13.772 | 0.82302 | 10666.11528 | 0.19936 | 0.00199 | 133.32644 | 0.20744 | 0.09968 | 0.12518 | -0.01273 | 0.6034516 | 0.0020744
13.872 | 0.82891 | 10731.15617 | 0.20073 | 0.00201 | 134.13945 | 0.20811 | 0.10037 | 0.11666 | -0.01187 | 0.5605689 | 0.0020811
13.972 | 0.83486 | 10800.19981 | 0.2023 | 0.00202 | 135.0025 | 0.20978 | 0.10115 | 0.11103 | -0.01129 | 0.5292688 | 0.0020978
14.072 | 0.84086 | 10865.32831 | 0.20348 | 0.00203 | 135.8166 | 0.2061 | 0.10174 | 0.11262 | -0.01146 | 0.5464338 | 0.002061
14.172 | 0.8468 | 10931.69242 | 0.20472 | 0.00205 | 136.64616 | 0.20924 | 0.10236 | 0.10989 | -0.01118 | 0.5251864 | 0.0020924
14.272 | 0.85307 | 10999.6292 | 0.20594 | 0.00206 | 137.49536 | 0.20969 | 0.10297 | 0.11207 | -0.0114 | 0.5344556 | 0.0020969
14.372 | 0.85891 | 11063.33166 | 0.20725 | 0.00207 | 138.29165 | 0.21373 | 0.10363 | 0.11539 | -0.01174 | 0.5398868 | 0.0021373
14.472 | 0.86491 | 11134.50855 | 0.20868 | 0.00209 | 139.18136 | 0.21562 | 0.10434 | 0.11098 | -0.01129 | 0.5147018 | 0.0021562
14.572 | 0.87091 | 11199.1927 | 0.20996 | 0.0021 | 139.98991 | 0.21655 | 0.10498 | 0.11367 | -0.01156 | 0.5249134 | 0.0021655
14.672 | 0.87675 | 11266.32124 | 0.21128 | 0.00211 | 140.82902 | 0.21468 | 0.10564 | 0.12171 | -0.01238 | 0.5669368 | 0.0021468
14.772 | 0.88302 | 11334.78194 | 0.21268 | 0.00213 | 141.68477 | 0.21903 | 0.10634 | 0.10773 | -0.01096 | 0.4918504 | 0.0021903
14.872 | 0.88891 | 11398.88406 | 0.21401 | 0.00214 | 142.48605 | 0.22102 | 0.107 | 0.11228 | -0.01142 | 0.5080083 | 0.0022102
14.972 | 0.89496 | 11469.35284 | 0.21541 | 0.00215 | 143.36691 | 0.21918 | 0.1077 | 0.117 | -0.0119 | 0.5338078 | 0.0021918
15.072 | 0.90091 | 11533.93954 | 0.2167 | 0.00217 | 144.17424 | 0.2236 | 0.10835 | 0.11717 | -0.01192 | 0.5240161 | 0.002236
15.172 | 0.90675 | 11602.21159 | 0.21809 | 0.00218 | 145.02764 | 0.22474 | 0.10905 | 0.12334 | -0.01255 | 0.548812 | 0.0022474
15.272 | 0.91291 | 11668.37722 | 0.21931 | 0.00219 | 145.85472 | 0.22481 | 0.10966 | 0.12009 | -0.01222 | 0.5341844 | 0.0022481
15.372 | 0.9188 | 11734.99614 | 0.22049 | 0.0022 | 146.68745 | 0.22505 | 0.11024 | 0.12427 | -0.01264 | 0.5521884 | 0.0022505
15.472 | 0.92507 | 11805.85563 | 0.22205 | 0.00222 | 147.5732 | 0.22955 | 0.11102 | 0.11504 | -0.0117 | 0.5011544 | 0.0022955
15.572 | 0.93096 | 11870.30196 | 0.22346 | 0.00223 | 148.37877 | 0.22719 | 0.11173 | 0.10064 | -0.01024 | 0.4429772 | 0.0022719
15.672 | 0.93686 | 11940.86462 | 0.22475 | 0.00225 | 149.26081 | 0.23148 | 0.11237 | 0.12515 | -0.01273 | 0.5406515 | 0.0023148
15.772 | 0.94291 | 12006.2533 | 0.226 | 0.00226 | 150.07817 | 0.23407 | 0.113 | 0.11842 | -0.01205 | 0.505917 | 0.0023407
15.872 | 0.94875 | 12072.06309 | 0.22735 | 0.00227 | 150.90079 | 0.23743 | 0.11367 | 0.12542 | -0.01276 | 0.5282399 | 0.0023743
15.972 | 0.95502 | 12142.51041 | 0.22879 | 0.00229 | 151.78138 | 0.23788 | 0.11439 | 0.11611 | -0.01181 | 0.4881032 | 0.0023788
16.072 | 0.96091 | 12207.80432 | 0.23017 | 0.0023 | 152.59755 | 0.23532 | 0.11509 | 0.12541 | -0.01276 | 0.5329339 | 0.0023532
16.172 | 0.96696 | 12279.73223 | 0.23156 | 0.00232 | 153.49665 | 0.23661 | 0.11578 | 0.11307 | -0.0115 | 0.477875 | 0.0023661
16.272 | 0.97296 | 12345.58135 | 0.23291 | 0.00233 | 154.31977 | 0.23982 | 0.11646 | 0.11553 | -0.01175 | 0.4817363 | 0.0023982
16.372 | 0.9788 | 12413.78546 | 0.23433 | 0.00234 | 155.17232 | 0.23845 | 0.11717 | 0.11444 | -0.01164 | 0.4799329 | 0.0023845
16.472 | 0.98502 | 12481.65876 | 0.23558 | 0.00236 | 156.02073 | 0.24138 | 0.11779 | 0.11222 | -0.01142 | 0.4649101 | 0.0024138
16.572 | 0.99086 | 12546.40549 | 0.23682 | 0.00237 | 156.83007 | 0.24091 | 0.11841 | 0.1088 | -0.01107 | 0.4516209 | 0.0024091
16.672 | 0.99696 | 12618.64364 | 0.23821 | 0.00238 | 157.73305 | 0.24237 | 0.11911 | 0.11055 | -0.01125 | 0.4561208 | 0.0024237
16.772 | 1.00291 | 12684.25494 | 0.23961 | 0.0024 | 158.55319 | 0.24772 | 0.1198 | 0.11064 | -0.01125 | 0.4466333 | 0.0024772
16.872 | 1.0088 | 12754.69154 | 0.24099 | 0.00241 | 159.43364 | 0.2469 | 0.12049 | 0.12004 | -0.01221 | 0.4861887 | 0.002469
16.972 | 1.01496 | 12822.56395 | 0.24252 | 0.00243 | 160.28205 | 0.2477 | 0.12126 | 0.11374 | -0.01157 | 0.4591845 | 0.002477
17.072 | 1.02086 | 12888.13412 | 0.2439 | 0.00244 | 161.10168 | 0.24859 | 0.12195 | 0.11788 | -0.01199 | 0.4741945 | 0.0024859
17.172 | 1.02707 | 12959.31548 | 0.2452 | 0.00245 | 161.99144 | 0.25054 | 0.1226 | 0.11054 | -0.01124 | 0.441207 | 0.0025054
17.272 | 1.03291 | 13025.21914 | 0.24647 | 0.00246 | 162.81524 | 0.25103 | 0.12324 | 0.10962 | -0.01115 | 0.4366809 | 0.0025103
17.372 | 1.03886 | 13096.26728 | 0.24806 | 0.00248 | 163.70334 | 0.25242 | 0.12403 | 0.10882 | -0.01107 | 0.4311069 | 0.0025242
17.472 | 1.04486 | 13162.96667 | 0.24933 | 0.00249 | 164.53708 | 0.25266 | 0.12467 | 0.11769 | -0.01197 | 0.4658038 | 0.0025266
17.572 | 1.05075 | 13231.29147 | 0.25067 | 0.00251 | 165.39114 | 0.25087 | 0.12534 | 0.10867 | -0.01105 | 0.4331726 | 0.0025087
17.672 | 1.05707 | 13301.21219 | 0.252 | 0.00252 | 166.26515 | 0.25307 | 0.126 | 0.11315 | -0.01151 | 0.4471095 | 0.0025307
17.772 | 1.06291 | 13367.68627 | 0.25336 | 0.00253 | 167.09608 | 0.25544 | 0.12668 | 0.10731 | -0.01092 | 0.4200987 | 0.0025544
17.872 | 1.06891 | 13439.97717 | 0.25491 | 0.00255 | 167.99971 | 0.25428 | 0.12745 | 0.11584 | -0.01178 | 0.4555608 | 0.0025428
17.972 | 1.07496 | 13506.58178 | 0.25618 | 0.00256 | 168.83227 | 0.25483 | 0.12809 | 0.11616 | -0.01182 | 0.4558333 | 0.0025483
18.072 | 1.08075 | 13575.2821 | 0.25766 | 0.00258 | 169.69103 | 0.25802 | 0.12883 | 0.11515 | -0.01171 | 0.4462832 | 0.0025802
18.172 | 1.08696 | 13643.72671 | 0.25901 | 0.00259 | 170.54658 | 0.25277 | 0.1295 | 0.10948 | -0.01114 | 0.433121 | 0.0025277
18.272 | 1.09291 | 13710.64156 | 0.26027 | 0.0026 | 171.38302 | 0.25627 | 0.13014 | 0.11295 | -0.01149 | 0.4407461 | 0.0025627
18.372 | 1.09902 | 13783.76752 | 0.26179 | 0.00262 | 172.29709 | 0.25365 | 0.1309 | 0.15199 | -0.01546 | 0.5992115 | 0.0025365
18.472 | 1.10496 | 13851.01676 | 0.26327 | 0.00263 | 173.13771 | 0.255 | 0.13164 | 0.15361 | -0.01563 | 0.6023922 | 0.00255
18.572 | 1.1108 | 13920.87042 | 0.2647 | 0.00265 | 174.01088 | 0.25581 | 0.13235 | 0.14635 | -0.01489 | 0.5721043 | 0.0025581
18.672 | 1.11691 | 13989.14158 | 0.26597 | 0.00266 | 174.86427 | 0.25664 | 0.13298 | 0.15337 | -0.0156 | 0.5976075 | 0.0025664
18.772 | 1.1228 | 14056.67961 | 0.26719 | 0.00267 | 175.7085 | 0.25493 | 0.1336 | 0.15125 | -0.01539 | 0.5933001 | 0.0025493
18.872 | 1.12907 | 14128.22664 | 0.26861 | 0.00269 | 176.60283 | 0.25862 | 0.13431 | 0.15361 | -0.01563 | 0.5939603 | 0.0025862
18.972 | 1.13491 | 14195.19782 | 0.27022 | 0.0027 | 177.43997 | 0.26141 | 0.13511 | 0.15035 | -0.01529 | 0.5751501 | 0.0026141
19.072 | 1.14086 | 14268.3354 | 0.27164 | 0.00272 | 178.35419 | 0.25835 | 0.13582 | 0.15106 | -0.01537 | 0.5847107 | 0.0025835
19.172 | 1.14696 | 14336.34728 | 0.27302 | 0.00273 | 179.20434 | 0.26438 | 0.13651 | 0.1603 | -0.01631 | 0.6063242 | 0.0026438
19.272 | 1.15275 | 14404.00779 | 0.27435 | 0.00274 | 180.0501 | 0.2659 | 0.13717 | 0.14549 | -0.0148 | 0.5471606 | 0.002659
19.372 | 1.15902 | 14475.44932 | 0.2758 | 0.00276 | 180.94312 | 0.26483 | 0.1379 | 0.16095 | -0.01637 | 0.6077484 | 0.0026483
19.472 | 1.16496 | 14541.93234 | 0.27716 | 0.00277 | 181.77415 | 0.26323 | 0.13858 | 0.15986 | -0.01626 | 0.6073016 | 0.0026323
19.572 | 1.17091 | 14614.60501 | 0.27881 | 0.00279 | 182.68256 | 0.26847 | 0.13941 | 0.14959 | -0.01522 | 0.5571945 | 0.0026847
19.672 | 1.17691 | 14682.48188 | 0.28012 | 0.0028 | 183.53102 | 0.27033 | 0.14006 | 0.15391 | -0.01566 | 0.5693412 | 0.0027033
19.772 | 1.1828 | 14752.60645 | 0.28137 | 0.00281 | 184.40758 | 0.27157 | 0.14068 | 0.15248 | -0.01551 | 0.5614759 | 0.0027157
19.872 | 1.18902 | 14822.53432 | 0.28271 | 0.00283 | 185.28168 | 0.27626 | 0.14136 | 0.14517 | -0.01477 | 0.5254832 | 0.0027626
19.972 | 1.19486 | 14889.7773 | 0.28426 | 0.00284 | 186.12222 | 0.2747 | 0.14213 | 0.16443 | -0.01673 | 0.5985803 | 0.002747
20.072 | 1.20102 | 14963.2135 | 0.28592 | 0.00286 | 187.04017 | 0.27722 | 0.14296 | 0.14513 | -0.01476 | 0.5235192 | 0.0027722
20.172 | 1.20696 | 15029.77073 | 0.28719 | 0.00287 | 187.87213 | 0.2787 | 0.1436 | 0.15881 | -0.01615 | 0.5698242 | 0.002787
20.272 | 1.21275 | 15101.83454 | 0.28856 | 0.00289 | 188.77293 | 0.28078 | 0.14428 | 0.15099 | -0.01536 | 0.537752 | 0.0028078
20.372 | 1.21896 | 15171.27156 | 0.28985 | 0.0029 | 189.64089 | 0.28089 | 0.14493 | 0.15464 | -0.01573 | 0.5505358 | 0.0028089
20.472 | 1.2248 | 15238.78813 | 0.29143 | 0.00291 | 190.48485 | 0.28546 | 0.14571 | 0.1564 | -0.01591 | 0.5478876 | 0.0028546
20.572 | 1.23102 | 15312.02853 | 0.2929 | 0.00293 | 191.40036 | 0.28323 | 0.14645 | 0.15366 | -0.01563 | 0.5425273 | 0.0028323
20.672 | 1.23696 | 15380.39088 | 0.29439 | 0.00294 | 192.25489 | 0.28714 | 0.14719 | 0.13104 | -0.01333 | 0.4563627 | 0.0028714
20.772 | 1.24291 | 15452.51906 | 0.29581 | 0.00296 | 193.15649 | 0.28911 | 0.14791 | 0.13183 | -0.01341 | 0.4559856 | 0.0028911
20.872 | 1.24891 | 15519.99807 | 0.29707 | 0.00297 | 193.99998 | 0.29088 | 0.14853 | 0.13362 | -0.01359 | 0.4593647 | 0.0029088
20.972 | 1.2548 | 15589.41901 | 0.29846 | 0.00298 | 194.86774 | 0.29221 | 0.14923 | 0.14256 | -0.0145 | 0.4878683 | 0.0029221
21.072 | 1.26102 | 15660.09164 | 0.30003 | 0.003 | 195.75115 | 0.29492 | 0.15002 | 0.14051 | -0.01429 | 0.4764343 | 0.0029492
21.172 | 1.26686 | 15728.94394 | 0.3014 | 0.00301 | 196.6118 | 0.3002 | 0.1507 | 0.14058 | -0.0143 | 0.4682878 | 0.003002
21.272 | 1.27296 | 15803.22325 | 0.30283 | 0.00303 | 197.54029 | 0.29836 | 0.15141 | 0.14341 | -0.01459 | 0.4806609 | 0.0029836
21.372 | 1.27896 | 15871.22619 | 0.30424 | 0.00304 | 198.39033 | 0.3035 | 0.15212 | 0.14454 | -0.0147 | 0.4762438 | 0.003035
21.472 | 1.28475 | 15942.56938 | 0.30583 | 0.00306 | 199.28212 | 0.30474 | 0.15291 | 0.14629 | -0.01488 | 0.4800486 | 0.0030474
21.572 | 1.29102 | 16012.95233 | 0.30728 | 0.00307 | 200.1619 | 0.30545 | 0.15364 | 0.15041 | -0.0153 | 0.492421 | 0.0030545
21.672 | 1.29686 | 16080.58155 | 0.3086 | 0.00309 | 201.00727 | 0.30719 | 0.1543 | 0.15115 | -0.01538 | 0.4920408 | 0.0030719
21.772 | 1.30296 | 16154.24395 | 0.31019 | 0.0031 | 201.92805 | 0.31035 | 0.1551 | 0.15359 | -0.01562 | 0.4948929 | 0.0031035
21.872 | 1.30896 | 16223.81687 | 0.3116 | 0.00312 | 202.79771 | 0.31197 | 0.1558 | 0.15037 | -0.0153 | 0.4820015 | 0.0031197
21.972 | 1.31486 | 16296.04876 | 0.31305 | 0.00313 | 203.70061 | 0.31282 | 0.15652 | 0.15836 | -0.01611 | 0.5062336 | 0.0031282
22.072 | 1.32091 | 16366.30833 | 0.3144 | 0.00314 | 204.57885 | 0.31382 | 0.1572 | 0.15613 | -0.01588 | 0.4975145 | 0.0031382
22.172 | 1.3268 | 16434.67247 | 0.31598 | 0.00316 | 205.43341 | 0.31505 | 0.15799 | 0.1619 | -0.01647 | 0.5138867 | 0.0031505
22.272 | 1.33307 | 16507.63392 | 0.31746 | 0.00317 | 206.34542 | 0.31641 | 0.15873 | 0.15056 | -0.01532 | 0.4758383 | 0.0031641
22.372 | 1.33891 | 16576.90823 | 0.31869 | 0.00319 | 207.21135 | 0.31508 | 0.15934 | 0.15803 | -0.01608 | 0.5015552 | 0.0031508
22.472 | 1.34486 | 16651.14462 | 0.32034 | 0.0032 | 208.13931 | 0.31974 | 0.16017 | 0.15076 | -0.01534 | 0.4715081 | 0.0031974
22.572 | 1.35091 | 16720.24369 | 0.32188 | 0.00322 | 209.00305 | 0.31996 | 0.16094 | 0.15055 | -0.01531 | 0.4705276 | 0.0031996
22.672 | 1.35675 | 16789.80231 | 0.32315 | 0.00323 | 209.87253 | 0.32114 | 0.16158 | 0.15653 | -0.01592 | 0.4874198 | 0.0032114
22.772 | 1.36307 | 16863.47723 | 0.32476 | 0.00325 | 210.79347 | 0.32079 | 0.16238 | 0.15221 | -0.01548 | 0.4744849 | 0.0032079
22.872 | 1.36896 | 16931.53381 | 0.32622 | 0.00326 | 211.64417 | 0.32422 | 0.16311 | 0.14693 | -0.01495 | 0.4531799 | 0.0032422
22.972 | 1.37496 | 17005.4698 | 0.32772 | 0.00328 | 212.56837 | 0.32489 | 0.16386 | 0.1499 | -0.01525 | 0.4613869 | 0.0032489
23.072 | 1.38096 | 17074.83172 | 0.32906 | 0.00329 | 213.4354 | 0.33495 | 0.16453 | 0.15231 | -0.01549 | 0.4547246 | 0.0033495
23.172 | 1.3868 | 17145.62953 | 0.3304 | 0.0033 | 214.32037 | 0.3403 | 0.1652 | 0.16268 | -0.01655 | 0.4780488 | 0.003403
23.272 | 1.39291 | 17216.04109 | 0.33197 | 0.00332 | 215.20051 | 0.3398 | 0.16598 | 0.15003 | -0.01526 | 0.4415244 | 0.003398
23.372 | 1.39886 | 17285.47096 | 0.33349 | 0.00333 | 216.06839 | 0.33562 | 0.16675 | 0.1523 | -0.01549 | 0.453787 | 0.0033562
23.472 | 1.40507 | 17361.10389 | 0.33499 | 0.00335 | 217.0138 | 0.34339 | 0.16749 | 0.15756 | -0.01603 | 0.4588369 | 0.0034339
23.572 | 1.41091 | 17429.79169 | 0.33642 | 0.00336 | 217.8724 | 0.34439 | 0.16821 | 0.14216 | -0.01446 | 0.4127878 | 0.0034439
23.672 | 1.4168 | 17503.36111 | 0.33794 | 0.00338 | 218.79201 | 0.34352 | 0.16897 | 0.14798 | -0.01505 | 0.4307755 | 0.0034352
23.772 | 1.42307 | 17573.99976 | 0.33947 | 0.00339 | 219.675 | 0.34427 | 0.16974 | 0.15351 | -0.01562 | 0.4459 | 0.0034427
23.872 | 1.4288 | 17641.71839 | 0.34095 | 0.00341 | 220.52148 | 0.34832 | 0.17047 | 0.14629 | -0.01488 | 0.4199874 | 0.0034832
23.972 | 1.43502 | 17716.15684 | 0.34246 | 0.00342 | 221.45196 | 0.34568 | 0.17123 | 0.15546 | -0.01581 | 0.4497223 | 0.0034568
24.072 | 1.44091 | 17785.06637 | 0.34363 | 0.00344 | 222.31333 | 0.34717 | 0.17182 | 0.15304 | -0.01557 | 0.4408215 | 0.0034717
24.172 | 1.44686 | 17858.84321 | 0.34524 | 0.00345 | 223.23554 | 0.35374 | 0.17262 | 0.14872 | -0.01513 | 0.4204218 | 0.0035374
24.272 | 1.45291 | 17929.81267 | 0.34698 | 0.00347 | 224.12266 | 0.35263 | 0.17349 | 0.14557 | -0.01481 | 0.4128123 | 0.0035263
24.372 | 1.4588 | 18000.78034 | 0.34842 | 0.00348 | 225.00975 | 0.35566 | 0.17421 | 0.14999 | -0.01526 | 0.421723 | 0.0035566
24.472 | 1.46502 | 18072.30949 | 0.34976 | 0.0035 | 225.90387 | 0.35885 | 0.17488 | 0.15295 | -0.01556 | 0.4262227 | 0.0035885
24.572 | 1.47091 | 18142.62271 | 0.35113 | 0.00351 | 226.78278 | 0.35859 | 0.17557 | 0.15068 | -0.01533 | 0.4202013 | 0.0035859
24.672 | 1.47696 | 18217.47243 | 0.35298 | 0.00353 | 227.71841 | 0.36288 | 0.17649 | 0.14984 | -0.01524 | 0.4129189 | 0.0036288
24.772 | 1.48286 | 18285.95102 | 0.35433 | 0.00354 | 228.57439 | 0.36004 | 0.17717 | 0.15807 | -0.01608 | 0.4390346 | 0.0036004
24.872 | 1.48875 | 18359.73501 | 0.35592 | 0.00356 | 229.49669 | 0.365 | 0.17796 | 0.15228 | -0.01549 | 0.4172055 | 0.00365
24.972 | 1.49496 | 18431.02813 | 0.35739 | 0.00357 | 230.38785 | 0.36402 | 0.17869 | 0.14703 | -0.01496 | 0.4039064 | 0.0036402
25.072 | 1.50086 | 18499.84109 | 0.35865 | 0.00359 | 231.24801 | 0.36592 | 0.17932 | 0.16447 | -0.01673 | 0.4494698 | 0.0036592
25.172 | 1.50702 | 18575.43826 | 0.36025 | 0.0036 | 232.19298 | 0.36648 | 0.18012 | 0.16278 | -0.01656 | 0.4441716 | 0.0036648
25.272 | 1.51302 | 18644.91642 | 0.3619 | 0.00362 | 233.06146 | 0.36809 | 0.18095 | 0.15927 | -0.0162 | 0.4326931 | 0.0036809
25.372 | 1.5188 | 18718.41609 | 0.36358 | 0.00364 | 233.9802 | 0.36752 | 0.18179 | 0.1689 | -0.01718 | 0.4595668 | 0.0036752
25.472 | 1.52486 | 18789.41417 | 0.36478 | 0.00365 | 234.86768 | 0.37086 | 0.18239 | 0.16968 | -0.01726 | 0.4575311 | 0.0037086
25.572 | 1.5308 | 18859.36081 | 0.36621 | 0.00366 | 235.74201 | 0.37406 | 0.18311 | 0.16952 | -0.01724 | 0.4531893 | 0.0037406
25.672 | 1.53702 | 18933.52211 | 0.36793 | 0.00368 | 236.66903 | 0.37221 | 0.18397 | 0.18323 | -0.01864 | 0.4922759 | 0.0037221
25.772 | 1.54296 | 19004.08745 | 0.3695 | 0.0037 | 237.55109 | 0.37352 | 0.18475 | 0.1986 | -0.0202 | 0.5316984 | 0.0037352
25.872 | 1.54891 | 19079.06592 | 0.37102 | 0.00371 | 238.48832 | 0.37417 | 0.18551 | 0.19692 | -0.02003 | 0.5262848 | 0.0037417
25.972 | 1.55491 | 19149.13058 | 0.37243 | 0.00372 | 239.36413 | 0.37787 | 0.18621 | 0.19995 | -0.02034 | 0.5291502 | 0.0037787
26.072 | 1.56075 | 19219.6244 | 0.37381 | 0.00374 | 240.24531 | 0.37905 | 0.18691 | 0.20056 | -0.0204 | 0.5291123 | 0.0037905
26.172 | 1.56707 | 19293.62655 | 0.37536 | 0.00375 | 241.17033 | 0.37715 | 0.18768 | 0.19446 | -0.01978 | 0.5156039 | 0.0037715
26.272 | 1.57291 | 19361.90844 | 0.37692 | 0.00377 | 242.02386 | 0.38123 | 0.18846 | 0.19173 | -0.0195 | 0.5029247 | 0.0038123
26.37 | 1.5788 | 19437.26242 | 0.37859 | 0.00379 | 242.96578 | 0.38142 | 0.1893 | 0.18875 | -0.0192 | 0.4948613 | 0.0038142
26.47 | 1.58486 | 19507.40933 | 0.37985 | 0.0038 | 243.84262 | 0.38671 | 0.18992 | 0.18987 | -0.01931 | 0.4909881 | 0.0038671
26.57 | 1.59064 | 19578.81689 | 0.38148 | 0.00381 | 244.73521 | 0.38744 | 0.19074 | 0.19335 | -0.01967 | 0.499045 | 0.0038744
26.67 | 1.59686 | 19651.55482 | 0.38309 | 0.00383 | 245.64444 | 0.38789 | 0.19155 | 0.20912 | -0.02127 | 0.5391219 | 0.0038789
26.77 | 1.60275 | 19720.9239 | 0.38461 | 0.00385 | 246.51155 | 0.39004 | 0.19231 | 0.20685 | -0.02104 | 0.5303302 | 0.0039004
26.87 | 1.60891 | 19795.43924 | 0.38602 | 0.00386 | 247.44299 | 0.39332 | 0.19301 | 0.19821 | -0.02016 | 0.5039408 | 0.0039332
26.97 | 1.61475 | 19865.63802 | 0.38767 | 0.00388 | 248.32048 | 0.39502 | 0.19384 | 0.19727 | -0.02007 | 0.4993924 | 0.0039502
27.07 | 1.62064 | 19939.96382 | 0.38917 | 0.00389 | 249.24955 | 0.39514 | 0.19458 | 0.19931 | -0.02027 | 0.5044035 | 0.0039514
27.17 | 1.6268 | 20011.6396 | 0.39061 | 0.00391 | 250.14549 | 0.39529 | 0.19531 | 0.20069 | -0.02042 | 0.5077032 | 0.0039529
27.27 | 1.63264 | 20081.33769 | 0.39217 | 0.00392 | 251.01672 | 0.39602 | 0.19609 | 0.20215 | -0.02056 | 0.510454 | 0.0039602
27.37 | 1.63896 | 20157.2907 | 0.39396 | 0.00394 | 251.96613 | 0.39612 | 0.19698 | 0.19396 | -0.01973 | 0.4896496 | 0.0039612
27.47 | 1.64486 | 20225.56365 | 0.39525 | 0.00395 | 252.81955 | 0.39974 | 0.19762 | 0.18955 | -0.01928 | 0.4741832 | 0.0039974
27.57 | 1.6508 | 20300.34184 | 0.39686 | 0.00397 | 253.75427 | 0.40093 | 0.19843 | 0.19303 | -0.01964 | 0.4814556 | 0.0040093
27.67 | 1.6568 | 20370.46015 | 0.39848 | 0.00398 | 254.63075 | 0.39984 | 0.19924 | 0.19294 | -0.01963 | 0.482543 | 0.0039984
27.77 | 1.66259 | 20441.60843 | 0.39988 | 0.004 | 255.52011 | 0.40352 | 0.19994 | 0.20278 | -0.02063 | 0.5025278 | 0.0040352
27.87 | 1.66886 | 20515.18857 | 0.40144 | 0.00401 | 256.43986 | 0.40195 | 0.20072 | 0.19246 | -0.01958 | 0.4788158 | 0.0040195
27.97 | 1.6748 | 20586.48884 | 0.4031 | 0.00403 | 257.33111 | 0.40745 | 0.20155 | 0.19009 | -0.01934 | 0.4665358 | 0.0040745
28.07 | 1.68091 | 20661.35645 | 0.40463 | 0.00405 | 258.26696 | 0.40689 | 0.20232 | 0.15158 | -0.01542 | 0.3725331 | 0.0040689
28.17 | 1.6868 | 20730.87037 | 0.40598 | 0.00406 | 259.13588 | 0.4066 | 0.20299 | 0.17131 | -0.01743 | 0.4213232 | 0.004066
28.27 | 1.6927 | 20804.57926 | 0.40763 | 0.00408 | 260.05724 | 0.40816 | 0.20382 | 0.16491 | -0.01678 | 0.4040327 | 0.0040816
28.37 | 1.6988 | 20874.59564 | 0.40931 | 0.00409 | 260.93245 | 0.41206 | 0.20465 | 0.1656 | -0.01685 | 0.4018832 | 0.0041206
28.47 | 1.7047 | 20944.40639 | 0.41076 | 0.00411 | 261.80508 | 0.4114 | 0.20538 | 0.17638 | -0.01794 | 0.4287312 | 0.004114
28.57 | 1.71091 | 21020.13767 | 0.41233 | 0.00412 | 262.75172 | 0.41229 | 0.20616 | 0.18131 | -0.01844 | 0.4397633 | 0.0041229
28.67 | 1.71686 | 21090.63864 | 0.41382 | 0.00414 | 263.63298 | 0.41523 | 0.20691 | 0.17853 | -0.01816 | 0.4299545 | 0.0041523
28.77 | 1.7227 | 21165.18974 | 0.41558 | 0.00416 | 264.56487 | 0.41555 | 0.20779 | 0.17605 | -0.01791 | 0.4236554 | 0.0041555
28.87 | 1.7288 | 21236.62412 | 0.41712 | 0.00417 | 265.4578 | 0.41897 | 0.20856 | 0.17226 | -0.01752 | 0.4111512 | 0.0041897
28.97 | 1.73475 | 21306.7013 | 0.4187 | 0.00419 | 266.33377 | 0.41699 | 0.20935 | 0.16896 | -0.01719 | 0.4051896 | 0.0041699
29.07 | 1.74091 | 21379.54116 | 0.4202 | 0.0042 | 267.24426 | 0.41883 | 0.2101 | 0.17405 | -0.0177 | 0.4155624 | 0.0041883
29.17 | 1.7468 | 21449.93484 | 0.42153 | 0.00422 | 268.12419 | 0.42209 | 0.21076 | 0.18032 | -0.01834 | 0.4272075 | 0.0042209
29.27 | 1.7527 | 21523.89586 | 0.42328 | 0.00423 | 269.0487 | 0.42079 | 0.21164 | 0.174 | -0.0177 | 0.4135079 | 0.0042079
29.37 | 1.75875 | 21595.09063 | 0.42513 | 0.00425 | 269.93863 | 0.42015 | 0.21256 | 0.16962 | -0.01725 | 0.403713 | 0.0042015
29.47 | 1.76464 | 21668.08963 | 0.42651 | 0.00427 | 270.85112 | 0.42511 | 0.21325 | 0.1721 | -0.01751 | 0.4048364 | 0.0042511
29.57 | 1.77096 | 21740.76855 | 0.42798 | 0.00428 | 271.75961 | 0.42121 | 0.21399 | 0.17031 | -0.01732 | 0.4043351 | 0.0042121
29.67 | 1.7768 | 21809.89802 | 0.42962 | 0.0043 | 272.62373 | 0.41773 | 0.21481 | 0.17378 | -0.01768 | 0.4160103 | 0.0041773
29.77 | 1.7828 | 21886.32488 | 0.43131 | 0.00431 | 273.57906 | 0.42009 | 0.21565 | 0.1706 | -0.01735 | 0.4061035 | 0.0042009
29.87 | 1.78886 | 21956.16066 | 0.43287 | 0.00433 | 274.45201 | 0.42118 | 0.21643 | 0.17752 | -0.01806 | 0.4214825 | 0.0042118
29.97 | 1.79464 | 22028.73588 | 0.43443 | 0.00434 | 275.3592 | 0.42151 | 0.21721 | 0.17366 | -0.01767 | 0.411995 | 0.0042151
30.07 | 1.80075 | 22101.47381 | 0.43596 | 0.00436 | 276.26842 | 0.42193 | 0.21798 | 0.17603 | -0.01791 | 0.4172019 | 0.0042193
30.17 | 1.80675 | 22171.188 | 0.43744 | 0.00437 | 277.13985 | 0.42334 | 0.21872 | 0.17157 | -0.01745 | 0.4052771 | 0.0042334
30.27 | 1.81291 | 22246.18256 | 0.43936 | 0.00439 | 278.07728 | 0.42592 | 0.21968 | 0.17419 | -0.01772 | 0.4089735 | 0.0042592
30.37 | 1.8188 | 22316.21325 | 0.44094 | 0.00441 | 278.95267 | 0.42868 | 0.22047 | 0.17291 | -0.01759 | 0.4033545 | 0.0042868
30.47 | 1.82475 | 22390.45501 | 0.44223 | 0.00442 | 279.88069 | 0.43085 | 0.22111 | 0.16876 | -0.01717 | 0.3916908 | 0.0043085
30.57 | 1.83086 | 22461.62295 | 0.44407 | 0.00444 | 280.77029 | 0.43208 | 0.22203 | 0.17998 | -0.01831 | 0.4165432 | 0.0043208
30.67 | 1.83664 | 22531.20661 | 0.44585 | 0.00446 | 281.64008 | 0.43683 | 0.22293 | 0.17694 | -0.018 | 0.4050546 | 0.0043683
30.77 | 1.84291 | 22604.82788 | 0.44735 | 0.00447 | 282.56035 | 0.43293 | 0.22367 | 0.18053 | -0.01836 | 0.4169958 | 0.0043293
30.87 | 1.8488 | 22674.18802 | 0.4488 | 0.00449 | 283.42735 | 0.43721 | 0.2244 | 0.18221 | -0.01854 | 0.4167562 | 0.0043721
30.97 | 1.85475 | 22749.44365 | 0.45046 | 0.0045 | 284.36805 | 0.44004 | 0.22523 | 0.17256 | -0.01755 | 0.3921462 | 0.0044004
31.07 | 1.86091 | 22819.4654 | 0.45201 | 0.00452 | 285.24332 | 0.4425 | 0.226 | 0.18251 | -0.01857 | 0.412452 | 0.004425
31.17 | 1.86664 | 22890.03789 | 0.45364 | 0.00454 | 286.12547 | 0.44592 | 0.22682 | 0.17598 | -0.0179 | 0.3946448 | 0.0044592
31.27 | 1.87286 | 22961.85315 | 0.45541 | 0.00455 | 287.02316 | 0.44486 | 0.2277 | 0.16734 | -0.01702 | 0.3761633 | 0.0044486
31.37 | 1.8788 | 23030.88605 | 0.45681 | 0.00457 | 287.88608 | 0.44286 | 0.22841 | 0.17698 | -0.018 | 0.3996297 | 0.0044286
31.47 | 1.88486 | 23104.96867 | 0.45845 | 0.00458 | 288.81211 | 0.44535 | 0.22922 | 0.17384 | -0.01768 | 0.3903447 | 0.0044535
31.57 | 1.8908 | 23175.00293 | 0.46024 | 0.0046 | 289.68754 | 0.44988 | 0.23012 | 0.17826 | -0.01813 | 0.396239 | 0.0044988
31.67 | 1.8967 | 23248.59738 | 0.46197 | 0.00462 | 290.60747 | 0.45251 | 0.23098 | 0.17308 | -0.01761 | 0.3824888 | 0.0045251
31.77 | 1.90286 | 23319.18955 | 0.46329 | 0.00463 | 291.48987 | 0.45241 | 0.23165 | 0.17234 | -0.01753 | 0.3809376 | 0.0045241
31.87 | 1.90875 | 23387.89344 | 0.46502 | 0.00465 | 292.34867 | 0.45358 | 0.23251 | 0.18396 | -0.01871 | 0.4055734 | 0.0045358
31.97 | 1.91496 | 23461.26258 | 0.46675 | 0.00467 | 293.26578 | 0.45596 | 0.23337 | 0.17832 | -0.01814 | 0.3910869 | 0.0045596
32.07 | 1.9208 | 23530.04873 | 0.46824 | 0.00468 | 294.12561 | 0.4553 | 0.23412 | 0.17731 | -0.01804 | 0.3894355 | 0.004553
32.17 | 1.92664 | 23602.92614 | 0.47007 | 0.0047 | 295.03658 | 0.4575 | 0.23504 | 0.17508 | -0.01781 | 0.3826885 | 0.004575
32.27 | 1.93275 | 23674.02434 | 0.47171 | 0.00472 | 295.9253 | 0.46028 | 0.23585 | 0.18902 | -0.01923 | 0.4106631 | 0.0046028
32.37 | 1.9387 | 23743.49177 | 0.47322 | 0.00473 | 296.79365 | 0.46317 | 0.23661 | 0.21067 | -0.02143 | 0.4548438 | 0.0046317
32.47 | 1.94491 | 23815.51266 | 0.47515 | 0.00475 | 297.69391 | 0.46321 | 0.23757 | 0.21147 | -0.02151 | 0.4565316 | 0.0046321
32.57 | 1.95086 | 23885.28943 | 0.47684 | 0.00477 | 298.56612 | 0.46655 | 0.23842 | 0.21669 | -0.02204 | 0.4644518 | 0.0046655
32.67 | 1.95686 | 23957.75378 | 0.47846 | 0.00478 | 299.47192 | 0.46933 | 0.23923 | 0.21314 | -0.02168 | 0.4541367 | 0.0046933
32.77 | 1.9628 | 24026.5578 | 0.48005 | 0.0048 | 300.33197 | 0.4666 | 0.24003 | 0.21391 | -0.02176 | 0.4584441 | 0.004666
32.87 | 1.96859 | 24095.51561 | 0.48174 | 0.00482 | 301.19395 | 0.47074 | 0.24087 | 0.21066 | -0.02143 | 0.4475082 | 0.0047074
32.97 | 1.9748 | 24166.33844 | 0.48332 | 0.00483 | 302.07923 | 0.46979 | 0.24166 | 0.21651 | -0.02202 | 0.4608655 | 0.0046979
33.07 | 1.98075 | 24234.85994 | 0.4851 | 0.00485 | 302.93575 | 0.47439 | 0.24255 | 0.21949 | -0.02233 | 0.4626784 | 0.0047439
33.17 | 1.98686 | 24308.79414 | 0.48702 | 0.00487 | 303.85993 | 0.47418 | 0.24351 | 0.21623 | -0.022 | 0.4560083 | 0.0047418
33.27 | 1.99291 | 24377.19405 | 0.48861 | 0.00489 | 304.71493 | 0.47428 | 0.2443 | 0.23255 | -0.02366 | 0.4903222 | 0.0047428
33.37 | 1.9987 | 24447.58415 | 0.49038 | 0.0049 | 305.5948 | 0.48195 | 0.24519 | 0.2273 | -0.02312 | 0.4716257 | 0.0048195
33.47 | 2.0048 | 24517.51292 | 0.49224 | 0.00492 | 306.46891 | 0.48286 | 0.24612 | 0.23482 | -0.02389 | 0.4863107 | 0.0048286
33.57 | 2.01075 | 24583.31823 | 0.49378 | 0.00494 | 307.29148 | 0.48375 | 0.24689 | 0.23115 | -0.02351 | 0.4778295 | 0.0048375
33.67 | 2.01686 | 24654.69897 | 0.49555 | 0.00496 | 308.18374 | 0.48745 | 0.24777 | 0.22749 | -0.02314 | 0.466694 | 0.0048745
33.77 | 2.0228 | 24722.44442 | 0.49732 | 0.00497 | 309.03056 | 0.4874 | 0.24866 | 0.23658 | -0.02407 | 0.4853919 | 0.004874
33.87 | 2.0287 | 24793.24937 | 0.49903 | 0.00499 | 309.91562 | 0.48955 | 0.24952 | 0.23963 | -0.02438 | 0.4894903 | 0.0048955
33.97 | 2.0348 | 24861.44722 | 0.50096 | 0.00501 | 310.76809 | 0.48932 | 0.25048 | 0.23814 | -0.02422 | 0.4866754 | 0.0048932
34.07 | 2.04069 | 24927.92487 | 0.5028 | 0.00503 | 311.59906 | 0.49213 | 0.2514 | 0.23858 | -0.02427 | 0.4847906 | 0.0049213
34.17 | 2.04696 | 24997.54429 | 0.50436 | 0.00504 | 312.4693 | 0.49677 | 0.25218 | 0.25062 | -0.02549 | 0.5044991 | 0.0049677
34.27 | 2.0528 | 25062.08181 | 0.50624 | 0.00506 | 313.27602 | 0.49519 | 0.25312 | 0.24383 | -0.0248 | 0.4923969 | 0.0049519
34.37 | 2.05875 | 25132.43437 | 0.5083 | 0.00508 | 314.15543 | 0.49831 | 0.25415 | 0.25008 | -0.02544 | 0.5018563 | 0.0049831
34.47 | 2.0648 | 25198.18068 | 0.50997 | 0.0051 | 314.97726 | 0.50261 | 0.25498 | 0.24191 | -0.02461 | 0.4813076 | 0.0050261
34.57 | 2.07059 | 25264.67443 | 0.51185 | 0.00512 | 315.80843 | 0.5032 | 0.25593 | 0.2514 | -0.02557 | 0.4996025 | 0.005032
34.67 | 2.07686 | 25333.28533 | 0.51365 | 0.00514 | 316.66607 | 0.50958 | 0.25683 | 0.22792 | -0.02318 | 0.4472703 | 0.0050958
34.77 | 2.08286 | 25396.72852 | 0.5156 | 0.00516 | 317.45911 | 0.50878 | 0.2578 | 0.23314 | -0.02372 | 0.4582334 | 0.0050878
34.87 | 2.08891 | 25465.24465 | 0.51782 | 0.00518 | 318.31556 | 0.51426 | 0.25891 | 0.22034 | -0.02241 | 0.4284603 | 0.0051426
34.97 | 2.09486 | 25529.51217 | 0.51948 | 0.00519 | 319.1189 | 0.51516 | 0.25974 | 0.22644 | -0.02303 | 0.4395528 | 0.0051516
35.07 | 2.10069 | 25594.67554 | 0.52156 | 0.00522 | 319.93344 | 0.516 | 0.26078 | 0.22317 | -0.0227 | 0.4325 | 0.00516
35.17 | 2.10675 | 25656.89206 | 0.52371 | 0.00524 | 320.71115 | 0.51899 | 0.26186 | 0.23056 | -0.02345 | 0.4442475 | 0.0051899
35.27 | 2.1127 | 25718.58466 | 0.5254 | 0.00525 | 321.48231 | 0.52248 | 0.2627 | 0.23169 | -0.02357 | 0.4434428 | 0.0052248
35.37 | 2.11896 | 25784.54196 | 0.52775 | 0.00528 | 322.30677 | 0.5238 | 0.26388 | 0.23274 | -0.02367 | 0.4443299 | 0.005238
35.47 | 2.1248 | 25844.44463 | 0.52977 | 0.0053 | 323.05556 | 0.52299 | 0.26488 | 0.23229 | -0.02363 | 0.4441576 | 0.0052299
35.57 | 2.13075 | 25909.29151 | 0.53199 | 0.00532 | 323.86614 | 0.52614 | 0.26599 | 0.24433 | -0.02485 | 0.4643821 | 0.0052614
35.67 | 2.1368 | 25968.85443 | 0.5341 | 0.00534 | 324.61068 | 0.52823 | 0.26705 | 0.23613 | -0.02402 | 0.4470212 | 0.0052823
35.77 | 2.14264 | 26026.32523 | 0.53634 | 0.00536 | 325.32907 | 0.53016 | 0.26817 | 0.24646 | -0.02507 | 0.4648785 | 0.0053016
35.87 | 2.14891 | 26087.74245 | 0.53886 | 0.00539 | 326.09678 | 0.53304 | 0.26943 | 0.23572 | -0.02398 | 0.4422182 | 0.0053304
35.97 | 2.15486 | 26144.36388 | 0.54089 | 0.00541 | 326.80455 | 0.53844 | 0.27044 | 0.24184 | -0.0246 | 0.4491494 | 0.0053844
36.07 | 2.1608 | 26203.79627 | 0.54361 | 0.00544 | 327.54745 | 0.53754 | 0.27181 | 0.23503 | -0.02391 | 0.4372326 | 0.0053754
36.17 | 2.1668 | 26259.66668 | 0.54598 | 0.00546 | 328.24583 | 0.54722 | 0.27299 | 0.23597 | -0.024 | 0.431216 | 0.0054722
36.27 | 2.17275 | 26313.2751 | 0.54876 | 0.00549 | 328.91594 | 0.54549 | 0.27438 | 0.23982 | -0.0244 | 0.4396414 | 0.0054549
36.37 | 2.17891 | 26366.41324 | 0.55145 | 0.00551 | 329.58017 | 0.55204 | 0.27572 | 0.24385 | -0.02481 | 0.4417252 | 0.0055204
36.47 | 2.18475 | 26414.02423 | 0.5542 | 0.00554 | 330.1753 | 0.55673 | 0.2771 | 0.23726 | -0.02413 | 0.4261671 | 0.0055673
36.57 | 2.19086 | 26466.38632 | 0.55718 | 0.00557 | 330.82983 | 0.56652 | 0.27859 | 0.25007 | -0.02544 | 0.4414142 | 0.0056652
36.67 | 2.1968 | 26512.30574 | 0.56023 | 0.0056 | 331.40382 | 0.56391 | 0.28011 | 0.23833 | -0.02424 | 0.4226384 | 0.0056391
36.77 | 2.20264 | 26558.89928 | 0.56353 | 0.00564 | 331.98624 | 0.56966 | 0.28177 | 0.2413 | -0.02455 | 0.423586 | 0.0056966
36.87 | 2.20886 | 26602.29921 | 0.56692 | 0.00567 | 332.52874 | 0.57016 | 0.28346 | 0.24541 | -0.02496 | 0.430423 | 0.0057016
36.97 | 2.21475 | 26637.50052 | 0.57057 | 0.00571 | 332.96876 | 0.57955 | 0.28528 | 0.24109 | -0.02452 | 0.4159952 | 0.0057955
37.07 | 2.22091 | 26677.77658 | 0.57451 | 0.00575 | 333.47221 | 0.58747 | 0.28725 | 0.24153 | -0.02457 | 0.4111359 | 0.0058747
37.17 | 2.22691 | 26709.47313 | 0.57864 | 0.00579 | 333.86841 | 0.58959 | 0.28932 | 0.23786 | -0.0242 | 0.4034329 | 0.0058959
37.27 | 2.23269 | 26739.57646 | 0.58285 | 0.00583 | 334.24471 | 0.59756 | 0.29143 | 0.23268 | -0.02367 | 0.3893835 | 0.0059756
37.37 | 2.23875 | 26764.78565 | 0.5875 | 0.00588 | 334.55982 | 0.60228 | 0.29375 | 0.24363 | -0.02478 | 0.4045129 | 0.0060228
37.47 | 2.24464 | 26784.93977 | 0.59252 | 0.00593 | 334.81175 | 0.6079 | 0.29626 | 0.23631 | -0.02404 | 0.3887317 | 0.006079
37.57 | 2.25091 | 26804.28386 | 0.59784 | 0.00598 | 335.05355 | 0.61019 | 0.29892 | 0.23997 | -0.02441 | 0.3932709 | 0.0061019
37.67 | 2.25686 | 26813.83789 | 0.6034 | 0.00603 | 335.17297 | 0.62121 | 0.3017 | 0.23455 | -0.02386 | 0.3775696 | 0.0062121
37.77 | 2.26286 | 26824.90647 | 0.60959 | 0.0061 | 335.31133 | 0.62509 | 0.30479 | 0.23882 | -0.02429 | 0.382057 | 0.0062509
37.87 | 2.26886 | 26825.63961 | 0.61594 | 0.00616 | 335.3205 | 0.63184 | 0.30797 | 0.24367 | -0.02479 | 0.3856514 | 0.0063184
37.97 | 2.27464 | 26823.26674 | 0.62252 | 0.00623 | 335.29083 | 0.63704 | 0.31126 | 0.24321 | -0.02474 | 0.3817814 | 0.0063704
38.07 | 2.28091 | 26820.39678 | 0.62946 | 0.00629 | 335.25496 | 0.64965 | 0.31473 | 0.23388 | -0.02379 | 0.3600092 | 0.0064965
38.17 | 2.28675 | 26808.20346 | 0.63642 | 0.00636 | 335.10254 | 0.65245 | 0.31821 | 0.23255 | -0.02366 | 0.3564258 | 0.0065245
38.27 | 2.29286 | 26801.69284 | 0.64396 | 0.00644 | 335.02116 | 0.66316 | 0.32198 | 0.23525 | -0.02393 | 0.3547409 | 0.0066316
38.37 | 2.29886 | 26787.63807 | 0.65119 | 0.00651 | 334.84548 | 0.66881 | 0.32559 | 0.23312 | -0.02371 | 0.3485594 | 0.0066881
38.47 | 2.30475 | 26772.59982 | 0.6586 | 0.00659 | 334.6575 | 0.67483 | 0.3293 | 0.23515 | -0.02392 | 0.3484581 | 0.0067483
38.57 | 2.31086 | 26756.14715 | 0.66598 | 0.00666 | 334.45184 | 0.68844 | 0.33299 | 0.2381 | -0.02422 | 0.3458544 | 0.0068844
38.67 | 2.3168 | 26737.04088 | 0.67348 | 0.00673 | 334.21301 | 0.68631 | 0.33674 | 0.23717 | -0.02413 | 0.3455727 | 0.0068631
38.77 | 2.32296 | 26720.44337 | 0.6808 | 0.00681 | 334.00554 | 0.70327 | 0.3404 | 0.23784 | -0.02419 | 0.3381916 | 0.0070327
38.87 | 2.3288 | 26700.74522 | 0.68819 | 0.00688 | 333.75932 | 0.70524 | 0.3441 | 0.23802 | -0.02421 | 0.3375021 | 0.0070524
38.97 | 2.33475 | 26684.29077 | 0.69543 | 0.00695 | 333.55363 | 0.71557 | 0.34772 | 0.23837 | -0.02425 | 0.3331191 | 0.0071557
39.07 | 2.3408 | 26663.67352 | 0.70261 | 0.00703 | 333.29592 | 0.72426 | 0.35131 | 0.24188 | -0.0246 | 0.3339685 | 0.0072426
39.17 | 2.34669 | 26643.28873 | 0.70952 | 0.0071 | 333.04111 | 0.74283 | 0.35476 | 0.23966 | -0.02438 | 0.322631 | 0.0074283
39.27 | 2.35296 | 26625.31972 | 0.71652 | 0.00717 | 332.8165 | 0.74036 | 0.35826 | 0.24954 | -0.02538 | 0.3370522 | 0.0074036
39.37 | 2.35886 | 26603.37925 | 0.7232 | 0.00723 | 332.54224 | 0.75044 | 0.3616 | 0.24968 | -0.0254 | 0.3327115 | 0.0075044
39.47 | 2.3648 | 26587.92436 | 0.72982 | 0.0073 | 332.34905 | 0.75172 | 0.36491 | 0.24533 | -0.02496 | 0.3263582 | 0.0075172
39.57 | 2.37075 | 26569.62633 | 0.73637 | 0.00736 | 332.12033 | 0.76463 | 0.36819 | 0.25129 | -0.02556 | 0.3286426 | 0.0076463
39.67 | 2.37664 | 26552.95908 | 0.74279 | 0.00743 | 331.91199 | 0.76689 | 0.3714 | 0.25986 | -0.02643 | 0.3388491 | 0.0076689
39.77 | 2.3828 | 26538.21051 | 0.74901 | 0.00749 | 331.72763 | 0.7806 | 0.37451 | 0.27483 | -0.02796 | 0.3520753 | 0.007806
39.87 | 2.38886 | 26522.56429 | 0.75526 | 0.00755 | 331.53205 | 0.78863 | 0.37763 | 0.27976 | -0.02846 | 0.3547418 | 0.0078863
39.97 | 2.39491 | 26510.9092 | 0.76128 | 0.00761 | 331.38636 | 0.78748 | 0.38064 | 0.29288 | -0.02979 | 0.3719206 | 0.0078748
40.07 | 2.40086 | 26495.44358 | 0.76726 | 0.00767 | 331.19304 | 0.80582 | 0.38363 | 0.2917 | -0.02967 | 0.3619915 | 0.0080582
40.17 | 2.40669 | 26484.94363 | 0.77318 | 0.00773 | 331.0618 | 0.80856 | 0.38659 | 0.28866 | -0.02936 | 0.357005 | 0.0080856
40.27 | 2.41275 | 26473.06144 | 0.77893 | 0.00779 | 330.91327 | 0.81787 | 0.38946 | 0.29288 | -0.02979 | 0.3581009 | 0.0081787
40.37 | 2.41864 | 26461.14171 | 0.78454 | 0.00785 | 330.76427 | 0.82052 | 0.39227 | 0.29877 | -0.03039 | 0.3641228 | 0.0082052
40.47 | 2.42491 | 26455.67179 | 0.79025 | 0.0079 | 330.6959 | 0.83257 | 0.39512 | 0.30387 | -0.03091 | 0.3649783 | 0.0083257
40.57 | 2.43091 | 26444.58711 | 0.79579 | 0.00796 | 330.55734 | 0.84328 | 0.3979 | 0.30054 | -0.03057 | 0.3563941 | 0.0084328
40.67 | 2.4368 | 26439.06713 | 0.80128 | 0.00801 | 330.48834 | 0.84735 | 0.40064 | 0.30437 | -0.03096 | 0.3592022 | 0.0084735
40.77 | 2.44291 | 26431.31018 | 0.80679 | 0.00807 | 330.39138 | 0.85186 | 0.40339 | 0.29849 | -0.03036 | 0.350398 | 0.0085186
40.87 | 2.44869 | 26420.94612 | 0.81214 | 0.00812 | 330.26183 | 0.86236 | 0.40607 | 0.3023 | -0.03075 | 0.3505497 | 0.0086236
40.97 | 2.45491 | 26415.53521 | 0.81746 | 0.00817 | 330.19419 | 0.85955 | 0.40873 | 0.30741 | -0.03127 | 0.3576406 | 0.0085955
41.07 | 2.4608 | 26407.10413 | 0.8226 | 0.00823 | 330.0888 | 0.86849 | 0.4113 | 0.30668 | -0.0312 | 0.3531186 | 0.0086849
41.17 | 2.4668 | 26405.83456 | 0.82802 | 0.00828 | 330.07293 | 0.87319 | 0.41401 | 0.31362 | -0.0319 | 0.3591658 | 0.0087319
41.27 | 2.47286 | 26400.23053 | 0.83318 | 0.00833 | 330.00288 | 0.88095 | 0.41659 | 0.31336 | -0.03188 | 0.3557069 | 0.0088095
41.37 | 2.47869 | 26395.31851 | 0.83833 | 0.00838 | 329.94148 | 0.88578 | 0.41917 | 0.30995 | -0.03153 | 0.3499176 | 0.0088578
41.47 | 2.48496 | 26391.22188 | 0.84332 | 0.00843 | 329.89027 | 0.88996 | 0.42166 | 0.30936 | -0.03147 | 0.3476111 | 0.0088996
41.57 | 2.49086 | 26382.31695 | 0.84855 | 0.00849 | 329.77896 | 0.89678 | 0.42428 | 0.3186 | -0.03241 | 0.3552711 | 0.0089678
41.67 | 2.49691 | 26381.70719 | 0.85355 | 0.00854 | 329.77134 | 0.89938 | 0.42678 | 0.31158 | -0.0317 | 0.3464387 | 0.0089938
41.77 | 2.50286 | 26375.28777 | 0.85834 | 0.00858 | 329.6911 | 0.90812 | 0.42917 | 0.31359 | -0.0319 | 0.3453178 | 0.0090812
41.87 | 2.50869 | 26373.2332 | 0.86334 | 0.00863 | 329.66541 | 0.91808 | 0.43167 | 0.31374 | -0.03191 | 0.3417349 | 0.0091808
41.97 | 2.51475 | 26369.78924 | 0.86826 | 0.00868 | 329.62237 | 0.91881 | 0.43413 | 0.31027 | -0.03156 | 0.3376868 | 0.0091881
42.07 | 2.5208 | 26364.26389 | 0.87283 | 0.00873 | 329.5533 | 0.92317 | 0.43641 | 0.32014 | -0.03257 | 0.3467834 | 0.0092317
42.17 | 2.52702 | 26363.62553 | 0.87767 | 0.00878 | 329.54532 | 0.92938 | 0.43883 | 0.31678 | -0.03222 | 0.3408509 | 0.0092938
42.27 | 2.5328 | 26358.21462 | 0.88237 | 0.00882 | 329.47768 | 0.93522 | 0.44119 | 0.31645 | -0.03219 | 0.3383696 | 0.0093522
42.37 | 2.53886 | 26357.7497 | 0.88708 | 0.00887 | 329.47187 | 0.94024 | 0.44354 | 0.31665 | -0.03221 | 0.3367757 | 0.0094024
42.47 | 2.54486 | 26352.87166 | 0.89177 | 0.00892 | 329.4109 | 0.94568 | 0.44589 | 0.31824 | -0.03237 | 0.3365198 | 0.0094568
42.57 | 2.55059 | 26348.89126 | 0.89644 | 0.00896 | 329.36114 | 0.95209 | 0.44822 | 0.32404 | -0.03296 | 0.340346 | 0.0095209
42.67 | 2.55686 | 26347.11564 | 0.90104 | 0.00901 | 329.33895 | 0.95284 | 0.45052 | 0.32224 | -0.03278 | 0.338189 | 0.0095284
42.77 | 2.5628 | 26342.74542 | 0.90553 | 0.00906 | 329.28432 | 0.9583 | 0.45276 | 0.32685 | -0.03325 | 0.3410727 | 0.009583
42.87 | 2.5688 | 26344.41197 | 0.91052 | 0.00911 | 329.30515 | 0.96438 | 0.45526 | 0.32929 | -0.0335 | 0.3414525 | 0.0096438
42.97 | 2.57486 | 26340.28137 | 0.91479 | 0.00915 | 329.25352 | 0.97035 | 0.45739 | 0.31644 | -0.03219 | 0.3261091 | 0.0097035
43.07 | 2.58069 | 26337.111 | 0.91967 | 0.0092 | 329.21389 | 0.97377 | 0.45983 | 0.31759 | -0.03231 | 0.3261448 | 0.0097377
43.17 | 2.5868 | 26333.72784 | 0.92433 | 0.00924 | 329.1716 | 0.98091 | 0.46216 | 0.31504 | -0.03205 | 0.3211712 | 0.0098091
43.27 | 2.5928 | 26329.29862 | 0.92875 | 0.00929 | 329.11623 | 0.98694 | 0.46437 | 0.32352 | -0.03291 | 0.3278011 | 0.0098694
43.37 | 2.59886 | 26329.67591 | 0.93366 | 0.00934 | 329.12095 | 0.99298 | 0.46683 | 0.32545 | -0.03311 | 0.3277508 | 0.0099298
43.47 | 2.6048 | 26327.38352 | 0.93822 | 0.00938 | 329.09229 | 0.99834 | 0.46911 | 0.32403 | -0.03296 | 0.3245688 | 0.0099834
43.57 | 2.61069 | 26325.91724 | 0.94285 | 0.00943 | 329.07397 | 1.00204 | 0.47142 | 0.32275 | -0.03283 | 0.3220929 | 0.0100204
43.67 | 2.61686 | 26323.97711 | 0.94748 | 0.00947 | 329.04971 | 1.00752 | 0.47374 | 0.30994 | -0.03153 | 0.3076266 | 0.0100752
43.77 | 2.62269 | 26319.25285 | 0.95216 | 0.00952 | 328.99066 | 1.0116 | 0.47608 | 0.30029 | -0.03055 | 0.2968466 | 0.010116
43.87 | 2.62902 | 26319.88227 | 0.95675 | 0.00957 | 328.99853 | 1.01629 | 0.47838 | 0.30202 | -0.03072 | 0.297179 | 0.0101629
43.97 | 2.63486 | 26314.47315 | 0.96137 | 0.00961 | 328.93091 | 1.02181 | 0.48068 | 0.30248 | -0.03077 | 0.2960237 | 0.0102181
44.07 | 2.64069 | 26315.14013 | 0.96613 | 0.00966 | 328.93925 | 1.02745 | 0.48306 | 0.29253 | -0.02976 | 0.2847146 | 0.0102745
44.17 | 2.6468 | 26312.99973 | 0.97082 | 0.00971 | 328.9125 | 1.03134 | 0.48541 | 0.30024 | -0.03054 | 0.2911164 | 0.0103134
44.27 | 2.65264 | 26309.27324 | 0.97539 | 0.00975 | 328.86592 | 1.03814 | 0.4877 | 0.30226 | -0.03075 | 0.2911553 | 0.0103814
44.37 | 2.65891 | 26309.90982 | 0.98035 | 0.0098 | 328.87387 | 1.04465 | 0.49017 | 0.3027 | -0.03079 | 0.2897621 | 0.0104465
44.47 | 2.66486 | 26305.71663 | 0.98499 | 0.00985 | 328.82146 | 1.04863 | 0.49249 | 0.30932 | -0.03147 | 0.2949753 | 0.0104863
44.57 | 2.67091 | 26306.31566 | 0.98959 | 0.0099 | 328.82895 | 1.05517 | 0.4948 | 0.3025 | -0.03077 | 0.2866837 | 0.0105517
44.67 | 2.6768 | 26302.66428 | 0.9945 | 0.00994 | 328.7833 | 1.06235 | 0.49725 | 0.30578 | -0.03111 | 0.2878336 | 0.0106235
44.77 | 2.68269 | 26301.05495 | 0.99889 | 0.00999 | 328.76319 | 1.0678 | 0.49945 | 0.30863 | -0.03139 | 0.2890335 | 0.010678
44.87 | 2.68886 | 26299.3741 | 1.00374 | 0.01004 | 328.74218 | 1.06877 | 0.50187 | 0.30984 | -0.03152 | 0.2899033 | 0.0106877
44.97 | 2.69475 | 26294.59083 | 1.0083 | 0.01008 | 328.68239 | 1.07476 | 0.50415 | 0.30059 | -0.03058 | 0.279681 | 0.0107476
45.07 | 2.70091 | 26297.38748 | 1.01318 | 0.01013 | 328.71734 | 1.08071 | 0.50659 | 0.31035 | -0.03157 | 0.2871723 | 0.0108071
45.17 | 2.70691 | 26293.10489 | 1.01778 | 0.01018 | 328.66381 | 1.08663 | 0.50889 | 0.30184 | -0.0307 | 0.2777762 | 0.0108663
45.27 | 2.71269 | 26292.04631 | 1.02263 | 0.01023 | 328.65058 | 1.09246 | 0.51131 | 0.3109 | -0.03163 | 0.2845871 | 0.0109246
45.37 | 2.71886 | 26290.09008 | 1.02731 | 0.01027 | 328.62613 | 1.09661 | 0.51365 | 0.31479 | -0.03202 | 0.2870574 | 0.0109661
45.47 | 2.72475 | 26284.85799 | 1.032 | 0.01032 | 328.56072 | 1.10032 | 0.516 | 0.30877 | -0.03141 | 0.2806184 | 0.0110032
45.57 | 2.73086 | 26285.38191 | 1.03683 | 0.01037 | 328.56727 | 1.1119 | 0.51841 | 0.3131 | -0.03185 | 0.2815901 | 0.011119
45.67 | 2.7368 | 26283.06091 | 1.04144 | 0.01041 | 328.53826 | 1.11639 | 0.52072 | 0.31241 | -0.03178 | 0.2798395 | 0.0111639
45.77 | 2.7428 | 26283.39887 | 1.04619 | 0.01046 | 328.54249 | 1.11837 | 0.5231 | 0.30606 | -0.03113 | 0.2736661 | 0.0111837
45.87 | 2.74875 | 26280.393 | 1.05077 | 0.01051 | 328.50491 | 1.12133 | 0.52538 | 0.31176 | -0.03171 | 0.278027 | 0.0112133
45.97 | 2.75469 | 26279.37913 | 1.05572 | 0.01056 | 328.49224 | 1.1292 | 0.52786 | 0.30993 | -0.03153 | 0.2744687 | 0.011292
46.07 | 2.76096 | 26277.27449 | 1.06011 | 0.0106 | 328.46593 | 1.13248 | 0.53006 | 0.31365 | -0.03191 | 0.2769585 | 0.0113248
46.17 | 2.7668 | 26272.73619 | 1.06489 | 0.01065 | 328.4092 | 1.13886 | 0.53245 | 0.31226 | -0.03176 | 0.2741865 | 0.0113886
46.27 | 2.77286 | 26274.68884 | 1.06974 | 0.0107 | 328.43361 | 1.14693 | 0.53487 | 0.32038 | -0.03259 | 0.279337 | 0.0114693
46.37 | 2.7788 | 26270.3383 | 1.07426 | 0.01074 | 328.37923 | 1.15008 | 0.53713 | 0.31261 | -0.0318 | 0.2718159 | 0.0115008
46.47 | 2.78464 | 26269.46926 | 1.07912 | 0.01079 | 328.36837 | 1.15332 | 0.53956 | 0.31961 | -0.03251 | 0.2771217 | 0.0115332
46.57 | 2.79086 | 26268.74328 | 1.0839 | 0.01084 | 328.35929 | 1.1581 | 0.54195 | 0.3188 | -0.03243 | 0.2752785 | 0.011581
46.67 | 2.79686 | 26264.40525 | 1.08853 | 0.01089 | 328.30507 | 1.16329 | 0.54426 | 0.31239 | -0.03178 | 0.2685401 | 0.0116329
46.77 | 2.80291 | 26265.16342 | 1.09337 | 0.01093 | 328.31454 | 1.1686 | 0.54669 | 0.3078 | -0.03131 | 0.2633921 | 0.011686
46.87 | 2.80886 | 26262.6332 | 1.098 | 0.01098 | 328.28292 | 1.17473 | 0.549 | 0.31098 | -0.03163 | 0.2647247 | 0.0117473
46.97 | 2.81475 | 26260.9148 | 1.10261 | 0.01103 | 328.26144 | 1.17704 | 0.5513 | 0.31038 | -0.03157 | 0.2636954 | 0.0117704
47.07 | 2.82075 | 26258.23438 | 1.10736 | 0.01107 | 328.22793 | 1.18402 | 0.55368 | 0.31084 | -0.03162 | 0.2625293 | 0.0118402
47.17 | 2.82664 | 26254.49002 | 1.11189 | 0.01112 | 328.18113 | 1.19012 | 0.55595 | 0.31401 | -0.03194 | 0.2638473 | 0.0119012
47.27 | 2.83302 | 26256.44088 | 1.11671 | 0.01117 | 328.20551 | 1.19511 | 0.55836 | 0.31472 | -0.03201 | 0.2633398 | 0.0119511
47.37 | 2.83886 | 26252.53558 | 1.12112 | 0.01121 | 328.15669 | 1.20093 | 0.56056 | 0.31376 | -0.03192 | 0.2612642 | 0.0120093
47.47 | 2.84475 | 26253.24368 | 1.12601 | 0.01126 | 328.16555 | 1.20469 | 0.563 | 0.30932 | -0.03146 | 0.2567632 | 0.0120469
47.57 | 2.85091 | 26249.44389 | 1.13058 | 0.01131 | 328.11805 | 1.21001 | 0.56529 | 0.31125 | -0.03166 | 0.2572293 | 0.0121001
47.67 | 2.85664 | 26243.93642 | 1.13517 | 0.01135 | 328.04921 | 1.21363 | 0.56758 | 0.31287 | -0.03183 | 0.2577969 | 0.0121363
47.77 | 2.86286 | 26244.07768 | 1.13995 | 0.0114 | 328.05097 | 1.21872 | 0.56998 | 0.31 | -0.03153 | 0.2543652 | 0.0121872
47.87 | 2.86886 | 26239.46965 | 1.14437 | 0.01144 | 327.99337 | 1.22401 | 0.57218 | 0.31882 | -0.03243 | 0.2604717 | 0.0122401
47.97 | 2.87486 | 26240.99851 | 1.14898 | 0.01149 | 328.01248 | 1.22688 | 0.57449 | 0.31826 | -0.03237 | 0.259406 | 0.0122688
48.07 | 2.88086 | 26237.95867 | 1.15346 | 0.01153 | 327.97448 | 1.22961 | 0.57673 | 0.31115 | -0.03165 | 0.2530477 | 0.0122961
48.17 | 2.88675 | 26235.80933 | 1.15798 | 0.01158 | 327.94762 | 1.23867 | 0.57899 | 0.31203 | -0.03174 | 0.2519073 | 0.0123867
48.27 | 2.89286 | 26232.93757 | 1.16241 | 0.01162 | 327.91172 | 1.24114 | 0.58121 | 0.31369 | -0.03191 | 0.2527434 | 0.0124114
48.37 | 2.89875 | 26228.2902 | 1.16692 | 0.01167 | 327.85363 | 1.24755 | 0.58346 | 0.31377 | -0.03192 | 0.251509 | 0.0124755
48.47 | 2.90491 | 26230.40557 | 1.17148 | 0.01171 | 327.88007 | 1.2512 | 0.58574 | 0.3227 | -0.03283 | 0.2579124 | 0.012512
48.57 | 2.9108 | 26224.78187 | 1.17591 | 0.01176 | 327.80977 | 1.25653 | 0.58795 | 0.31932 | -0.03248 | 0.2541284 | 0.0125653
48.67 | 2.91664 | 26225.13056 | 1.18026 | 0.0118 | 327.81413 | 1.26011 | 0.59013 | 0.3109 | -0.03163 | 0.2467245 | 0.0126011
48.77 | 2.92291 | 26223.77515 | 1.18464 | 0.01185 | 327.79719 | 1.26683 | 0.59232 | 0.31522 | -0.03207 | 0.2488258 | 0.0126683
48.87 | 2.92875 | 26218.1747 | 1.18909 | 0.01189 | 327.72718 | 1.26997 | 0.59455 | 0.31566 | -0.03211 | 0.2485571 | 0.0126997
48.97 | 2.93496 | 26217.93866 | 1.19333 | 0.01193 | 327.72423 | 1.27286 | 0.59666 | 0.31584 | -0.03213 | 0.2481341 | 0.0127286
49.07 | 2.94086 | 26212.90147 | 1.19765 | 0.01198 | 327.66127 | 1.28102 | 0.59883 | 0.31278 | -0.03182 | 0.2441648 | 0.0128102
49.17 | 2.9468 | 26213.28235 | 1.20216 | 0.01202 | 327.66603 | 1.28737 | 0.60108 | 0.3167 | -0.03222 | 0.2460054 | 0.0128737
49.27 | 2.9528 | 26209.24652 | 1.20622 | 0.01206 | 327.61558 | 1.28722 | 0.60311 | 0.32487 | -0.03305 | 0.2523811 | 0.0128722
49.37 | 2.95864 | 26206.53927 | 1.21057 | 0.01211 | 327.58174 | 1.29436 | 0.60528 | 0.31742 | -0.03229 | 0.2452332 | 0.0129436
49.47 | 2.96491 | 26204.95498 | 1.21473 | 0.01215 | 327.56194 | 1.29691 | 0.60737 | 0.31673 | -0.03222 | 0.244219 | 0.0129691
49.57 | 2.97085 | 26200.49357 | 1.21891 | 0.01219 | 327.50617 | 1.30167 | 0.60946 | 0.31842 | -0.03239 | 0.2446242 | 0.0130167
49.67 | 2.97691 | 26202.08144 | 1.22316 | 0.01223 | 327.52602 | 1.30461 | 0.61158 | 0.32343 | -0.0329 | 0.2479132 | 0.0130461
49.77 | 2.98286 | 26196.28251 | 1.22716 | 0.01227 | 327.45353 | 1.31151 | 0.61358 | 0.31725 | -0.03227 | 0.2418967 | 0.0131151
49.87 | 2.98864 | 26194.27621 | 1.23141 | 0.01231 | 327.42845 | 1.3187 | 0.6157 | 0.31857 | -0.03241 | 0.2415788 | 0.013187
49.97 | 2.99486 | 26191.52069 | 1.23524 | 0.01235 | 327.39401 | 1.3204 | 0.61762 | 0.31912 | -0.03246 | 0.2416843 | 0.013204
50.07 | 3.00069 | 26185.71103 | 1.23929 | 0.01239 | 327.32139 | 1.32558 | 0.61965 | 0.31711 | -0.03226 | 0.2392236 | 0.0132558
50.17 | 3.00691 | 26187.75845 | 1.24341 | 0.01243 | 327.34698 | 1.3298 | 0.62171 | 0.32321 | -0.03288 | 0.2430516 | 0.013298
50.27 | 3.01286 | 26185.20319 | 1.24727 | 0.01247 | 327.31504 | 1.3331 | 0.62363 | 0.32692 | -0.03326 | 0.2452329 | 0.013331
50.37 | 3.0188 | 26183.74407 | 1.25136 | 0.01251 | 327.2968 | 1.33731 | 0.62568 | 0.3295 | -0.03352 | 0.2463901 | 0.0133731
50.47 | 3.0248 | 26180.27508 | 1.25507 | 0.01255 | 327.25344 | 1.34438 | 0.62754 | 0.31348 | -0.03189 | 0.2331781 | 0.0134438
50.57 | 3.03075 | 26174.99828 | 1.25917 | 0.01259 | 327.18748 | 1.34542 | 0.62958 | 0.32236 | -0.03279 | 0.239598 | 0.0134542
50.67 | 3.03691 | 26173.09034 | 1.26292 | 0.01263 | 327.16363 | 1.35112 | 0.63146 | 0.32528 | -0.03309 | 0.2407484 | 0.0135112
50.77 | 3.0428 | 26167.39154 | 1.2666 | 0.01267 | 327.09239 | 1.3552 | 0.6333 | 0.3203 | -0.03258 | 0.2363489 | 0.013552
50.87 | 3.04875 | 26168.84172 | 1.27045 | 0.0127 | 327.11052 | 1.35858 | 0.63523 | 0.33046 | -0.03362 | 0.2432393 | 0.0135858
50.97 | 3.0548 | 26164.68251 | 1.2743 | 0.01274 | 327.05853 | 1.36314 | 0.63715 | 0.32233 | -0.03279 | 0.2364614 | 0.0136314
51.07 | 3.06059 | 26160.01189 | 1.27779 | 0.01278 | 327.00015 | 1.36414 | 0.6389 | 0.32778 | -0.03334 | 0.2402833 | 0.0136414
51.17 | 3.06696 | 26159.26445 | 1.28153 | 0.01282 | 326.99081 | 1.37018 | 0.64076 | 0.32615 | -0.03318 | 0.2380344 | 0.0137018
51.27 | 3.07286 | 26151.51823 | 1.28512 | 0.01285 | 326.89398 | 1.37513 | 0.64256 | 0.32597 | -0.03316 | 0.2370467 | 0.0137513
51.37 | 3.0788 | 26152.34077 | 1.28873 | 0.01289 | 326.90426 | 1.37641 | 0.64436 | 0.32434 | -0.03299 | 0.235642 | 0.0137641
51.47 | 3.08485 | 26146.878 | 1.29211 | 0.01292 | 326.83598 | 1.37968 | 0.64605 | 0.3292 | -0.03349 | 0.2386061 | 0.0137968
51.57 | 3.09059 | 26142.36295 | 1.29567 | 0.01296 | 326.77954 | 1.38707 | 0.64783 | 0.33928 | -0.03451 | 0.2446019 | 0.0138707
51.67 | 3.09675 | 26140.68747 | 1.29919 | 0.01299 | 326.75859 | 1.38549 | 0.64959 | 0.32645 | -0.03321 | 0.2356206 | 0.0138549
51.77 | 3.10275 | 26135.14423 | 1.30239 | 0.01302 | 326.6893 | 1.3911 | 0.65119 | 0.3366 | -0.03424 | 0.2419668 | 0.013911
51.87 | 3.10896 | 26134.98867 | 1.30594 | 0.01306 | 326.68736 | 1.39211 | 0.65297 | 0.34091 | -0.03468 | 0.2448873 | 0.0139211
51.97 | 3.11485 | 26129.98545 | 1.30921 | 0.01309 | 326.62482 | 1.39545 | 0.65461 | 0.33427 | -0.034 | 0.2395428 | 0.0139545
52.07 | 3.12075 | 26128.35288 | 1.31251 | 0.01313 | 326.60441 | 1.40123 | 0.65626 | 0.33858 | -0.03444 | 0.2416306 | 0.0140123
52.17 | 3.12686 | 26123.15655 | 1.31593 | 0.01316 | 326.53946 | 1.40135 | 0.65797 | 0.33663 | -0.03424 | 0.2402184 | 0.0140135
52.27 | 3.13269 | 26117.22887 | 1.31888 | 0.01319 | 326.46536 | 1.40212 | 0.65944 | 0.3488 | -0.03548 | 0.2487662 | 0.0140212
52.37 | 3.13896 | 26117.15198 | 1.32211 | 0.01322 | 326.4644 | 1.4051 | 0.66105 | 0.34487 | -0.03508 | 0.2454416 | 0.014051
52.47 | 3.14486 | 26109.33065 | 1.32538 | 0.01325 | 326.36663 | 1.41038 | 0.66269 | 0.3381 | -0.03439 | 0.2397226 | 0.0141038
52.57 | 3.1508 | 26108.89971 | 1.32829 | 0.01328 | 326.36125 | 1.41447 | 0.66415 | 0.34853 | -0.03545 | 0.2464032 | 0.0141447
52.67 | 3.15691 | 26104.34175 | 1.33124 | 0.01331 | 326.30427 | 1.41701 | 0.66562 | 0.33941 | -0.03453 | 0.2395255 | 0.0141701
52.77 | 3.16269 | 26098.73772 | 1.33436 | 0.01334 | 326.23422 | 1.42066 | 0.66718 | 0.34084 | -0.03467 | 0.2399167 | 0.0142066
52.87 | 3.16886 | 26095.24012 | 1.33717 | 0.01337 | 326.1905 | 1.42363 | 0.66858 | 0.35326 | -0.03594 | 0.2481403 | 0.0142363
52.97 | 3.17475 | 26089.04243 | 1.34012 | 0.0134 | 326.11303 | 1.42652 | 0.67006 | 0.35902 | -0.03652 | 0.2516754 | 0.0142652
53.07 | 3.18091 | 26087.90517 | 1.34312 | 0.01343 | 326.09881 | 1.42706 | 0.67156 | 0.36014 | -0.03664 | 0.252365 | 0.0142706
53.17 | 3.1868 | 26082.35121 | 1.34584 | 0.01346 | 326.02939 | 1.42818 | 0.67292 | 0.35963 | -0.03658 | 0.25181 | 0.0142818
53.27 | 3.19269 | 26079.96941 | 1.34865 | 0.01349 | 325.99962 | 1.43092 | 0.67432 | 0.35884 | -0.0365 | 0.2507757 | 0.0143092
53.37 | 3.19885 | 26074.52273 | 1.35147 | 0.01351 | 325.93153 | 1.43168 | 0.67573 | 0.35986 | -0.03661 | 0.2513551 | 0.0143168
53.47 | 3.2048 | 26067.47031 | 1.35398 | 0.01354 | 325.84338 | 1.43736 | 0.67699 | 0.3599 | -0.03661 | 0.2503896 | 0.0143736
53.57 | 3.21091 | 26065.90033 | 1.35682 | 0.01357 | 325.82375 | 1.44234 | 0.67841 | 0.36923 | -0.03756 | 0.2559937 | 0.0144234
53.67 | 3.21686 | 26059.3611 | 1.35905 | 0.01359 | 325.74201 | 1.43972 | 0.67952 | 0.36629 | -0.03726 | 0.2544175 | 0.0143972
53.77 | 3.22275 | 26056.49829 | 1.36176 | 0.01362 | 325.70623 | 1.44211 | 0.68088 | 0.36043 | -0.03666 | 0.2499324 | 0.0144211
53.87 | 3.22869 | 26051.5058 | 1.36431 | 0.01364 | 325.64382 | 1.44492 | 0.68216 | 0.36663 | -0.0373 | 0.2537372 | 0.0144492
53.97 | 3.23475 | 26045.60852 | 1.36687 | 0.01367 | 325.57011 | 1.44643 | 0.68343 | 0.37578 | -0.03823 | 0.2597983 | 0.0144643
54.07 | 3.24096 | 26041.72647 | 1.36922 | 0.01369 | 325.52158 | 1.4476 | 0.68461 | 0.37469 | -0.03811 | 0.2588353 | 0.014476
54.17 | 3.24686 | 26035.91502 | 1.37169 | 0.01372 | 325.44894 | 1.451 | 0.68584 | 0.39502 | -0.04018 | 0.2722398 | 0.01451
54.27 | 3.2528 | 26033.00035 | 1.37402 | 0.01374 | 325.4125 | 1.45013 | 0.68701 | 0.36781 | -0.03741 | 0.2536393 | 0.0145013
54.37 | 3.2588 | 26026.41821 | 1.37632 | 0.01376 | 325.33023 | 1.45317 | 0.68816 | 0.3702 | -0.03766 | 0.2547534 | 0.0145317
54.47 | 3.26464 | 26020.48159 | 1.3784 | 0.01378 | 325.25602 | 1.45648 | 0.6892 | 0.38846 | -0.03952 | 0.2667115 | 0.0145648
54.57 | 3.27091 | 26015.24591 | 1.3808 | 0.01381 | 325.19057 | 1.4591 | 0.6904 | 0.38806 | -0.03948 | 0.2659585 | 0.014591
54.67 | 3.2768 | 26007.74288 | 1.3829 | 0.01383 | 325.09679 | 1.4595 | 0.69145 | 0.40529 | -0.04123 | 0.277691 | 0.014595
54.77 | 3.28286 | 26007.34591 | 1.38517 | 0.01385 | 325.09182 | 1.46259 | 0.69258 | 0.40086 | -0.04078 | 0.2740754 | 0.0146259
54.87 | 3.28896 | 26000.32389 | 1.38731 | 0.01387 | 325.00405 | 1.46163 | 0.69366 | 0.39762 | -0.04045 | 0.2720388 | 0.0146163
54.97 | 3.29469 | 25993.92235 | 1.38927 | 0.01389 | 324.92403 | 1.46415 | 0.69463 | 0.405 | -0.0412 | 0.276611 | 0.0146415
55.07 | 3.3008 | 25988.76536 | 1.3912 | 0.01391 | 324.85957 | 1.46713 | 0.6956 | 0.40441 | -0.04114 | 0.275647 | 0.0146713
55.17 | 3.30675 | 25979.70486 | 1.39312 | 0.01393 | 324.74631 | 1.46928 | 0.69656 | 0.40213 | -0.04091 | 0.2736919 | 0.0146928
55.27 | 3.31285 | 25976.67396 | 1.39518 | 0.01395 | 324.70842 | 1.47047 | 0.69759 | 0.40744 | -0.04145 | 0.2770815 | 0.0147047
55.37 | 3.3188 | 25970.19374 | 1.39726 | 0.01397 | 324.62742 | 1.46881 | 0.69863 | 0.40996 | -0.0417 | 0.2791103 | 0.0146881
55.47 | 3.32475 | 25966.45653 | 1.39907 | 0.01399 | 324.58071 | 1.47386 | 0.69954 | 0.40085 | -0.04078 | 0.2719729 | 0.0147386
55.57 | 3.33091 | 25959.5865 | 1.40068 | 0.01401 | 324.49483 | 1.47333 | 0.70034 | 0.40602 | -0.0413 | 0.2755798 | 0.0147333
55.67 | 3.33664 | 25950.526 | 1.40259 | 0.01403 | 324.38157 | 1.47571 | 0.7013 | 0.40442 | -0.04114 | 0.2740511 | 0.0147571
55.77 | 3.34302 | 25947.84379 | 1.40442 | 0.01404 | 324.34805 | 1.4784 | 0.70221 | 0.41487 | -0.0422 | 0.2806209 | 0.014784
55.87 | 3.34885 | 25937.96253 | 1.40601 | 0.01406 | 324.22453 | 1.4789 | 0.703 | 0.40775 | -0.04148 | 0.2757117 | 0.014789
55.97 | 3.3548 | 25935.09614 | 1.40782 | 0.01408 | 324.1887 | 1.48099 | 0.70391 | 0.40903 | -0.04161 | 0.2761869 | 0.0148099
56.07 | 3.3608 | 25926.23055 | 1.40929 | 0.01409 | 324.07788 | 1.47883 | 0.70465 | 0.4094 | -0.04165 | 0.2768405 | 0.0147883
56.17 | 3.36664 | 25919.07978 | 1.41094 | 0.01411 | 323.9885 | 1.48204 | 0.70547 | 0.40803 | -0.04151 | 0.2753165 | 0.0148204
56.27 | 3.37285 | 25914.02471 | 1.41256 | 0.01413 | 323.92531 | 1.48105 | 0.70628 | 0.40933 | -0.04164 | 0.2763782 | 0.0148105
56.37 | 3.37885 | 25905.6741 | 1.41393 | 0.01414 | 323.82093 | 1.48524 | 0.70696 | 0.40594 | -0.04129 | 0.2733161 | 0.0148524
56.47 | 3.38496 | 25902.14789 | 1.41552 | 0.01416 | 323.77685 | 1.48562 | 0.70776 | 0.41109 | -0.04182 | 0.2767128 | 0.0148562
56.57 | 3.3908 | 25892.92288 | 1.41704 | 0.01417 | 323.66154 | 1.48563 | 0.70852 | 0.41209 | -0.04192 | 0.277384 | 0.0148563
56.67 | 3.39669 | 25887.90715 | 1.4186 | 0.01419 | 323.59884 | 1.48735 | 0.7093 | 0.41034 | -0.04174 | 0.2758866 | 0.0148735
56.77 | 3.40285 | 25879.83549 | 1.41988 | 0.0142 | 323.49794 | 1.4889 | 0.70994 | 0.40727 | -0.04143 | 0.2735375 | 0.014889
56.87 | 3.40869 | 25870.61763 | 1.42103 | 0.01421 | 323.38272 | 1.48849 | 0.71051 | 0.41647 | -0.04237 | 0.2797936 | 0.0148849
56.97 | 3.41496 | 25866.68909 | 1.42249 | 0.01422 | 323.33361 | 1.48938 | 0.71124 | 0.41524 | -0.04224 | 0.2788006 | 0.0148938
57.07 | 3.42085 | 25857.06174 | 1.42374 | 0.01424 | 323.21327 | 1.49061 | 0.71187 | 0.40505 | -0.0412 | 0.2717344 | 0.0149061
57.17 | 3.42669 | 25850.87836 | 1.42513 | 0.01425 | 323.13598 | 1.48888 | 0.71256 | 0.41471 | -0.04219 | 0.2785382 | 0.0148888
57.27 | 3.43275 | 25842.60643 | 1.42631 | 0.01426 | 323.03258 | 1.49056 | 0.71316 | 0.41694 | -0.04241 | 0.2797204 | 0.0149056
57.37 | 3.43869 | 25832.87537 | 1.42751 | 0.01428 | 322.91094 | 1.49296 | 0.71376 | 0.40406 | -0.0411 | 0.2706436 | 0.0149296
57.47 | 3.44486 | 25825.98388 | 1.42874 | 0.01429 | 322.8248 | 1.49365 | 0.71437 | 0.40818 | -0.04152 | 0.2732769 | 0.0149365
57.57 | 3.45086 | 25818.72761 | 1.42979 | 0.0143 | 322.7341 | 1.49474 | 0.7149 | 0.4105 | -0.04176 | 0.2746297 | 0.0149474
57.67 | 3.45685 | 25813.90321 | 1.43088 | 0.01431 | 322.67379 | 1.4944 | 0.71544 | 0.41869 | -0.04259 | 0.2801726 | 0.014944
57.77 | 3.4628 | 25803.92897 | 1.43194 | 0.01432 | 322.54911 | 1.49432 | 0.71597 | 0.41225 | -0.04194 | 0.275878 | 0.0149432
57.87 | 3.46864 | 25794.52693 | 1.43292 | 0.01433 | 322.43159 | 1.49773 | 0.71646 | 0.40982 | -0.04169 | 0.2736274 | 0.0149773
57.97 | 3.47496 | 25787.57823 | 1.43396 | 0.01434 | 322.34473 | 1.49638 | 0.71698 | 0.41274 | -0.04199 | 0.2758257 | 0.0149638
58.07 | 3.4808 | 25776.6974 | 1.4348 | 0.01435 | 322.20872 | 1.49522 | 0.7174 | 0.41722 | -0.04244 | 0.2790359 | 0.0149522
58.17 | 3.48685 | 25772.15374 | 1.4359 | 0.01436 | 322.15192 | 1.49803 | 0.71795 | 0.41194 | -0.0419 | 0.2749878 | 0.0149803
58.27 | 3.49285 | 25761.79147 | 1.4367 | 0.01437 | 322.02239 | 1.49654 | 0.71835 | 0.4091 | -0.04162 | 0.2733639 | 0.0149654
58.37 | 3.49864 | 25753.41761 | 1.43757 | 0.01438 | 321.91772 | 1.50196 | 0.71878 | 0.40721 | -0.04142 | 0.2711191 | 0.0150196
58.47 | 3.50485 | 25745.81087 | 1.43857 | 0.01439 | 321.82264 | 1.49917 | 0.71929 | 0.41545 | -0.04226 | 0.27712 | 0.0149917
58.57 | 3.51086 | 25733.25098 | 1.43926 | 0.01439 | 321.66564 | 1.50009 | 0.71963 | 0.41163 | -0.04187 | 0.2744035 | 0.0150009
58.67 | 3.51691 | 25726.76003 | 1.44018 | 0.0144 | 321.5845 | 1.50141 | 0.72009 | 0.40786 | -0.04149 | 0.2716513 | 0.0150141
58.77 | 3.52285 | 25716.00974 | 1.44086 | 0.01441 | 321.45012 | 1.49934 | 0.72043 | 0.41144 | -0.04185 | 0.2744141 | 0.0149934
58.87 | 3.52875 | 25708.17411 | 1.44164 | 0.01442 | 321.35218 | 1.50042 | 0.72082 | 0.41638 | -0.04236 | 0.277509 | 0.0150042
58.97 | 3.5348 | 25697.85297 | 1.44233 | 0.01442 | 321.22316 | 1.50182 | 0.72117 | 0.41459 | -0.04217 | 0.2760584 | 0.0150182
59.07 | 3.54064 | 25687.30652 | 1.44302 | 0.01443 | 321.09133 | 1.50543 | 0.72151 | 0.41103 | -0.04181 | 0.2730316 | 0.0150543
59.17 | 3.54702 | 25680.88353 | 1.44364 | 0.01444 | 321.01104 | 1.50177 | 0.72182 | 0.40935 | -0.04164 | 0.2725784 | 0.0150177
59.27 | 3.55285 | 25667.17029 | 1.44429 | 0.01444 | 320.83963 | 1.50366 | 0.72215 | 0.41231 | -0.04194 | 0.2742043 | 0.0150366
59.37 | 3.5588 | 25661.28552 | 1.44497 | 0.01445 | 320.76607 | 1.50514 | 0.72248 | 0.40981 | -0.04169 | 0.2722737 | 0.0150514
59.47 | 3.56496 | 25649.6644 | 1.44553 | 0.01446 | 320.62081 | 1.50573 | 0.72277 | 0.40643 | -0.04134 | 0.2699222 | 0.0150573
59.57 | 3.57059 | 25636.66999 | 1.4461 | 0.01446 | 320.45837 | 1.5043 | 0.72305 | 0.41226 | -0.04194 | 0.2740544 | 0.015043
59.67 | 3.57685 | 25628.84152 | 1.44679 | 0.01447 | 320.36052 | 1.5033 | 0.72339 | 0.41258 | -0.04197 | 0.2744495 | 0.015033
59.77 | 3.5828 | 25616.32991 | 1.44728 | 0.01447 | 320.20412 | 1.50608 | 0.72364 | 0.4161 | -0.04233 | 0.2762801 | 0.0150608
59.87 | 3.58886 | 25608.20818 | 1.4479 | 0.01448 | 320.1026 | 1.50495 | 0.72395 | 0.41887 | -0.04261 | 0.2783282 | 0.0150495
59.97 | 3.5948 | 25596.90356 | 1.44843 | 0.01448 | 319.96129 | 1.50636 | 0.72422 | 0.41395 | -0.04211 | 0.2748015 | 0.0150636
60.07 | 3.6008 | 25586.79342 | 1.44893 | 0.01449 | 319.83492 | 1.50677 | 0.72446 | 0.42037 | -0.04276 | 0.2789875 | 0.0150677
60.17 | 3.6068 | 25574.02074 | 1.44935 | 0.01449 | 319.67526 | 1.50724 | 0.72468 | 0.41527 | -0.04224 | 0.2755168 | 0.0150724
60.27 | 3.61275 | 25561.17117 | 1.44972 | 0.0145 | 319.51464 | 1.50656 | 0.72486 | 0.409 | -0.0416 | 0.2714794 | 0.0150656
60.37 | 3.61896 | 25552.18399 | 1.45013 | 0.0145 | 319.4023 | 1.51147 | 0.72506 | 0.4178 | -0.0425 | 0.2764196 | 0.0151147
60.47 | 3.6248 | 25538.69069 | 1.45039 | 0.0145 | 319.23363 | 1.50914 | 0.72519 | 0.40449 | -0.04115 | 0.2680268 | 0.0150914
60.57 | 3.63075 | 25530.40624 | 1.45077 | 0.01451 | 319.13008 | 1.50775 | 0.72538 | 0.41531 | -0.04225 | 0.2754502 | 0.0150775
60.67 | 3.63685 | 25517.01128 | 1.45104 | 0.01451 | 318.96264 | 1.50608 | 0.72552 | 0.4133 | -0.04204 | 0.274421 | 0.0150608
60.77 | 3.64269 | 25502.97976 | 1.45125 | 0.01451 | 318.78725 | 1.50385 | 0.72563 | 0.40254 | -0.04095 | 0.267673 | 0.0150385
60.87 | 3.64896 | 25491.7556 | 1.45146 | 0.01451 | 318.64695 | 1.50175 | 0.72573 | 0.4121 | -0.04192 | 0.2744132 | 0.0150175
60.97 | 3.65485 | 25476.63867 | 1.45174 | 0.01452 | 318.45798 | 1.4985 | 0.72587 | 0.41084 | -0.04179 | 0.2741675 | 0.014985
61.07 | 3.6608 | 25465.36982 | 1.452 | 0.01452 | 318.31712 | 1.50211 | 0.726 | 0.41183 | -0.04189 | 0.2741677 | 0.0150211
61.17 | 3.6668 | 25451.52068 | 1.45227 | 0.01452 | 318.14401 | 1.50716 | 0.72614 | 0.41076 | -0.04178 | 0.2725391 | 0.0150716
61.27 | 3.67269 | 25436.47885 | 1.45243 | 0.01452 | 317.95599 | 1.50785 | 0.72622 | 0.40933 | -0.04164 | 0.271466 | 0.0150785
61.37 | 3.67885 | 25421.95916 | 1.45264 | 0.01453 | 317.77449 | 1.51005 | 0.72632 | 0.41229 | -0.04194 | 0.2730307 | 0.0151005
61.47 | 3.6848 | 25402.72772 | 1.45271 | 0.01453 | 317.5341 | 1.50937 | 0.72635 | 0.40892 | -0.0416 | 0.270921 | 0.0150937
61.57 | 3.69091 | 25389.32204 | 1.45278 | 0.01453 | 317.36653 | 1.50895 | 0.72639 | 0.413 | -0.04201 | 0.2737003 | 0.0150895
61.67 | 3.69685 | 25366.52148 | 1.45256 | 0.01453 | 317.08152 | 1.50311 | 0.72628 | 0.40683 | -0.04138 | 0.2706588 | 0.0150311
61.77 | 3.70264 | 25339.87641 | 1.4521 | 0.01452 | 316.74846 | 1.50693 | 0.72605 | 0.41364 | -0.04208 | 0.2744918 | 0.0150693
61.87 | 3.70891 | 25296.51046 | 1.45111 | 0.01451 | 316.20638 | 1.50235 | 0.72556 | 0.41108 | -0.04182 | 0.2736247 | 0.0150235
61.97 | 3.71469 | 25245.18371 | 1.45032 | 0.0145 | 315.5648 | 1.5072 | 0.72516 | 0.38077 | -0.03873 | 0.252634 | 0.015072
62.07 | 3.72096 | 25204.00643 | 1.44977 | 0.0145 | 315.05008 | 1.50007 | 0.72489 | 0.41499 | -0.04221 | 0.2766471 | 0.0150007
62.17 | 3.72691 | 25149.5111 | 1.44839 | 0.01448 | 314.36889 | 1.49338 | 0.7242 | 0.40549 | -0.04125 | 0.271525 | 0.0149338
62.27 | 3.73275 | 25085.00397 | 1.44678 | 0.01447 | 313.56255 | 1.4972 | 0.72339 | 0.38743 | -0.03941 | 0.2587697 | 0.014972
62.37 | 3.73886 | 25011.19137 | 1.44498 | 0.01445 | 312.63989 | 1.49893 | 0.72249 | 0.37188 | -0.03783 | 0.248097 | 0.0149893
62.45 | 3.74352 | 24935.85527 | 1.44314 | 0.01443 | 311.69819 | 1.49275 | 0.72157 | 0.37318 | -0.03796 | 0.249995 | 0.0149275
62.52 | 3.74785 | 24860.26525 | 1.44128 | 0.01441 | 310.75332 | 1.49079 | 0.72064 | 0.3712 | -0.03776 | 0.2489955 | 0.0149079
62.576 | 3.75139 | 24785.06327 | 1.43933 | 0.01439 | 309.81329 | 1.4869 | 0.71967 | 0.36484 | -0.03711 | 0.2453696 | 0.014869
62.61 | 3.75321 | 24705.23536 | 1.43697 | 0.01437 | 308.81544 | 1.39926 | 0.71848 | 0.3727 | -0.03791 | 0.2663551 | 0.0139926
62.616 | 3.75369 | 24508.04293 | 1.44365 | 0.01444 | 306.35054 | 1.35752 | 0.72183 | 0.37693 | -0.03834 | 0.2776607 | 0.0135752
62.618 | 3.75418 | 24108.46889 | 1.46597 | 0.01466 | 301.35586 | 1.34121 | 0.73298 | 0.37816 | -0.03847 | 0.2819544 | 0.0134121
62.62 | 3.75477 | 23405.09534 | 1.51433 | 0.01514 | 292.56369 | 1.31229 | 0.75717 | 0.37844 | -0.0385 | 0.2883814 | 0.0131229
62.622 | 3.75541 | 22456.35688 | 1.58932 | 0.01589 | 280.70446 | 1.28338 | 0.79466 | 0.37872 | -0.03852 | 0.2950958 | 0.0128338
62.624 | 3.75605 | 21345.21246 | 1.68406 | 0.01684 | 266.81516 | 1.25446 | 0.84203 | 0.37899 | -0.03855 | 0.3021141 | 0.0125446
62.626 | 3.75669 | 20112.99133 | 1.79314 | 0.01793 | 251.41239 | 1.22555 | 0.89657 | 0.37927 | -0.03858 | 0.3094692 | 0.0122555
62.628 | 3.75734 | 18784.36625 | 1.91564 | 0.01916 | 234.80458 | 1.19663 | 0.95782 | 0.37955 | -0.03861 | 0.3171824 | 0.0119663
62.63 | 3.75798 | 17395.64717 | 2.05182 | 0.02052 | 217.44559 | 1.16772 | 1.02591 | 0.37983 | -0.03864 | 0.3252749 | 0.0116772
62.632 | 3.75862 | 15983.31392 | 2.19988 | 0.022 | 199.79142 | 1.13881 | 1.09994 | 0.38011 | -0.03867 | 0.3337782 | 0.0113881
62.634 | 3.75921 | 14571.04951 | 2.35529 | 0.02355 | 182.13812 | 1.10194 | 1.17764 | 0.38046 | -0.0387 | 0.3452638 | 0.0110194

## Spec_003
Prüflosbezeichnung | Redux 312_quer+längs_alte Proben
Proben-Nr | I10_1
Prüfer | JuBr
Werkstoff | 6082
Prüfnorm | DIN EN ISO 527
Prüfgeschwindigkeit | 3.6 | mm/min
Prüfklima | 23 °C / 50 % rF
Bemerkungen
Zeit | Traversenweg | Last | Dehnung 1 | Zugdehnung | Zugspannung | Axiale Dehnung (Video) | Zugverformung | Transversale Dehnung (Video) | Transversale Verformung 1 | Poisson_Ratio | Axiale Dehnung (Video)
(sec) | (mm) | (N) | (%) | (mm/mm) | (MPa) | (%) | (mm) | (%) | (mm) | (-) | (-)
0 | -0.00043 | 248.87455 | 1.26639 | 1e-05 | 3.11093 | 0.00066 | 0.00022 | 0.00513 | -0.00053 | 7.772727 | 6.6e-06
0.1 | 0.00332 | 272.71371 | 1.26623 | 0 | 3.40892 | -2e-05 | -1e-05 | 0.00591 | -0.00061 | -295.5 | -2e-07
0.148 | 0.00755 | 348.7908 | 1.26609 | 2e-05 | 4.35989 | 0.00217 | 0.00071 | 0.00153 | -0.00016 | 0.7050691 | 2.17e-05
0.194 | 0.01071 | 423.82761 | 1.26591 | 4e-05 | 5.29785 | 0.00383 | 0.00126 | 0.00655 | -0.00067 | 1.710183 | 3.83e-05
0.254 | 0.01468 | 500.1219 | 1.26619 | -1e-05 | 6.25152 | -0.00114 | -0.00037 | 0.01455 | -0.00149 | -12.76316 | -1.14e-05
0.316 | 0.01859 | 575.96136 | 1.26624 | 5e-05 | 7.19952 | 0.00506 | 0.00166 | 0.00542 | -0.00056 | 1.071146 | 5.06e-05
0.386 | 0.02266 | 651.0778 | 1.26645 | 2e-05 | 8.13847 | 0.0017 | 0.00056 | 0.01297 | -0.00133 | 7.629412 | 1.7e-05
0.452 | 0.02673 | 726.47771 | 1.26619 | -3e-05 | 9.08097 | -0.00315 | -0.00103 | 0.00998 | -0.00102 | -3.168254 | -3.15e-05
0.52 | 0.03064 | 802.16646 | 1.26635 | 0 | 10.02708 | -1e-05 | 0 | 0.0227 | -0.00233 | -2270 | -1e-07
0.592 | 0.03509 | 879.43325 | 1.2663 | 0 | 10.99292 | -0.00026 | -9e-05 | 0.00668 | -0.00069 | -25.69231 | -2.6e-06
0.66 | 0.03921 | 956.29133 | 1.26641 | 2e-05 | 11.95364 | 0.0025 | 0.00082 | -0.00373 | 0.00038 | -1.492 | 2.5e-05
0.736 | 0.04366 | 1033.12153 | 1.26656 | 0 | 12.91402 | 0.0003 | 0.0001 | -0.01881 | 0.00193 | -62.7 | 3e-06
0.804 | 0.04795 | 1109.15165 | 1.26644 | 5e-05 | 13.8644 | 0.0052 | 0.00171 | -0.02614 | 0.00268 | -5.026923 | 5.2e-05
0.878 | 0.05207 | 1185.82338 | 1.26647 | 5e-05 | 14.82279 | 0.00481 | 0.00158 | -0.02464 | 0.00253 | -5.122661 | 4.81e-05
0.948 | 0.05646 | 1260.84656 | 1.26649 | 4e-05 | 15.76058 | 0.00375 | 0.00123 | -0.02551 | 0.00262 | -6.802667 | 3.75e-05
1.018 | 0.06054 | 1336.0424 | 1.26645 | 6e-05 | 16.70053 | 0.00639 | 0.0021 | -0.02483 | 0.00255 | -3.885759 | 6.39e-05
1.094 | 0.0652 | 1411.86934 | 1.2667 | 4e-05 | 17.64837 | 0.00355 | 0.00116 | -0.01905 | 0.00195 | -5.366197 | 3.55e-05
1.164 | 0.06954 | 1487.63191 | 1.26661 | 6e-05 | 18.5954 | 0.00614 | 0.00202 | -0.01947 | 0.002 | -3.17101 | 6.14e-05
1.242 | 0.07404 | 1562.94364 | 1.2666 | 4e-05 | 19.5368 | 0.00434 | 0.00143 | -0.02468 | 0.00253 | -5.686636 | 4.34e-05
1.314 | 0.07859 | 1638.67079 | 1.2668 | 5e-05 | 20.48338 | 0.00485 | 0.00159 | -0.01834 | 0.00188 | -3.781443 | 4.85e-05
1.392 | 0.08293 | 1714.11943 | 1.2669 | 4e-05 | 21.42649 | 0.00438 | 0.00144 | -0.01902 | 0.00195 | -4.342466 | 4.38e-05
1.468 | 0.0877 | 1791.0549 | 1.26685 | 6e-05 | 22.38819 | 0.00588 | 0.00193 | -0.02631 | 0.0027 | -4.47449 | 5.88e-05
1.544 | 0.09204 | 1866.38664 | 1.26689 | 5e-05 | 23.32983 | 0.00531 | 0.00174 | -0.02426 | 0.00249 | -4.568738 | 5.31e-05
1.622 | 0.09691 | 1942.66118 | 1.26692 | 7e-05 | 24.28326 | 0.00735 | 0.00242 | -0.01837 | 0.00188 | -2.49932 | 7.35e-05
1.698 | 0.10136 | 2018.80395 | 1.26713 | 4e-05 | 25.23505 | 0.0037 | 0.00122 | -0.02683 | 0.00275 | -7.251351 | 3.7e-05
1.78 | 0.10634 | 2095.13806 | 1.26717 | 5e-05 | 26.18923 | 0.00475 | 0.00156 | -0.02285 | 0.00234 | -4.810526 | 4.75e-05
1.856 | 0.11089 | 2171.65209 | 1.2671 | 4e-05 | 27.14565 | 0.00387 | 0.00127 | -0.02577 | 0.00264 | -6.658915 | 3.87e-05
1.94 | 0.11593 | 2247.3561 | 1.26711 | -5e-05 | 28.09195 | -0.00481 | -0.00158 | -0.01823 | 0.00187 | 3.790021 | -4.81e-05
2.016 | 0.12059 | 2322.40297 | 1.26703 | 2e-05 | 29.03004 | 0.00248 | 0.00082 | -0.01517 | 0.00155 | -6.116935 | 2.48e-05
2.102 | 0.12562 | 2398.87007 | 1.26699 | 3e-05 | 29.98588 | 0.0027 | 0.00089 | -0.02352 | 0.00241 | -8.711111 | 2.7e-05
2.18 | 0.1305 | 2474.52736 | 1.26699 | 3e-05 | 30.93159 | 0.0032 | 0.00105 | -0.03781 | 0.00388 | -11.815625 | 3.2e-05
2.268 | 0.13559 | 2550.64599 | 1.26688 | 4e-05 | 31.88307 | 0.00416 | 0.00137 | -0.04135 | 0.00424 | -9.939904 | 4.16e-05
2.348 | 0.14062 | 2626.01875 | 1.26702 | 6e-05 | 32.82523 | 0.00603 | 0.00198 | -0.04362 | 0.00447 | -7.233831 | 6.03e-05
2.438 | 0.14577 | 2701.29763 | 1.26711 | 0.00011 | 33.76622 | 0.01057 | 0.00347 | -0.04263 | 0.00437 | -4.033113 | 0.0001057
2.522 | 0.15102 | 2777.97461 | 1.2671 | 0.00011 | 34.72468 | 0.01122 | 0.00369 | -0.04943 | 0.00507 | -4.405526 | 0.0001122
2.616 | 0.15648 | 2853.81876 | 1.267 | 0.00014 | 35.67273 | 0.01383 | 0.00454 | -0.05592 | 0.00573 | -4.043384 | 0.0001383
2.702 | 0.16173 | 2929.36563 | 1.26695 | 0.00014 | 36.61707 | 0.01437 | 0.00472 | -0.02548 | 0.00261 | -1.773138 | 0.0001437
2.796 | 0.16736 | 3004.39373 | 1.26713 | 0.00019 | 37.55492 | 0.01857 | 0.0061 | -0.03732 | 0.00383 | -2.009693 | 0.0001857
2.884 | 0.17255 | 3080.3901 | 1.26716 | 0.00018 | 38.50488 | 0.0183 | 0.00601 | -0.02921 | 0.00299 | -1.596175 | 0.000183
2.978 | 0.17823 | 3155.66897 | 1.2671 | 0.00019 | 39.44586 | 0.01902 | 0.00625 | -0.03376 | 0.00346 | -1.774974 | 0.0001902
3.066 | 0.18343 | 3230.70846 | 1.26704 | 0.00023 | 40.38386 | 0.02256 | 0.00741 | -0.03508 | 0.0036 | -1.554965 | 0.0002256
3.158 | 0.18905 | 3306.01193 | 1.26704 | 0.0002 | 41.32515 | 0.02006 | 0.00659 | -0.02873 | 0.00295 | -1.432203 | 0.0002006
3.248 | 0.1943 | 3381.34646 | 1.26709 | 0.00016 | 42.26683 | 0.01585 | 0.00521 | -0.028 | 0.00287 | -1.766562 | 0.0001585
3.338 | 0.19987 | 3456.46128 | 1.26709 | 0.00022 | 43.20577 | 0.02205 | 0.00724 | -0.02277 | 0.00233 | -1.032653 | 0.0002205
3.43 | 0.20523 | 3531.90288 | 1.26711 | 0.00021 | 44.14879 | 0.02123 | 0.00697 | -0.02117 | 0.00217 | -0.9971738 | 0.0002123
3.518 | 0.21075 | 3607.07447 | 1.26716 | 0.00022 | 45.08843 | 0.0221 | 0.00726 | -0.02225 | 0.00228 | -1.006787 | 0.000221
3.612 | 0.21621 | 3683.03552 | 1.26722 | 0.00024 | 46.03794 | 0.02424 | 0.00796 | -0.00811 | 0.00083 | -0.334571 | 0.0002424
3.7 | 0.22173 | 3759.06408 | 1.26726 | 0.00024 | 46.9883 | 0.02389 | 0.00785 | -0.00712 | 0.00073 | -0.2980326 | 0.0002389
3.794 | 0.22714 | 3834.43058 | 1.26699 | 0.0003 | 47.93038 | 0.03044 | 0.01 | -0.00242 | 0.00025 | -0.07950066 | 0.0003044
3.88 | 0.2325 | 3910.55703 | 1.26703 | 0.00031 | 48.88196 | 0.03093 | 0.01016 | -0.00323 | 0.00033 | -0.1044294 | 0.0003093
3.974 | 0.23796 | 3986.33301 | 1.26725 | 0.00033 | 49.82916 | 0.03305 | 0.01086 | 0.01006 | -0.00103 | 0.3043873 | 0.0003305
4.06 | 0.24321 | 4061.72857 | 1.26722 | 0.00032 | 50.77161 | 0.03191 | 0.01048 | 0.01451 | -0.00149 | 0.4547164 | 0.0003191
4.154 | 0.24879 | 4137.67084 | 1.26734 | 0.00035 | 51.72089 | 0.03512 | 0.01154 | 0.01587 | -0.00163 | 0.4518793 | 0.0003512
4.242 | 0.25404 | 4213.39229 | 1.26734 | 0.00041 | 52.6674 | 0.04098 | 0.01346 | 0.00998 | -0.00102 | 0.2435334 | 0.0004098
4.336 | 0.25971 | 4289.09674 | 1.26741 | 0.0004 | 53.61371 | 0.04034 | 0.01325 | 0.01178 | -0.00121 | 0.2920178 | 0.0004034
4.426 | 0.26496 | 4365.29785 | 1.26738 | 0.00045 | 54.56622 | 0.04498 | 0.01478 | 0.01691 | -0.00173 | 0.3759449 | 0.0004498
4.518 | 0.27064 | 4440.815 | 1.26739 | 0.0004 | 55.51019 | 0.04004 | 0.01315 | 0.01632 | -0.00167 | 0.4075924 | 0.0004004
4.61 | 0.276 | 4516.40055 | 1.26737 | 0.00039 | 56.45501 | 0.03861 | 0.01268 | 0.01625 | -0.00167 | 0.4208754 | 0.0003861
4.7 | 0.28162 | 4591.42014 | 1.26756 | 0.00038 | 57.39275 | 0.03797 | 0.01247 | 0.00713 | -0.00073 | 0.1877798 | 0.0003797
4.796 | 0.2872 | 4667.40623 | 1.26763 | 0.0004 | 58.34258 | 0.04023 | 0.01321 | 0.00813 | -0.00083 | 0.202088 | 0.0004023
4.886 | 0.29287 | 4742.46874 | 1.26764 | 0.00044 | 59.28086 | 0.04439 | 0.01458 | 0.0179 | -0.00184 | 0.403244 | 0.0004439
4.986 | 0.29866 | 4818.07798 | 1.26754 | 0.00046 | 60.22597 | 0.0456 | 0.01498 | 0.01605 | -0.00165 | 0.3519737 | 0.000456
5.08 | 0.30445 | 4893.84368 | 1.26771 | 0.00049 | 61.17305 | 0.0486 | 0.01596 | 0.01106 | -0.00113 | 0.227572 | 0.000486
5.18 | 0.31039 | 4963.21186 | 1.26776 | 0.00051 | 62.04015 | 0.0508 | 0.01669 | 0.01809 | -0.00185 | 0.3561024 | 0.000508
5.28 | 0.31618 | 5032.42314 | 1.2677 | 0.00049 | 62.90529 | 0.04887 | 0.01605 | 0.01934 | -0.00198 | 0.3957438 | 0.0004887
5.38 | 0.32245 | 5095.98568 | 1.26779 | 0.00049 | 63.69982 | 0.04935 | 0.01621 | 0.02252 | -0.00231 | 0.4563323 | 0.0004935
5.48 | 0.32829 | 5154.85704 | 1.26782 | 0.00054 | 64.43571 | 0.05388 | 0.0177 | 0.02087 | -0.00214 | 0.3873422 | 0.0005388
5.58 | 0.3345 | 5218.90506 | 1.26751 | 0.00058 | 65.23631 | 0.0578 | 0.01899 | 0.01975 | -0.00202 | 0.3416955 | 0.000578
5.68 | 0.34034 | 5275.3678 | 1.26773 | 0.00056 | 65.9421 | 0.05573 | 0.01831 | 0.02656 | -0.00272 | 0.4765835 | 0.0005573
5.78 | 0.34629 | 5337.96519 | 1.26778 | 0.00051 | 66.72456 | 0.05114 | 0.0168 | 0.02556 | -0.00262 | 0.4998045 | 0.0005114
5.88 | 0.35239 | 5395.41051 | 1.26768 | 0.00055 | 67.44263 | 0.05489 | 0.01803 | 0.01762 | -0.00181 | 0.3210056 | 0.0005489
5.98 | 0.35818 | 5453.07577 | 1.26776 | 0.00058 | 68.16345 | 0.0577 | 0.01895 | 0.03731 | -0.00382 | 0.6466205 | 0.000577
6.08 | 0.36455 | 5514.95165 | 1.26797 | 0.00059 | 68.9369 | 0.05851 | 0.01922 | 0.03598 | -0.00369 | 0.6149376 | 0.0005851
6.18 | 0.37034 | 5570.38486 | 1.26776 | 0.00063 | 69.62981 | 0.06283 | 0.02064 | 0.03882 | -0.00398 | 0.6178577 | 0.0006283
6.28 | 0.37639 | 5633.75473 | 1.26788 | 0.0006 | 70.42193 | 0.0604 | 0.01984 | 0.03883 | -0.00398 | 0.6428808 | 0.000604
6.38 | 0.38239 | 5689.5344 | 1.26758 | 0.00064 | 71.11918 | 0.06414 | 0.02107 | 0.03968 | -0.00407 | 0.6186467 | 0.0006414
6.48 | 0.38818 | 5746.84292 | 1.26751 | 0.00062 | 71.83554 | 0.0616 | 0.02023 | 0.04805 | -0.00493 | 0.7800325 | 0.000616
6.58 | 0.39445 | 5805.21405 | 1.26789 | 0.00063 | 72.56518 | 0.06277 | 0.02062 | 0.05428 | -0.00557 | 0.8647443 | 0.0006277
6.68 | 0.40029 | 5860.04779 | 1.26741 | 0.00064 | 73.2506 | 0.06369 | 0.02092 | 0.05151 | -0.00528 | 0.8087612 | 0.0006369
6.78 | 0.40645 | 5921.3604 | 1.26756 | 0.00065 | 74.01701 | 0.06496 | 0.02134 | 0.04783 | -0.0049 | 0.7362993 | 0.0006496
6.88 | 0.41234 | 5975.47889 | 1.26767 | 0.00065 | 74.69349 | 0.06492 | 0.02133 | 0.04156 | -0.00426 | 0.6401725 | 0.0006492
6.98 | 0.41823 | 6035.21794 | 1.26766 | 0.00064 | 75.44022 | 0.06369 | 0.02092 | 0.04607 | -0.00472 | 0.7233475 | 0.0006369
7.08 | 0.42445 | 6090.74593 | 1.26777 | 0.00067 | 76.13432 | 0.06703 | 0.02202 | 0.03702 | -0.0038 | 0.55229 | 0.0006703
7.18 | 0.43029 | 6144.11294 | 1.26784 | 0.00068 | 76.80141 | 0.06792 | 0.02231 | 0.0476 | -0.00488 | 0.7008245 | 0.0006792
7.28 | 0.43655 | 6204.84933 | 1.26782 | 0.0007 | 77.56062 | 0.07 | 0.02299 | 0.03285 | -0.00337 | 0.4692857 | 0.0007
7.38 | 0.44239 | 6256.80774 | 1.26791 | 0.00069 | 78.2101 | 0.06898 | 0.02266 | 0.04143 | -0.00425 | 0.6006089 | 0.0006898
7.48 | 0.44829 | 6315.18736 | 1.26792 | 0.00071 | 78.93984 | 0.07145 | 0.02347 | 0.03735 | -0.00383 | 0.5227432 | 0.0007145
7.58 | 0.45439 | 6369.39615 | 1.26803 | 0.0007 | 79.61745 | 0.07014 | 0.02304 | 0.04134 | -0.00424 | 0.5893926 | 0.0007014
7.68 | 0.46023 | 6424.22676 | 1.26789 | 0.00073 | 80.30283 | 0.07289 | 0.02394 | 0.04604 | -0.00472 | 0.6316367 | 0.0007289
7.78 | 0.4665 | 6481.30506 | 1.268 | 0.00075 | 81.01631 | 0.07533 | 0.02474 | 0.00845 | -0.00087 | 0.1121731 | 0.0007533
7.88 | 0.47234 | 6533.69129 | 1.26786 | 0.00071 | 81.67114 | 0.07093 | 0.0233 | -0.01423 | 0.00146 | -0.2006203 | 0.0007093
7.98 | 0.47839 | 6592.42406 | 1.26797 | 0.00075 | 82.4053 | 0.07461 | 0.02451 | -0.01041 | 0.00107 | -0.1395255 | 0.0007461
8.08 | 0.48439 | 6644.09325 | 1.26802 | 0.00072 | 83.05117 | 0.07242 | 0.02379 | -0.01492 | 0.00153 | -0.2060204 | 0.0007242
8.18 | 0.49018 | 6698.6686 | 1.268 | 0.00075 | 83.73336 | 0.07509 | 0.02467 | -0.02058 | 0.00211 | -0.2740711 | 0.0007509
8.28 | 0.49645 | 6753.98022 | 1.26822 | 0.00073 | 84.42475 | 0.07292 | 0.02395 | -0.01764 | 0.00181 | -0.2419089 | 0.0007292
8.38 | 0.50229 | 6805.3861 | 1.26797 | 0.00071 | 85.06733 | 0.07105 | 0.02334 | -0.0148 | 0.00152 | -0.208304 | 0.0007105
8.48 | 0.50845 | 6864.37637 | 1.26796 | 0.00067 | 85.8047 | 0.067 | 0.02201 | -0.01127 | 0.00116 | -0.168209 | 0.00067
8.58 | 0.51439 | 6915.47424 | 1.2681 | 0.0007 | 86.44343 | 0.0695 | 0.02283 | -0.01437 | 0.00147 | -0.2067626 | 0.000695
8.68 | 0.52023 | 6971.20383 | 1.26805 | 0.00067 | 87.14005 | 0.06695 | 0.02199 | 0.00205 | -0.00021 | 0.03061987 | 0.0006695
8.78 | 0.52645 | 7024.58829 | 1.26833 | 0.00068 | 87.80735 | 0.06821 | 0.0224 | -0.02685 | 0.00275 | -0.3936373 | 0.0006821
8.88 | 0.53229 | 7075.56948 | 1.26827 | 0.00069 | 88.44462 | 0.06862 | 0.02254 | 0.02167 | -0.00222 | 0.3157971 | 0.0006862
8.98 | 0.5385 | 7133.25977 | 1.26818 | 0.0007 | 89.16575 | 0.06973 | 0.02291 | 0.02848 | -0.00292 | 0.4084325 | 0.0006973
9.08 | 0.54434 | 7183.79036 | 1.26816 | 0.00067 | 89.79738 | 0.06707 | 0.02203 | 0.0227 | -0.00233 | 0.3384524 | 0.0006707
9.18 | 0.55034 | 7239.69787 | 1.26832 | 0.00072 | 90.49622 | 0.07204 | 0.02366 | 0.02372 | -0.00243 | 0.3292615 | 0.0007204
9.28 | 0.55639 | 7291.43634 | 1.26823 | 0.00071 | 91.14295 | 0.07124 | 0.0234 | 0.03367 | -0.00345 | 0.4726277 | 0.0007124
9.38 | 0.56218 | 7343.51903 | 1.26862 | 0.00072 | 91.79399 | 0.072 | 0.02365 | 0.04048 | -0.00415 | 0.5622222 | 0.00072
9.48 | 0.56861 | 7398.83378 | 1.26839 | 0.00078 | 92.48542 | 0.07806 | 0.02564 | 0.03028 | -0.0031 | 0.3879067 | 0.0007806
9.58 | 0.57434 | 7447.18283 | 1.2684 | 0.00079 | 93.08979 | 0.07899 | 0.02595 | 0.03789 | -0.00388 | 0.479681 | 0.0007899
9.68 | 0.58034 | 7504.00722 | 1.26843 | 0.00079 | 93.80009 | 0.0795 | 0.02611 | 0.03747 | -0.00384 | 0.4713208 | 0.000795
9.78 | 0.58639 | 7554.10194 | 1.26838 | 0.00083 | 94.42627 | 0.08267 | 0.02715 | 0.03654 | -0.00375 | 0.4419983 | 0.0008267
9.88 | 0.59223 | 7606.48549 | 1.26837 | 0.00079 | 95.08107 | 0.07873 | 0.02586 | 0.03907 | -0.00401 | 0.496253 | 0.0007873
9.98 | 0.59845 | 7659.07377 | 1.26856 | 0.00083 | 95.73842 | 0.08251 | 0.0271 | 0.03551 | -0.00364 | 0.4303721 | 0.0008251
10.08 | 0.60434 | 7707.73262 | 1.26819 | 0.00085 | 96.34666 | 0.08456 | 0.02778 | 0.04751 | -0.00487 | 0.5618496 | 0.0008456
10.18 | 0.61045 | 7763.30084 | 1.26834 | 0.00085 | 97.04126 | 0.08469 | 0.02782 | 0.04015 | -0.00412 | 0.4740819 | 0.0008469
10.28 | 0.61634 | 7811.88279 | 1.26847 | 0.00087 | 97.64853 | 0.0874 | 0.02871 | 0.04836 | -0.00496 | 0.5533181 | 0.000874
10.38 | 0.62229 | 7865.06474 | 1.26833 | 0.0009 | 98.31331 | 0.09004 | 0.02958 | 0.03828 | -0.00392 | 0.4251444 | 0.0009004
10.48 | 0.62839 | 7914.65521 | 1.2684 | 0.0009 | 98.93319 | 0.09001 | 0.02957 | 0.04513 | -0.00463 | 0.5013887 | 0.0009001
10.58 | 0.63423 | 7963.27561 | 1.26833 | 0.00095 | 99.54095 | 0.09488 | 0.03117 | 0.04213 | -0.00432 | 0.4440346 | 0.0009488
10.68 | 0.64055 | 8018.11874 | 1.26812 | 0.001 | 100.22648 | 0.09981 | 0.03279 | 0.03853 | -0.00395 | 0.3860335 | 0.0009981
10.78 | 0.64634 | 8064.61304 | 1.26833 | 0.00101 | 100.80766 | 0.10051 | 0.03302 | 0.03204 | -0.00328 | 0.3187743 | 0.0010051
10.88 | 0.65234 | 8118.33143 | 1.26854 | 0.00104 | 101.47914 | 0.10418 | 0.03422 | 0.03885 | -0.00398 | 0.3729123 | 0.0010418
10.98 | 0.65839 | 8165.90488 | 1.26829 | 0.00105 | 102.07381 | 0.10492 | 0.03446 | 0.03703 | -0.0038 | 0.3529356 | 0.0010492
11.08 | 0.66423 | 8213.29504 | 1.26847 | 0.00105 | 102.66619 | 0.10542 | 0.03463 | 0.03276 | -0.00336 | 0.310757 | 0.0010542
11.18 | 0.6705 | 8263.5498 | 1.26843 | 0.00108 | 103.29437 | 0.10767 | 0.03537 | 0.03091 | -0.00317 | 0.2870809 | 0.0010767
11.28 | 0.67634 | 8309.16166 | 1.26824 | 0.00114 | 103.86452 | 0.1139 | 0.03741 | 0.03384 | -0.00347 | 0.2971027 | 0.001139
11.38 | 0.68239 | 8361.62478 | 1.26856 | 0.00117 | 104.52031 | 0.11656 | 0.03829 | 0.04425 | -0.00454 | 0.3796328 | 0.0011656
11.48 | 0.68839 | 8407.41813 | 1.26856 | 0.00113 | 105.09273 | 0.11301 | 0.03712 | 0.04822 | -0.00494 | 0.4266879 | 0.0011301
11.58 | 0.69423 | 8455.03807 | 1.26864 | 0.00116 | 105.68798 | 0.11631 | 0.03821 | 0.04667 | -0.00479 | 0.4012553 | 0.0011631
11.68 | 0.70045 | 8502.58648 | 1.26892 | 0.00117 | 106.28233 | 0.11748 | 0.03859 | 0.05305 | -0.00544 | 0.4515662 | 0.0011748
11.78 | 0.70629 | 8545.96138 | 1.26888 | 0.00118 | 106.82452 | 0.11786 | 0.03872 | 0.05736 | -0.00588 | 0.4866791 | 0.0011786
11.88 | 0.71245 | 8597.11915 | 1.26886 | 0.00114 | 107.46399 | 0.11381 | 0.03738 | 0.04988 | -0.00511 | 0.4382743 | 0.0011381
11.98 | 0.71834 | 8640.90264 | 1.26929 | 0.00115 | 108.01128 | 0.11465 | 0.03766 | 0.05417 | -0.00555 | 0.4724815 | 0.0011465
12.08 | 0.72423 | 8689.85206 | 1.26889 | 0.00108 | 108.62315 | 0.10796 | 0.03546 | 0.05282 | -0.00542 | 0.4892553 | 0.0010796
12.18 | 0.73045 | 8736.9293 | 1.26913 | 0.0011 | 109.21162 | 0.11032 | 0.03624 | 0.05288 | -0.00542 | 0.4793328 | 0.0011032
12.28 | 0.73623 | 8780.71815 | 1.26916 | 0.00116 | 109.75898 | 0.11603 | 0.03811 | 0.06318 | -0.00648 | 0.5445143 | 0.0011603
12.38 | 0.7425 | 8832.05563 | 1.26903 | 0.00114 | 110.4007 | 0.11407 | 0.03747 | 0.06849 | -0.00702 | 0.6004208 | 0.0011407
12.48 | 0.74839 | 8875.42605 | 1.26914 | 0.00117 | 110.94283 | 0.1166 | 0.0383 | 0.07396 | -0.00758 | 0.6343053 | 0.001166
12.58 | 0.75429 | 8925.78095 | 1.26904 | 0.00119 | 111.57226 | 0.11869 | 0.03899 | 0.07557 | -0.00775 | 0.6367006 | 0.0011869
12.68 | 0.76034 | 8971.02535 | 1.26908 | 0.00123 | 112.13782 | 0.12292 | 0.04038 | 0.07045 | -0.00722 | 0.573137 | 0.0012292
12.78 | 0.76623 | 9017.43829 | 1.26928 | 0.00124 | 112.71798 | 0.12408 | 0.04076 | 0.07803 | -0.008 | 0.6288685 | 0.0012408
12.88 | 0.77255 | 9067.32738 | 1.26926 | 0.00122 | 113.34159 | 0.12242 | 0.04021 | 0.07861 | -0.00806 | 0.6421336 | 0.0012242
12.98 | 0.77834 | 9111.94146 | 1.26889 | 0.00127 | 113.89927 | 0.12653 | 0.04156 | 0.07737 | -0.00793 | 0.6114755 | 0.0012653
13.08 | 0.78439 | 9164.16228 | 1.26906 | 0.00124 | 114.55203 | 0.12438 | 0.04086 | 0.08121 | -0.00833 | 0.6529185 | 0.0012438
13.18 | 0.79045 | 9208.51082 | 1.269 | 0.00126 | 115.10639 | 0.12574 | 0.0413 | 0.08403 | -0.00861 | 0.6682838 | 0.0012574
13.28 | 0.79623 | 9255.86969 | 1.26919 | 0.00125 | 115.69837 | 0.12548 | 0.04122 | 0.09575 | -0.00982 | 0.7630698 | 0.0012548
13.38 | 0.80245 | 9304.61168 | 1.26903 | 0.00124 | 116.30765 | 0.12356 | 0.04059 | 0.09087 | -0.00932 | 0.7354322 | 0.0012356
13.48 | 0.80829 | 9348.59008 | 1.26928 | 0.00122 | 116.85738 | 0.12219 | 0.04014 | 0.08639 | -0.00886 | 0.7070137 | 0.0012219
13.58 | 0.81445 | 9400.40052 | 1.26895 | 0.00123 | 117.50501 | 0.12329 | 0.0405 | 0.05739 | -0.00588 | 0.4654879 | 0.0012329
13.68 | 0.82039 | 9445.50365 | 1.26893 | 0.00119 | 118.0688 | 0.11886 | 0.03904 | 0.05858 | -0.00601 | 0.4928487 | 0.0011886
13.78 | 0.82629 | 9494.87418 | 1.26911 | 0.00117 | 118.68593 | 0.11713 | 0.03847 | 0.04655 | -0.00477 | 0.3974217 | 0.0011713
13.88 | 0.83245 | 9541.58843 | 1.2691 | 0.00119 | 119.26986 | 0.11906 | 0.03911 | 0.047 | -0.00482 | 0.3947589 | 0.0011906
13.98 | 0.83823 | 9587.04293 | 1.26908 | 0.00119 | 119.83804 | 0.11949 | 0.03925 | 0.04528 | -0.00464 | 0.3789438 | 0.0011949
14.08 | 0.84455 | 9638.04066 | 1.26898 | 0.00118 | 120.47551 | 0.11824 | 0.03884 | 0.04475 | -0.00459 | 0.3784675 | 0.0011824
14.18 | 0.85034 | 9683.11965 | 1.26899 | 0.00117 | 121.039 | 0.11672 | 0.03834 | 0.0411 | -0.00421 | 0.3521247 | 0.0011672
14.28 | 0.85629 | 9735.11517 | 1.26908 | 0.00117 | 121.68894 | 0.11661 | 0.0383 | 0.04077 | -0.00418 | 0.349627 | 0.0011661
14.38 | 0.86239 | 9781.2885 | 1.2691 | 0.00119 | 122.26611 | 0.11879 | 0.03902 | 0.03458 | -0.00355 | 0.2911019 | 0.0011879
14.48 | 0.86818 | 9828.9308 | 1.26911 | 0.00118 | 122.86163 | 0.11832 | 0.03887 | 0.01971 | -0.00202 | 0.1665822 | 0.0011832
14.58 | 0.8745 | 9879.34917 | 1.26928 | 0.00116 | 123.49186 | 0.11644 | 0.03825 | 0.02234 | -0.00229 | 0.1918585 | 0.0011644
14.68 | 0.88034 | 9925.1014 | 1.26917 | 0.0012 | 124.06377 | 0.11976 | 0.03934 | 0.01758 | -0.0018 | 0.1467936 | 0.0011976
14.78 | 0.88645 | 9977.8381 | 1.26921 | 0.00116 | 124.72298 | 0.11627 | 0.03819 | 0.01016 | -0.00104 | 0.08738282 | 0.0011627
14.88 | 0.89239 | 10024.77318 | 1.26922 | 0.0012 | 125.30966 | 0.1195 | 0.03925 | 0.00469 | -0.00048 | 0.03924686 | 0.001195
14.98 | 0.89823 | 10073.99887 | 1.26932 | 0.00119 | 125.92499 | 0.11906 | 0.03911 | 0.00675 | -0.00069 | 0.0566941 | 0.0011906
15.08 | 0.90445 | 10122.97958 | 1.26946 | 0.00118 | 126.53724 | 0.11812 | 0.0388 | 0.00055 | -6e-05 | 0.004656282 | 0.0011812
15.18 | 0.91029 | 10169.40325 | 1.26954 | 0.00122 | 127.11754 | 0.12201 | 0.04008 | 0.0126 | -0.00129 | 0.1032702 | 0.0012201
15.28 | 0.9165 | 10221.88783 | 1.26933 | 0.0012 | 127.7736 | 0.12018 | 0.03948 | 0.03014 | -0.00309 | 0.2507905 | 0.0012018
15.38 | 0.92239 | 10267.74734 | 1.26976 | 0.00121 | 128.34684 | 0.12141 | 0.03988 | 0.02765 | -0.00283 | 0.2277407 | 0.0012141
15.48 | 0.92823 | 10319.29493 | 1.26955 | 0.00125 | 128.99119 | 0.12544 | 0.0412 | 0.03373 | -0.00346 | 0.2688935 | 0.0012544
15.58 | 0.93445 | 10367.06775 | 1.26954 | 0.00125 | 129.58835 | 0.12464 | 0.04094 | 0.02943 | -0.00302 | 0.23612 | 0.0012464
15.68 | 0.94023 | 10414.0842 | 1.26967 | 0.00127 | 130.17605 | 0.12674 | 0.04163 | 0.04439 | -0.00455 | 0.3502446 | 0.0012674
15.78 | 0.9465 | 10467.47357 | 1.26947 | 0.00129 | 130.84342 | 0.12928 | 0.04247 | 0.03782 | -0.00388 | 0.2925433 | 0.0012928
15.88 | 0.95239 | 10513.58074 | 1.26954 | 0.00128 | 131.41976 | 0.12781 | 0.04198 | 0.03338 | -0.00342 | 0.2611689 | 0.0012781
15.98 | 0.95829 | 10566.40506 | 1.26973 | 0.0013 | 132.08006 | 0.12974 | 0.04262 | 0.03687 | -0.00378 | 0.2841838 | 0.0012974
16.08 | 0.96439 | 10614.4014 | 1.26958 | 0.00132 | 132.68002 | 0.13157 | 0.04322 | 0.03487 | -0.00358 | 0.26503 | 0.0013157
16.18 | 0.97023 | 10663.22029 | 1.26966 | 0.00134 | 133.29025 | 0.13377 | 0.04394 | 0.03112 | -0.00319 | 0.2326381 | 0.0013377
16.28 | 0.9765 | 10714.20372 | 1.2698 | 0.00138 | 133.92755 | 0.13823 | 0.04541 | 0.03821 | -0.00392 | 0.2764234 | 0.0013823
16.38 | 0.98229 | 10761.54381 | 1.26959 | 0.00136 | 134.5193 | 0.13618 | 0.04473 | 0.0313 | -0.00321 | 0.2298429 | 0.0013618
16.48 | 0.98839 | 10816.24389 | 1.26972 | 0.00138 | 135.20305 | 0.1378 | 0.04527 | 0.04198 | -0.0043 | 0.3046444 | 0.001378
16.58 | 0.99439 | 10864.86429 | 1.26982 | 0.00138 | 135.8108 | 0.13814 | 0.04538 | 0.04101 | -0.0042 | 0.2968727 | 0.0013814
16.68 | 1.00018 | 10917.68235 | 1.26977 | 0.00139 | 136.47103 | 0.13881 | 0.0456 | 0.04921 | -0.00505 | 0.3545134 | 0.0013881
16.78 | 1.00655 | 10972.87863 | 1.26964 | 0.00144 | 137.16098 | 0.14354 | 0.04715 | 0.05266 | -0.0054 | 0.3668664 | 0.0014354
16.88 | 1.01228 | 11024.12313 | 1.26971 | 0.00146 | 137.80154 | 0.14601 | 0.04796 | 0.045 | -0.00461 | 0.3081981 | 0.0014601
16.98 | 1.0185 | 11084.71423 | 1.26982 | 0.00138 | 138.55893 | 0.13837 | 0.04545 | 0.05041 | -0.00517 | 0.3643131 | 0.0013837
17.08 | 1.02439 | 11138.07321 | 1.26962 | 0.00147 | 139.22592 | 0.14722 | 0.04836 | 0.05339 | -0.00547 | 0.3626545 | 0.0014722
17.18 | 1.03023 | 11196.61063 | 1.26983 | 0.00147 | 139.95763 | 0.14698 | 0.04828 | 0.05544 | -0.00568 | 0.3771942 | 0.0014698
17.28 | 1.03639 | 11252.16275 | 1.26972 | 0.00149 | 140.65203 | 0.14903 | 0.04895 | 0.05878 | -0.00603 | 0.3944172 | 0.0014903
17.38 | 1.04229 | 11306.8673 | 1.26969 | 0.00148 | 141.33584 | 0.14763 | 0.04849 | 0.06291 | -0.00645 | 0.4261329 | 0.0014763
17.48 | 1.04855 | 11366.19866 | 1.26967 | 0.00151 | 142.07748 | 0.15082 | 0.04954 | 0.06259 | -0.00642 | 0.414998 | 0.0015082
17.58 | 1.05434 | 11419.20716 | 1.26986 | 0.00152 | 142.74009 | 0.15156 | 0.04978 | 0.05889 | -0.00604 | 0.388559 | 0.0015156
17.68 | 1.06034 | 11479.63732 | 1.26973 | 0.00155 | 143.49547 | 0.1549 | 0.05088 | 0.06539 | -0.0067 | 0.4221433 | 0.001549
17.78 | 1.06645 | 11533.91451 | 1.2697 | 0.00155 | 144.17393 | 0.15476 | 0.05083 | 0.07218 | -0.0074 | 0.4663996 | 0.0015476
17.88 | 1.07218 | 11588.89353 | 1.26986 | 0.00157 | 144.86117 | 0.15656 | 0.05143 | 0.0675 | -0.00692 | 0.4311446 | 0.0015656
17.98 | 1.0785 | 11648.33039 | 1.26984 | 0.00158 | 145.60413 | 0.1576 | 0.05177 | 0.06941 | -0.00712 | 0.4404188 | 0.001576
18.08 | 1.08434 | 11701.2915 | 1.26973 | 0.00159 | 146.26614 | 0.15887 | 0.05219 | 0.07528 | -0.00772 | 0.4738465 | 0.0015887
18.18 | 1.09034 | 11762.51829 | 1.26992 | 0.00158 | 147.03148 | 0.15804 | 0.05191 | 0.07816 | -0.00801 | 0.4945583 | 0.0015804
18.28 | 1.09639 | 11816.8956 | 1.26967 | 0.00165 | 147.7112 | 0.16487 | 0.05416 | 0.06418 | -0.00658 | 0.3892764 | 0.0016487
18.38 | 1.10223 | 11873.85231 | 1.26933 | 0.00168 | 148.42315 | 0.16826 | 0.05527 | 0.06873 | -0.00705 | 0.408475 | 0.0016826
18.48 | 1.10845 | 11930.86803 | 1.27032 | 0.0017 | 149.13585 | 0.1699 | 0.05581 | 0.06292 | -0.00645 | 0.3703355 | 0.001699
18.58 | 1.11434 | 11985.19349 | 1.27022 | 0.00171 | 149.81492 | 0.1715 | 0.05633 | 0.07938 | -0.00814 | 0.4628571 | 0.001715
18.68 | 1.1205 | 12045.6326 | 1.27025 | 0.00173 | 150.57041 | 0.17334 | 0.05694 | 0.0726 | -0.00744 | 0.41883 | 0.0017334
18.78 | 1.12639 | 12100.10022 | 1.27029 | 0.00173 | 151.25125 | 0.17255 | 0.05668 | 0.07641 | -0.00783 | 0.4428282 | 0.0017255
18.88 | 1.13229 | 12159.79546 | 1.27038 | 0.00176 | 151.99744 | 0.17616 | 0.05786 | 0.07211 | -0.00739 | 0.4093438 | 0.0017616
18.98 | 1.13845 | 12215.73561 | 1.27019 | 0.00178 | 152.6967 | 0.17772 | 0.05838 | 0.0722 | -0.0074 | 0.406257 | 0.0017772
19.08 | 1.14418 | 12270.27386 | 1.27044 | 0.00177 | 153.37842 | 0.17703 | 0.05815 | 0.08538 | -0.00875 | 0.4822911 | 0.0017703
19.18 | 1.15055 | 12331.44879 | 1.27035 | 0.00185 | 154.14311 | 0.18523 | 0.06084 | 0.08097 | -0.0083 | 0.4371322 | 0.0018523
19.28 | 1.15639 | 12384.65041 | 1.27032 | 0.00185 | 154.80813 | 0.18501 | 0.06077 | 0.08853 | -0.00908 | 0.4785147 | 0.0018501
19.38 | 1.16234 | 12445.37205 | 1.27046 | 0.00186 | 155.56715 | 0.18631 | 0.0612 | 0.08503 | -0.00872 | 0.4563899 | 0.0018631
19.48 | 1.16839 | 12501.36852 | 1.27036 | 0.00186 | 156.26711 | 0.18586 | 0.06105 | 0.09234 | -0.00947 | 0.4968256 | 0.0018586
19.58 | 1.17423 | 12557.63412 | 1.27046 | 0.00188 | 156.97043 | 0.18781 | 0.06169 | 0.09214 | -0.00945 | 0.4906022 | 0.0018781
19.68 | 1.1805 | 12616.84477 | 1.27036 | 0.00188 | 157.71056 | 0.18789 | 0.06172 | 0.0977 | -0.01002 | 0.5199851 | 0.0018789
19.78 | 1.18634 | 12671.05401 | 1.27048 | 0.00191 | 158.38818 | 0.19141 | 0.06288 | 0.09983 | -0.01023 | 0.5215506 | 0.0019141
19.88 | 1.19245 | 12732.67597 | 1.27052 | 0.00193 | 159.15845 | 0.19251 | 0.06324 | 0.1008 | -0.01033 | 0.5236092 | 0.0019251
19.98 | 1.19839 | 12787.58079 | 1.27042 | 0.00194 | 159.84476 | 0.19414 | 0.06377 | 0.1112 | -0.0114 | 0.5727825 | 0.0019414
20.08 | 1.20418 | 12846.28451 | 1.27062 | 0.00195 | 160.57856 | 0.19482 | 0.064 | 0.1129 | -0.01157 | 0.5795093 | 0.0019482
20.18 | 1.2105 | 12904.62792 | 1.2707 | 0.00197 | 161.30785 | 0.1968 | 0.06465 | 0.05823 | -0.00597 | 0.2958841 | 0.001968
20.28 | 1.21623 | 12958.1818 | 1.27056 | 0.00198 | 161.97727 | 0.19782 | 0.06498 | 0.06957 | -0.00713 | 0.3516833 | 0.0019782
20.38 | 1.2225 | 13022.2553 | 1.27054 | 0.00198 | 162.77819 | 0.19772 | 0.06495 | 0.06933 | -0.00711 | 0.3506474 | 0.0019772
20.48 | 1.22839 | 13076.1838 | 1.2707 | 0.00198 | 163.4523 | 0.19821 | 0.06511 | 0.05983 | -0.00613 | 0.3018516 | 0.0019821
20.58 | 1.23428 | 13135.93447 | 1.27051 | 0.00201 | 164.19918 | 0.20117 | 0.06608 | 0.0607 | -0.00622 | 0.3017349 | 0.0020117
20.68 | 1.24045 | 13193.42673 | 1.27041 | 0.00199 | 164.91783 | 0.19865 | 0.06525 | 0.06545 | -0.00671 | 0.3294739 | 0.0019865
20.78 | 1.24628 | 13248.59798 | 1.27058 | 0.00195 | 165.60747 | 0.19511 | 0.06409 | 0.06223 | -0.00638 | 0.3189483 | 0.0019511
20.88 | 1.2525 | 13308.83324 | 1.27048 | 0.0019 | 166.36042 | 0.18968 | 0.06231 | 0.07195 | -0.00738 | 0.3793231 | 0.0018968
20.98 | 1.25834 | 13364.40325 | 1.27044 | 0.00193 | 167.05504 | 0.19305 | 0.06341 | 0.06608 | -0.00677 | 0.3422947 | 0.0019305
21.08 | 1.26439 | 13427.1884 | 1.27051 | 0.00189 | 167.83985 | 0.18899 | 0.06208 | 0.07102 | -0.00728 | 0.3757871 | 0.0018899
21.18 | 1.27039 | 13482.71459 | 1.2706 | 0.00187 | 168.53393 | 0.1866 | 0.06129 | 0.06669 | -0.00684 | 0.3573955 | 0.001866
21.28 | 1.27618 | 13540.39907 | 1.27064 | 0.00191 | 169.25499 | 0.19084 | 0.06269 | 0.07512 | -0.0077 | 0.3936282 | 0.0019084
21.38 | 1.28255 | 13600.62271 | 1.27053 | 0.00187 | 170.00778 | 0.18672 | 0.06134 | 0.08121 | -0.00833 | 0.4349293 | 0.0018672
21.48 | 1.28834 | 13654.36971 | 1.27077 | 0.00186 | 170.67962 | 0.18613 | 0.06114 | 0.06872 | -0.00705 | 0.3692043 | 0.0018613
21.58 | 1.29439 | 13717.42487 | 1.27071 | 0.00186 | 171.46781 | 0.1863 | 0.0612 | 0.0691 | -0.00708 | 0.3709071 | 0.001863
21.68 | 1.30034 | 13772.4486 | 1.27057 | 0.00184 | 172.15561 | 0.18425 | 0.06052 | 0.06894 | -0.00707 | 0.3741655 | 0.0018425
21.78 | 1.30623 | 13831.46435 | 1.27055 | 0.00184 | 172.8933 | 0.18443 | 0.06058 | 0.09644 | -0.00989 | 0.5229084 | 0.0018443
21.88 | 1.31245 | 13890.22171 | 1.27088 | 0.00185 | 173.62777 | 0.18463 | 0.06065 | 0.09845 | -0.01009 | 0.5332286 | 0.0018463
21.98 | 1.31834 | 13945.55926 | 1.27092 | 0.00184 | 174.31949 | 0.18362 | 0.06032 | 0.09509 | -0.00975 | 0.517863 | 0.0018362
22.08 | 1.3245 | 14007.04443 | 1.27082 | 0.00185 | 175.08806 | 0.18495 | 0.06075 | 0.08736 | -0.00896 | 0.4723439 | 0.0018495
22.18 | 1.33034 | 14062.33907 | 1.27094 | 0.00187 | 175.77924 | 0.18657 | 0.06129 | 0.09125 | -0.00936 | 0.4890926 | 0.0018657
22.28 | 1.33628 | 14122.94358 | 1.27076 | 0.00185 | 176.53679 | 0.1849 | 0.06074 | 0.08915 | -0.00914 | 0.4821525 | 0.001849
22.38 | 1.34239 | 14179.22705 | 1.27093 | 0.00189 | 177.24034 | 0.18922 | 0.06216 | 0.09073 | -0.0093 | 0.4794948 | 0.0018922
22.48 | 1.34823 | 14235.515 | 1.27109 | 0.00186 | 177.94394 | 0.18594 | 0.06108 | 0.08254 | -0.00846 | 0.4439066 | 0.0018594
22.58 | 1.35455 | 14297.18614 | 1.27102 | 0.0019 | 178.71483 | 0.18998 | 0.0624 | 0.08102 | -0.00831 | 0.4264659 | 0.0018998
22.68 | 1.36039 | 14351.63409 | 1.27096 | 0.00192 | 179.39543 | 0.1919 | 0.06304 | 0.08668 | -0.00889 | 0.4516936 | 0.001919
22.78 | 1.36634 | 14414.44248 | 1.27136 | 0.00189 | 180.18053 | 0.1885 | 0.06192 | 0.08118 | -0.00832 | 0.4306631 | 0.001885
22.88 | 1.37245 | 14471.29905 | 1.2711 | 0.00193 | 180.89124 | 0.1929 | 0.06337 | 0.08582 | -0.0088 | 0.4448937 | 0.001929
22.98 | 1.37818 | 14528.40686 | 1.27119 | 0.00194 | 181.60509 | 0.19361 | 0.0636 | 0.07692 | -0.00789 | 0.3972935 | 0.0019361
23.08 | 1.38445 | 14588.29433 | 1.27139 | 0.00194 | 182.35368 | 0.19397 | 0.06372 | 0.07981 | -0.00818 | 0.4114554 | 0.0019397
23.18 | 1.39034 | 14644.22375 | 1.27116 | 0.00196 | 183.0528 | 0.19558 | 0.06425 | 0.07821 | -0.00802 | 0.3998875 | 0.0019558
23.28 | 1.39639 | 14707.65799 | 1.27125 | 0.00197 | 183.84572 | 0.19652 | 0.06455 | 0.08534 | -0.00875 | 0.4342561 | 0.0019652
23.38 | 1.40239 | 14764.15068 | 1.27138 | 0.00197 | 184.55188 | 0.19722 | 0.06478 | 0.07809 | -0.00801 | 0.3959538 | 0.0019722
23.48 | 1.40823 | 14824.75162 | 1.27123 | 0.00195 | 185.3094 | 0.19462 | 0.06393 | 0.07878 | -0.00808 | 0.4047888 | 0.0019462
23.58 | 1.41445 | 14883.55637 | 1.27133 | 0.002 | 186.04445 | 0.19982 | 0.06564 | 0.07869 | -0.00807 | 0.3938044 | 0.0019982
23.68 | 1.42023 | 14939.34542 | 1.27137 | 0.00197 | 186.74182 | 0.19683 | 0.06465 | 0.0804 | -0.00824 | 0.4084743 | 0.0019683
23.78 | 1.42645 | 15003.91603 | 1.27131 | 0.00199 | 187.54895 | 0.19914 | 0.06542 | 0.09469 | -0.00971 | 0.4754946 | 0.0019914
23.88 | 1.43234 | 15058.52222 | 1.27153 | 0.00202 | 188.23153 | 0.20152 | 0.0662 | 0.0858 | -0.0088 | 0.4257642 | 0.0020152
23.98 | 1.43818 | 15120.89074 | 1.27145 | 0.00203 | 189.01113 | 0.20297 | 0.06667 | 0.08562 | -0.00878 | 0.4218357 | 0.0020297
24.08 | 1.44445 | 15181.16891 | 1.27146 | 0.00204 | 189.76461 | 0.20397 | 0.067 | 0.08258 | -0.00847 | 0.4048635 | 0.0020397
24.18 | 1.45023 | 15238.00492 | 1.27139 | 0.00205 | 190.47506 | 0.20475 | 0.06726 | 0.08367 | -0.00858 | 0.4086447 | 0.0020475
24.28 | 1.4565 | 15300.72749 | 1.27134 | 0.00209 | 191.25909 | 0.20902 | 0.06866 | 0.09178 | -0.00941 | 0.4390967 | 0.0020902
24.38 | 1.46239 | 15357.40077 | 1.2711 | 0.00213 | 191.96751 | 0.21279 | 0.0699 | 0.09209 | -0.00944 | 0.4327741 | 0.0021279
24.48 | 1.46834 | 15420.15195 | 1.2716 | 0.00209 | 192.7519 | 0.20934 | 0.06876 | 0.08922 | -0.00915 | 0.4261966 | 0.0020934
24.58 | 1.47439 | 15478.40059 | 1.27113 | 0.00214 | 193.48001 | 0.2137 | 0.0702 | 0.09097 | -0.00933 | 0.4256902 | 0.002137
24.68 | 1.48018 | 15537.82582 | 1.27147 | 0.00213 | 194.22282 | 0.21323 | 0.07004 | 0.09225 | -0.00946 | 0.4326314 | 0.0021323
24.78 | 1.48655 | 15599.46299 | 1.27159 | 0.0022 | 194.99329 | 0.21964 | 0.07215 | 0.09611 | -0.00985 | 0.4375797 | 0.0021964
24.88 | 1.49234 | 15655.85196 | 1.27138 | 0.00222 | 195.69815 | 0.22183 | 0.07287 | 0.10211 | -0.01047 | 0.4603074 | 0.0022183
24.98 | 1.49845 | 15721.43555 | 1.27146 | 0.00225 | 196.51794 | 0.2253 | 0.07401 | 0.09475 | -0.00971 | 0.4205504 | 0.002253
25.08 | 1.50445 | 15777.8728 | 1.27167 | 0.00225 | 197.22341 | 0.22518 | 0.07397 | 0.10411 | -0.01067 | 0.4623412 | 0.0022518
25.18 | 1.51023 | 15838.57298 | 1.27146 | 0.00226 | 197.98216 | 0.22646 | 0.07439 | 0.11342 | -0.01163 | 0.500839 | 0.0022646
25.28 | 1.51645 | 15899.22309 | 1.27156 | 0.0023 | 198.74029 | 0.22983 | 0.0755 | 0.11033 | -0.01131 | 0.4800505 | 0.0022983
25.38 | 1.52228 | 15955.79982 | 1.27153 | 0.0023 | 199.4475 | 0.23042 | 0.07569 | 0.10953 | -0.01123 | 0.4753494 | 0.0023042
25.48 | 1.5285 | 16019.87422 | 1.27154 | 0.00238 | 200.24843 | 0.23786 | 0.07813 | 0.11319 | -0.0116 | 0.4758682 | 0.0023786
25.58 | 1.53434 | 16077.9655 | 1.27145 | 0.00236 | 200.97457 | 0.236 | 0.07752 | 0.11254 | -0.01154 | 0.4768644 | 0.00236
25.68 | 1.54028 | 16140.60938 | 1.27171 | 0.00237 | 201.75762 | 0.23659 | 0.07771 | 0.11078 | -0.01136 | 0.4682362 | 0.0023659
25.78 | 1.54639 | 16199.03505 | 1.27146 | 0.0024 | 202.48794 | 0.24006 | 0.07886 | 0.11702 | -0.012 | 0.4874615 | 0.0024006
25.88 | 1.55218 | 16257.25865 | 1.2719 | 0.00241 | 203.21573 | 0.2409 | 0.07913 | 0.10791 | -0.01106 | 0.4479452 | 0.002409
25.98 | 1.5585 | 16320.11175 | 1.27205 | 0.0024 | 204.0014 | 0.24004 | 0.07885 | 0.11434 | -0.01172 | 0.4763373 | 0.0024004
26.08 | 1.56428 | 16376.55973 | 1.27202 | 0.00242 | 204.707 | 0.24159 | 0.07936 | 0.11486 | -0.01178 | 0.4754336 | 0.0024159
26.18 | 1.57028 | 16441.6641 | 1.27219 | 0.00246 | 205.5208 | 0.24646 | 0.08096 | 0.11515 | -0.01181 | 0.4672158 | 0.0024646
26.28 | 1.57645 | 16500.7925 | 1.27207 | 0.00247 | 206.25991 | 0.24699 | 0.08113 | 0.11149 | -0.01143 | 0.4513948 | 0.0024699
26.38 | 1.58218 | 16560.6451 | 1.272 | 0.00249 | 207.00806 | 0.24913 | 0.08184 | 0.11383 | -0.01167 | 0.45691 | 0.0024913
26.48 | 1.58855 | 16621.94431 | 1.27237 | 0.00246 | 207.7743 | 0.24646 | 0.08096 | 0.10755 | -0.01103 | 0.4363791 | 0.0024646
26.58 | 1.59434 | 16676.13745 | 1.27171 | 0.0025 | 208.45172 | 0.25005 | 0.08214 | 0.10704 | -0.01097 | 0.4280744 | 0.0025005
26.68 | 1.60045 | 16741.8766 | 1.27237 | 0.00251 | 209.27346 | 0.25061 | 0.08232 | 0.11276 | -0.01156 | 0.4499421 | 0.0025061
26.78 | 1.60639 | 16800.04478 | 1.27246 | 0.00252 | 210.00056 | 0.25224 | 0.08286 | 0.10443 | -0.01071 | 0.4140105 | 0.0025224
26.88 | 1.61223 | 16861.2045 | 1.27213 | 0.00254 | 210.76506 | 0.25364 | 0.08332 | 0.08032 | -0.00823 | 0.3166693 | 0.0025364
26.98 | 1.61834 | 16921.94939 | 1.27242 | 0.00255 | 211.52437 | 0.25522 | 0.08383 | 0.07981 | -0.00818 | 0.3127106 | 0.0025522
27.08 | 1.62428 | 16980.46982 | 1.27241 | 0.00259 | 212.25587 | 0.2586 | 0.08495 | 0.0622 | -0.00638 | 0.2405259 | 0.002586
27.18 | 1.6305 | 17045.17901 | 1.27231 | 0.00258 | 213.06474 | 0.25801 | 0.08475 | 0.0626 | -0.00642 | 0.2426263 | 0.0025801
27.28 | 1.63639 | 17102.64981 | 1.27255 | 0.00259 | 213.78312 | 0.25866 | 0.08496 | 0.05918 | -0.00607 | 0.2287946 | 0.0025866
27.38 | 1.64223 | 17166.53466 | 1.27218 | 0.00257 | 214.58168 | 0.25671 | 0.08433 | 0.05354 | -0.00549 | 0.2085622 | 0.0025671
27.48 | 1.64845 | 17225.87764 | 1.27211 | 0.00259 | 215.32347 | 0.25868 | 0.08497 | 0.05474 | -0.00561 | 0.2116128 | 0.0025868
27.58 | 1.65418 | 17284.11376 | 1.27242 | 0.00261 | 216.05142 | 0.26138 | 0.08586 | 0.04974 | -0.0051 | 0.1902977 | 0.0026138
27.68 | 1.6605 | 17348.95527 | 1.27232 | 0.00263 | 216.86194 | 0.26297 | 0.08638 | 0.04704 | -0.00482 | 0.1788797 | 0.0026297
27.78 | 1.66639 | 17406.79085 | 1.27228 | 0.00264 | 217.58489 | 0.26444 | 0.08686 | 0.0469 | -0.00481 | 0.1773559 | 0.0026444
27.88 | 1.67239 | 17470.68465 | 1.27256 | 0.00262 | 218.38356 | 0.26215 | 0.08611 | 0.05504 | -0.00564 | 0.2099561 | 0.0026215
27.98 | 1.67839 | 17529.65212 | 1.27242 | 0.00264 | 219.12065 | 0.26438 | 0.08684 | 0.04651 | -0.00477 | 0.175921 | 0.0026438
28.08 | 1.68423 | 17590.86549 | 1.27227 | 0.00263 | 219.88582 | 0.26344 | 0.08654 | 0.04058 | -0.00416 | 0.1540389 | 0.0026344
28.18 | 1.6905 | 17652.70293 | 1.27243 | 0.00264 | 220.65879 | 0.26381 | 0.08666 | 0.04809 | -0.00493 | 0.1822903 | 0.0026381
28.28 | 1.69628 | 17709.96809 | 1.27233 | 0.00265 | 221.3746 | 0.26465 | 0.08693 | 0.04781 | -0.0049 | 0.1806537 | 0.0026465
28.38 | 1.70245 | 17776.08275 | 1.27239 | 0.00261 | 222.20103 | 0.26066 | 0.08562 | 0.04132 | -0.00424 | 0.1585207 | 0.0026066
28.48 | 1.70839 | 17834.32424 | 1.27243 | 0.00262 | 222.92905 | 0.26215 | 0.08611 | 0.04441 | -0.00455 | 0.1694068 | 0.0026215
28.58 | 1.71418 | 17896.8358 | 1.27241 | 0.00259 | 223.71045 | 0.25855 | 0.08493 | 0.08441 | -0.00865 | 0.3264746 | 0.0025855
28.68 | 1.7205 | 17957.67903 | 1.27245 | 0.00259 | 224.47099 | 0.25887 | 0.08503 | 0.07624 | -0.00782 | 0.2945108 | 0.0025887
28.78 | 1.72628 | 18014.69743 | 1.2726 | 0.00257 | 225.18372 | 0.25676 | 0.08434 | 0.09133 | -0.00936 | 0.3557018 | 0.0025676
28.88 | 1.7325 | 18079.99492 | 1.27248 | 0.00259 | 225.99994 | 0.2586 | 0.08495 | 0.0883 | -0.00905 | 0.341454 | 0.002586
28.98 | 1.73834 | 18138.10408 | 1.27255 | 0.00257 | 226.7263 | 0.25695 | 0.0844 | 0.08265 | -0.00847 | 0.3216579 | 0.0025695
29.08 | 1.74428 | 18201.07162 | 1.27268 | 0.00257 | 227.5134 | 0.25686 | 0.08437 | 0.09119 | -0.00935 | 0.3550183 | 0.0025686
29.18 | 1.75039 | 18260.51831 | 1.27244 | 0.00258 | 228.25648 | 0.25788 | 0.08471 | 0.08465 | -0.00868 | 0.3282535 | 0.0025788
29.28 | 1.75623 | 18320.31369 | 1.27281 | 0.0026 | 229.00392 | 0.25968 | 0.0853 | 0.09469 | -0.00971 | 0.3646411 | 0.0025968
29.38 | 1.76255 | 18384.3255 | 1.27263 | 0.00261 | 229.80407 | 0.26129 | 0.08583 | 0.09651 | -0.00989 | 0.3693597 | 0.0026129
29.48 | 1.76834 | 18442.18254 | 1.27265 | 0.0026 | 230.52728 | 0.25982 | 0.08535 | 0.08768 | -0.00899 | 0.3374644 | 0.0025982
29.58 | 1.77439 | 18507.65526 | 1.27296 | 0.00261 | 231.34569 | 0.26112 | 0.08577 | 0.10151 | -0.01041 | 0.3887485 | 0.0026112
29.68 | 1.78039 | 18565.6786 | 1.27296 | 0.0026 | 232.07098 | 0.25965 | 0.08529 | 0.09989 | -0.01024 | 0.3847102 | 0.0025965
29.78 | 1.78612 | 18626.39666 | 1.27288 | 0.00262 | 232.82996 | 0.26237 | 0.08618 | 0.10334 | -0.0106 | 0.3938713 | 0.0026237
29.88 | 1.79245 | 18689.88276 | 1.27321 | 0.00267 | 233.62353 | 0.26703 | 0.08772 | 0.11978 | -0.01228 | 0.4485638 | 0.0026703
29.98 | 1.79839 | 18748.21186 | 1.27299 | 0.00267 | 234.35265 | 0.26717 | 0.08776 | 0.11118 | -0.0114 | 0.4161395 | 0.0026717
30.08 | 1.80439 | 18812.91032 | 1.27306 | 0.0027 | 235.16138 | 0.26954 | 0.08854 | 0.11808 | -0.01211 | 0.4380797 | 0.0026954
30.18 | 1.81039 | 18872.34271 | 1.27339 | 0.00271 | 235.90428 | 0.27145 | 0.08917 | 0.1106 | -0.01134 | 0.4074415 | 0.0027145
30.28 | 1.81623 | 18934.06928 | 1.2731 | 0.00277 | 236.67587 | 0.27688 | 0.09095 | 0.11035 | -0.01131 | 0.3985481 | 0.0027688
30.38 | 1.82245 | 18995.20218 | 1.27309 | 0.00278 | 237.44003 | 0.27828 | 0.09141 | 0.12701 | -0.01302 | 0.4564108 | 0.0027828
30.48 | 1.82823 | 19053.22909 | 1.27333 | 0.00278 | 238.16536 | 0.27812 | 0.09136 | 0.11713 | -0.01201 | 0.4211491 | 0.0027812
30.58 | 1.83445 | 19117.69867 | 1.27329 | 0.0028 | 238.97123 | 0.28016 | 0.09203 | 0.1154 | -0.01183 | 0.4119075 | 0.0028016
30.68 | 1.84039 | 19176.41044 | 1.27331 | 0.00284 | 239.70513 | 0.28365 | 0.09317 | 0.12198 | -0.01251 | 0.430037 | 0.0028365
30.78 | 1.84628 | 19240.96048 | 1.27325 | 0.00289 | 240.51201 | 0.28896 | 0.09492 | 0.11515 | -0.01181 | 0.3984981 | 0.0028896
30.88 | 1.85245 | 19301.17428 | 1.27317 | 0.0029 | 241.26468 | 0.28997 | 0.09525 | 0.11897 | -0.0122 | 0.4102838 | 0.0028997
30.98 | 1.85818 | 19355.54981 | 1.27344 | 0.0029 | 241.94437 | 0.29009 | 0.09529 | 0.12125 | -0.01243 | 0.4179737 | 0.0029009
31.08 | 1.86455 | 19421.67878 | 1.27329 | 0.00292 | 242.77098 | 0.29158 | 0.09578 | 0.11648 | -0.01194 | 0.3994787 | 0.0029158
31.18 | 1.87039 | 19478.21259 | 1.27314 | 0.00293 | 243.47766 | 0.29291 | 0.09622 | 0.12065 | -0.01237 | 0.4119013 | 0.0029291
31.28 | 1.87634 | 19543.62988 | 1.27354 | 0.00295 | 244.29537 | 0.29527 | 0.09699 | 0.12852 | -0.01318 | 0.4352626 | 0.0029527
31.38 | 1.88234 | 19602.46861 | 1.27329 | 0.00299 | 245.03086 | 0.29916 | 0.09827 | 0.12562 | -0.01288 | 0.4199091 | 0.0029916
31.48 | 1.88818 | 19662.73427 | 1.27331 | 0.00301 | 245.78418 | 0.30069 | 0.09877 | 0.11674 | -0.01197 | 0.3882404 | 0.0030069
31.58 | 1.89445 | 19724.98834 | 1.27351 | 0.00307 | 246.56235 | 0.30712 | 0.10088 | 0.10562 | -0.01083 | 0.3439047 | 0.0030712
31.68 | 1.90034 | 19782.35185 | 1.2733 | 0.00305 | 247.2794 | 0.3052 | 0.10025 | 0.11487 | -0.01178 | 0.3763761 | 0.003052
31.78 | 1.90645 | 19847.78702 | 1.27321 | 0.0031 | 248.09734 | 0.3098 | 0.10176 | 0.11976 | -0.01228 | 0.386572 | 0.003098
31.88 | 1.91234 | 19904.17063 | 1.27358 | 0.00309 | 248.80213 | 0.30949 | 0.10166 | 0.12229 | -0.01254 | 0.3951339 | 0.0030949
31.98 | 1.91818 | 19967.59057 | 1.27319 | 0.00313 | 249.59488 | 0.31342 | 0.10295 | 0.11943 | -0.01224 | 0.3810542 | 0.0031342
32.08 | 1.9245 | 20027.73821 | 1.27346 | 0.00317 | 250.34673 | 0.31737 | 0.10425 | 0.12485 | -0.0128 | 0.3933894 | 0.0031737
32.18 | 1.93028 | 20084.15937 | 1.27347 | 0.00321 | 251.05199 | 0.32073 | 0.10535 | 0.12279 | -0.01259 | 0.3828454 | 0.0032073
32.28 | 1.9365 | 20149.41216 | 1.27314 | 0.00319 | 251.86765 | 0.3194 | 0.10492 | 0.13206 | -0.01354 | 0.4134627 | 0.003194
32.38 | 1.94239 | 20205.48999 | 1.27349 | 0.00323 | 252.56862 | 0.32329 | 0.10619 | 0.1345 | -0.01379 | 0.4160351 | 0.0032329
32.48 | 1.94828 | 20268.27335 | 1.27331 | 0.00328 | 253.35342 | 0.32824 | 0.10782 | 0.14375 | -0.01474 | 0.4379417 | 0.0032824
32.58 | 1.95439 | 20326.33424 | 1.27337 | 0.00334 | 254.07918 | 0.33375 | 0.10963 | 0.14404 | -0.01477 | 0.4315805 | 0.0033375
32.68 | 1.96023 | 20384.33254 | 1.27346 | 0.00326 | 254.80416 | 0.32635 | 0.1072 | 0.14505 | -0.01487 | 0.4444615 | 0.0032635
32.78 | 1.96644 | 20444.86463 | 1.2735 | 0.00327 | 255.56081 | 0.32661 | 0.10728 | 0.13832 | -0.01418 | 0.423502 | 0.0032661
32.88 | 1.97234 | 20501.50394 | 1.27322 | 0.00326 | 256.2688 | 0.32628 | 0.10718 | 0.14702 | -0.01507 | 0.4505946 | 0.0032628
32.98 | 1.97839 | 20565.3888 | 1.2736 | 0.0033 | 257.06736 | 0.32962 | 0.10827 | 0.14808 | -0.01518 | 0.4492446 | 0.0032962
33.08 | 1.98445 | 20621.74022 | 1.27338 | 0.00333 | 257.77175 | 0.33257 | 0.10924 | 0.1561 | -0.016 | 0.4693749 | 0.0033257
33.18 | 1.99018 | 20680.56464 | 1.27361 | 0.00333 | 258.50706 | 0.3331 | 0.10942 | 0.15539 | -0.01593 | 0.4664965 | 0.003331
33.28 | 1.9965 | 20739.52675 | 1.27366 | 0.00332 | 259.24408 | 0.33224 | 0.10914 | 0.1507 | -0.01545 | 0.4535878 | 0.0033224
33.38 | 2.00228 | 20793.32471 | 1.27365 | 0.00333 | 259.91656 | 0.33322 | 0.10946 | 0.1495 | -0.01533 | 0.4486525 | 0.0033322
33.48 | 2.00839 | 20856.60338 | 1.27342 | 0.00339 | 260.70754 | 0.3388 | 0.11129 | 0.16209 | -0.01662 | 0.4784238 | 0.003388
33.58 | 2.01439 | 20912.45949 | 1.27388 | 0.0034 | 261.40574 | 0.34036 | 0.1118 | 0.16162 | -0.01657 | 0.4748502 | 0.0034036
33.68 | 2.02023 | 20970.53111 | 1.27356 | 0.00337 | 262.13164 | 0.33686 | 0.11065 | 0.12366 | -0.01268 | 0.3670961 | 0.0033686
33.78 | 2.02639 | 21028.71001 | 1.27407 | 0.00342 | 262.85888 | 0.34206 | 0.11236 | 0.12599 | -0.01292 | 0.3683272 | 0.0034206
33.88 | 2.03234 | 21082.50618 | 1.27385 | 0.00347 | 263.53133 | 0.34653 | 0.11383 | 0.12098 | -0.0124 | 0.3491184 | 0.0034653
33.98 | 2.0385 | 21142.24792 | 1.27387 | 0.00343 | 264.2781 | 0.3433 | 0.11277 | 0.1264 | -0.01296 | 0.3681911 | 0.003433
34.08 | 2.04439 | 21194.80312 | 1.27386 | 0.00344 | 264.93504 | 0.34358 | 0.11286 | 0.1298 | -0.01331 | 0.3777868 | 0.0034358
34.18 | 2.05028 | 21253.18766 | 1.27394 | 0.00348 | 265.66485 | 0.34817 | 0.11437 | 0.12024 | -0.01233 | 0.3453485 | 0.0034817
34.28 | 2.05634 | 21307.11615 | 1.27379 | 0.00347 | 266.33895 | 0.34736 | 0.1141 | 0.12447 | -0.01276 | 0.3583314 | 0.0034736
34.38 | 2.06212 | 21360.10766 | 1.27404 | 0.00351 | 267.00135 | 0.35124 | 0.11538 | 0.12176 | -0.01248 | 0.3466576 | 0.0035124
34.48 | 2.06855 | 21419.21461 | 1.27373 | 0.00352 | 267.74018 | 0.35206 | 0.11565 | 0.12111 | -0.01242 | 0.3440039 | 0.0035206
34.58 | 2.07439 | 21469.18952 | 1.27378 | 0.00354 | 268.36487 | 0.35355 | 0.11613 | 0.11503 | -0.01179 | 0.3253571 | 0.0035355
34.68 | 2.08034 | 21527.86911 | 1.27394 | 0.00356 | 269.09836 | 0.35607 | 0.11696 | 0.11908 | -0.01221 | 0.3344286 | 0.0035607
34.78 | 2.08645 | 21579.53024 | 1.27384 | 0.00358 | 269.74413 | 0.35769 | 0.1175 | 0.09897 | -0.01015 | 0.2766921 | 0.0035769
34.88 | 2.09223 | 21631.5186 | 1.27389 | 0.00357 | 270.39398 | 0.35675 | 0.11719 | 0.10242 | -0.0105 | 0.2870918 | 0.0035675
34.98 | 2.09839 | 21684.29732 | 1.27411 | 0.00363 | 271.05372 | 0.36262 | 0.11911 | 0.09169 | -0.0094 | 0.2528542 | 0.0036262
35.08 | 2.10428 | 21733.0277 | 1.27384 | 0.00363 | 271.66285 | 0.3629 | 0.11921 | 0.08802 | -0.00902 | 0.2425462 | 0.003629
35.18 | 2.11044 | 21789.60264 | 1.27377 | 0.00367 | 272.37003 | 0.36695 | 0.12054 | 0.09172 | -0.0094 | 0.2499523 | 0.0036695
35.28 | 2.11639 | 21838.00757 | 1.27392 | 0.00366 | 272.97509 | 0.36571 | 0.12013 | 0.08768 | -0.00899 | 0.2397528 | 0.0036571
35.38 | 2.12223 | 21889.60433 | 1.27392 | 0.00368 | 273.62005 | 0.36798 | 0.12087 | 0.08334 | -0.00854 | 0.2264797 | 0.0036798
35.48 | 2.1285 | 21938.67266 | 1.27401 | 0.0037 | 274.23341 | 0.36976 | 0.12146 | 0.08595 | -0.00881 | 0.2324481 | 0.0036976
35.58 | 2.13423 | 21984.18617 | 1.27417 | 0.00373 | 274.80233 | 0.37287 | 0.12248 | 0.08225 | -0.00843 | 0.2205863 | 0.0037287
35.68 | 2.1405 | 22038.82635 | 1.27353 | 0.00376 | 275.48533 | 0.37618 | 0.12357 | 0.07745 | -0.00794 | 0.2058855 | 0.0037618
35.78 | 2.14634 | 22082.17084 | 1.27383 | 0.00379 | 276.02714 | 0.37918 | 0.12455 | 0.08322 | -0.00853 | 0.2194736 | 0.0037918
35.88 | 2.15223 | 22133.24904 | 1.27412 | 0.00382 | 276.66561 | 0.38219 | 0.12554 | 0.09175 | -0.00941 | 0.2400638 | 0.0038219
35.98 | 2.15845 | 22180.16803 | 1.27402 | 0.00384 | 277.2521 | 0.38447 | 0.12629 | 0.10815 | -0.01109 | 0.2812963 | 0.0038447
36.08 | 2.16423 | 22224.20275 | 1.2741 | 0.00386 | 277.80253 | 0.38573 | 0.12671 | 0.11496 | -0.01179 | 0.2980323 | 0.0038573
36.18 | 2.17055 | 22272.82584 | 1.27413 | 0.00387 | 278.41032 | 0.38702 | 0.12713 | 0.11052 | -0.01133 | 0.2855666 | 0.0038702
36.28 | 2.17639 | 22315.346 | 1.27398 | 0.00387 | 278.94183 | 0.38661 | 0.12699 | 0.11014 | -0.01129 | 0.2848866 | 0.0038661
36.38 | 2.18239 | 22363.79385 | 1.27426 | 0.00391 | 279.54742 | 0.39074 | 0.12835 | 0.11425 | -0.01171 | 0.2923939 | 0.0039074
36.48 | 2.18839 | 22404.91033 | 1.2741 | 0.00392 | 280.06138 | 0.39214 | 0.12881 | 0.12213 | -0.01252 | 0.3114449 | 0.0039214
36.58 | 2.19418 | 22448.77338 | 1.27402 | 0.004 | 280.60967 | 0.39991 | 0.13136 | 0.12518 | -0.01283 | 0.3130204 | 0.0039991
36.68 | 2.20045 | 22492.79559 | 1.2743 | 0.00401 | 281.15994 | 0.40061 | 0.13159 | 0.12884 | -0.01321 | 0.3216095 | 0.0040061
36.78 | 2.20628 | 22531.84676 | 1.27419 | 0.00403 | 281.64808 | 0.40291 | 0.13235 | 0.12918 | -0.01324 | 0.3206175 | 0.0040291
36.88 | 2.21245 | 22578.73893 | 1.27408 | 0.00404 | 282.23424 | 0.40427 | 0.13279 | 0.11928 | -0.01223 | 0.2950503 | 0.0040427
36.98 | 2.21845 | 22615.88752 | 1.27422 | 0.00409 | 282.69859 | 0.40905 | 0.13437 | 0.12465 | -0.01278 | 0.3047305 | 0.0040905
37.08 | 2.22423 | 22658.2557 | 1.27424 | 0.00413 | 283.2282 | 0.41287 | 0.13562 | 0.13511 | -0.01385 | 0.3272459 | 0.0041287
37.18 | 2.23034 | 22698.68553 | 1.2741 | 0.00416 | 283.73357 | 0.41603 | 0.13666 | 0.13578 | -0.01392 | 0.3263707 | 0.0041603
37.28 | 2.23628 | 22734.83276 | 1.27441 | 0.00421 | 284.18541 | 0.42066 | 0.13818 | 0.13282 | -0.01362 | 0.3157419 | 0.0042066
37.38 | 2.2425 | 22776.88265 | 1.27429 | 0.00425 | 284.71103 | 0.42537 | 0.13973 | 0.13723 | -0.01407 | 0.3226133 | 0.0042537
37.48 | 2.24839 | 22812.97982 | 1.27431 | 0.00432 | 285.16225 | 0.43156 | 0.14176 | 0.14746 | -0.01512 | 0.3416906 | 0.0043156
37.58 | 2.25428 | 22852.29206 | 1.27417 | 0.00433 | 285.65365 | 0.43258 | 0.1421 | 0.1398 | -0.01433 | 0.3231772 | 0.0043258
37.68 | 2.26039 | 22887.91358 | 1.27446 | 0.00438 | 286.09892 | 0.43784 | 0.14382 | 0.14247 | -0.01461 | 0.3253928 | 0.0043784
37.78 | 2.26618 | 22922.00446 | 1.27457 | 0.00444 | 286.52506 | 0.44365 | 0.14573 | 0.14461 | -0.01483 | 0.3259551 | 0.0044365
37.88 | 2.2725 | 22959.80394 | 1.27458 | 0.00445 | 286.99755 | 0.44474 | 0.14609 | 0.15511 | -0.0159 | 0.3487656 | 0.0044474
37.98 | 2.27834 | 22991.25016 | 1.2744 | 0.00451 | 287.39063 | 0.45057 | 0.148 | 0.15729 | -0.01613 | 0.3490912 | 0.0045057
38.08 | 2.28434 | 23030.11179 | 1.27456 | 0.00453 | 287.8764 | 0.45292 | 0.14878 | 0.16564 | -0.01698 | 0.3657158 | 0.0045292
38.18 | 2.2905 | 23062.03365 | 1.27456 | 0.00459 | 288.27542 | 0.45938 | 0.1509 | 0.16027 | -0.01643 | 0.3488833 | 0.0045938
38.28 | 2.29618 | 23093.45663 | 1.27446 | 0.00464 | 288.66821 | 0.46392 | 0.15239 | 0.17415 | -0.01785 | 0.375388 | 0.0046392
38.38 | 2.3025 | 23127.99454 | 1.27465 | 0.00466 | 289.09993 | 0.4656 | 0.15294 | 0.15912 | -0.01631 | 0.3417526 | 0.004656
38.48 | 2.30839 | 23155.2726 | 1.27437 | 0.00475 | 289.44091 | 0.47536 | 0.15615 | 0.17245 | -0.01768 | 0.3627777 | 0.0047536
38.58 | 2.31444 | 23189.63706 | 1.27431 | 0.00479 | 289.87046 | 0.47888 | 0.1573 | 0.16408 | -0.01682 | 0.3426328 | 0.0047888
38.68 | 2.32034 | 23217.75913 | 1.27435 | 0.00484 | 290.22199 | 0.48385 | 0.15894 | 0.17052 | -0.01748 | 0.3524233 | 0.0048385
38.78 | 2.32623 | 23249.34304 | 1.27435 | 0.00486 | 290.61679 | 0.48582 | 0.15958 | 0.1766 | -0.01811 | 0.3635091 | 0.0048582
38.88 | 2.33245 | 23277.67789 | 1.27449 | 0.00494 | 290.97097 | 0.49422 | 0.16234 | 0.16983 | -0.01741 | 0.3436324 | 0.0049422
38.98 | 2.33823 | 23302.90318 | 1.27463 | 0.00498 | 291.28629 | 0.49843 | 0.16373 | 0.17508 | -0.01795 | 0.351263 | 0.0049843
39.08 | 2.34455 | 23335.73341 | 1.27429 | 0.00505 | 291.69667 | 0.50473 | 0.1658 | 0.17874 | -0.01833 | 0.3541299 | 0.0050473
39.18 | 2.35039 | 23358.08516 | 1.27438 | 0.00513 | 291.97606 | 0.51255 | 0.16836 | 0.18368 | -0.01883 | 0.358365 | 0.0051255
39.28 | 2.35628 | 23388.44061 | 1.27469 | 0.00519 | 292.35551 | 0.51893 | 0.17046 | 0.18004 | -0.01846 | 0.3469447 | 0.0051893
39.38 | 2.36245 | 23412.94706 | 1.27436 | 0.00524 | 292.66184 | 0.52426 | 0.17221 | 0.17807 | -0.01826 | 0.3396597 | 0.0052426
39.48 | 2.36818 | 23436.61845 | 1.27463 | 0.00532 | 292.95773 | 0.53234 | 0.17487 | 0.17654 | -0.0181 | 0.3316302 | 0.0053234
39.58 | 2.3745 | 23464.81025 | 1.27455 | 0.00537 | 293.31013 | 0.53679 | 0.17633 | 0.18582 | -0.01905 | 0.3461689 | 0.0053679
39.68 | 2.38039 | 23485.52585 | 1.27465 | 0.00545 | 293.56907 | 0.54497 | 0.17901 | 0.18228 | -0.01869 | 0.3344771 | 0.0054497
39.78 | 2.38644 | 23512.92014 | 1.2745 | 0.00549 | 293.9115 | 0.54902 | 0.18034 | 0.17963 | -0.01842 | 0.327183 | 0.0054902
39.88 | 2.39239 | 23532.73094 | 1.27459 | 0.00558 | 294.15914 | 0.55761 | 0.18317 | 0.18135 | -0.01859 | 0.3252273 | 0.0055761
39.98 | 2.39823 | 23555.93562 | 1.27446 | 0.00564 | 294.4492 | 0.56408 | 0.18529 | 0.19313 | -0.0198 | 0.3423805 | 0.0056408
40.08 | 2.40444 | 23578.18186 | 1.27482 | 0.00567 | 294.72727 | 0.56726 | 0.18634 | 0.19634 | -0.02013 | 0.3461199 | 0.0056726
40.18 | 2.41028 | 23596.01676 | 1.27453 | 0.00575 | 294.95021 | 0.57537 | 0.189 | 0.19866 | -0.02037 | 0.3452735 | 0.0057537
40.28 | 2.41644 | 23621.90366 | 1.27456 | 0.00585 | 295.2738 | 0.5847 | 0.19206 | 0.20546 | -0.02106 | 0.3513939 | 0.005847
40.38 | 2.42239 | 23640.24103 | 1.27465 | 0.00588 | 295.50301 | 0.58788 | 0.19311 | 0.20031 | -0.02054 | 0.3407328 | 0.0058788
40.48 | 2.42818 | 23661.43227 | 1.27455 | 0.00594 | 295.7679 | 0.59412 | 0.19516 | 0.20739 | -0.02126 | 0.3490709 | 0.0059412
40.58 | 2.43444 | 23682.06024 | 1.27461 | 0.00602 | 296.02575 | 0.60235 | 0.19786 | 0.21073 | -0.02161 | 0.3498464 | 0.0060235
40.68 | 2.44034 | 23698.11773 | 1.27495 | 0.00606 | 296.22647 | 0.60566 | 0.19895 | 0.17298 | -0.01773 | 0.2856058 | 0.0060566
40.78 | 2.4465 | 23718.62233 | 1.27455 | 0.00614 | 296.48278 | 0.6141 | 0.20172 | 0.14944 | -0.01532 | 0.243348 | 0.006141
40.88 | 2.45239 | 23735.18407 | 1.27475 | 0.00621 | 296.6898 | 0.62076 | 0.20391 | 0.14841 | -0.01522 | 0.2390779 | 0.0062076
40.98 | 2.45828 | 23755.50628 | 1.27486 | 0.00629 | 296.94383 | 0.62938 | 0.20674 | 0.14102 | -0.01446 | 0.2240618 | 0.0062938
41.08 | 2.46439 | 23772.1771 | 1.27462 | 0.00635 | 297.15221 | 0.63491 | 0.20856 | 0.14311 | -0.01467 | 0.225402 | 0.0063491
41.18 | 2.47018 | 23787.5551 | 1.27493 | 0.00641 | 297.34444 | 0.64125 | 0.21064 | 0.15267 | -0.01565 | 0.2380819 | 0.0064125
41.28 | 2.4765 | 23807.21748 | 1.27467 | 0.00647 | 297.59022 | 0.64673 | 0.21244 | 0.15087 | -0.01547 | 0.2332813 | 0.0064673
41.38 | 2.48234 | 23819.69333 | 1.27466 | 0.00654 | 297.74617 | 0.65408 | 0.21486 | 0.15508 | -0.0159 | 0.2370964 | 0.0065408
41.48 | 2.48839 | 23840.55197 | 1.27483 | 0.0066 | 298.0069 | 0.65995 | 0.21678 | 0.15345 | -0.01573 | 0.2325176 | 0.0065995
41.58 | 2.49444 | 23853.85931 | 1.27472 | 0.00667 | 298.17324 | 0.6668 | 0.21903 | 0.16671 | -0.01709 | 0.250015 | 0.006668
41.68 | 2.50018 | 23867.56718 | 1.27464 | 0.00676 | 298.34459 | 0.6763 | 0.22215 | 0.1624 | -0.01665 | 0.2401301 | 0.006763
41.78 | 2.5065 | 23885.6256 | 1.27508 | 0.00681 | 298.57032 | 0.68088 | 0.22366 | 0.16319 | -0.01673 | 0.2396751 | 0.0068088
41.88 | 2.51239 | 23895.85376 | 1.27478 | 0.00688 | 298.69817 | 0.68824 | 0.22608 | 0.17836 | -0.01829 | 0.2591538 | 0.0068824
41.98 | 2.51844 | 23914.34491 | 1.27457 | 0.00697 | 298.92931 | 0.69683 | 0.2289 | 0.17146 | -0.01758 | 0.2460571 | 0.0069683
42.08 | 2.52439 | 23925.98212 | 1.27493 | 0.00705 | 299.07478 | 0.70462 | 0.23146 | 0.17891 | -0.01834 | 0.2539099 | 0.0070462
42.18 | 2.53028 | 23940.79328 | 1.27459 | 0.00708 | 299.25992 | 0.70835 | 0.23268 | 0.17795 | -0.01824 | 0.2512176 | 0.0070835
42.28 | 2.53639 | 23952.64149 | 1.27474 | 0.0072 | 299.40802 | 0.71958 | 0.23637 | 0.17716 | -0.01816 | 0.2461992 | 0.0071958
42.38 | 2.54223 | 23963.33635 | 1.27489 | 0.00728 | 299.5417 | 0.72761 | 0.23901 | 0.17965 | -0.01842 | 0.2469042 | 0.0072761
42.48 | 2.54855 | 23980.48639 | 1.27484 | 0.00735 | 299.75608 | 0.73461 | 0.24131 | 0.18992 | -0.01947 | 0.2585317 | 0.0073461
42.58 | 2.55439 | 23988.94966 | 1.27467 | 0.00743 | 299.86187 | 0.74296 | 0.24405 | 0.19769 | -0.02027 | 0.2660843 | 0.0074296
42.68 | 2.56034 | 24005.8887 | 1.27503 | 0.00751 | 300.07361 | 0.75125 | 0.24677 | 0.20175 | -0.02068 | 0.2685524 | 0.0075125
42.78 | 2.5665 | 24015.8397 | 1.27471 | 0.00756 | 300.198 | 0.75645 | 0.24848 | 0.22984 | -0.02356 | 0.3038403 | 0.0075645
42.88 | 2.57218 | 24024.91808 | 1.27491 | 0.00766 | 300.31148 | 0.76566 | 0.25151 | 0.22782 | -0.02336 | 0.2975472 | 0.0076566
42.98 | 2.5785 | 24039.05511 | 1.27486 | 0.00771 | 300.48819 | 0.77071 | 0.25316 | 0.23336 | -0.02393 | 0.3027857 | 0.0077071
43.08 | 2.58434 | 24045.81785 | 1.27486 | 0.00784 | 300.57272 | 0.7843 | 0.25763 | 0.23737 | -0.02434 | 0.302652 | 0.007843
43.18 | 2.59039 | 24062.10601 | 1.27476 | 0.00787 | 300.77633 | 0.78703 | 0.25853 | 0.24158 | -0.02477 | 0.3069515 | 0.0078703
43.28 | 2.59634 | 24070.9734 | 1.2748 | 0.00796 | 300.88717 | 0.79616 | 0.26152 | 0.24206 | -0.02482 | 0.3040344 | 0.0079616
43.38 | 2.60228 | 24082.00622 | 1.27479 | 0.00807 | 301.02508 | 0.80727 | 0.26518 | 0.2458 | -0.0252 | 0.304483 | 0.0080727
43.48 | 2.60844 | 24092.06986 | 1.27476 | 0.00814 | 301.15087 | 0.81434 | 0.2675 | 0.2566 | -0.02631 | 0.3151018 | 0.0081434
43.58 | 2.61434 | 24099.86973 | 1.27512 | 0.00817 | 301.24837 | 0.8173 | 0.26847 | 0.25486 | -0.02613 | 0.3118316 | 0.008173
43.68 | 2.62055 | 24113.53469 | 1.2749 | 0.00828 | 301.41918 | 0.82806 | 0.272 | 0.25265 | -0.0259 | 0.3051107 | 0.0082806
43.78 | 2.62639 | 24119.56251 | 1.27502 | 0.00832 | 301.49453 | 0.83236 | 0.27342 | 0.26502 | -0.02717 | 0.3183959 | 0.0083236
43.88 | 2.63223 | 24132.26902 | 1.27497 | 0.00844 | 301.65336 | 0.84441 | 0.27737 | 0.26676 | -0.02735 | 0.3159129 | 0.0084441
43.98 | 2.63844 | 24141.27588 | 1.275 | 0.0085 | 301.76595 | 0.85008 | 0.27924 | 0.26937 | -0.02762 | 0.3168761 | 0.0085008
44.08 | 2.64423 | 24146.50977 | 1.27494 | 0.00857 | 301.83137 | 0.85713 | 0.28155 | 0.27732 | -0.02843 | 0.3235449 | 0.0085713
44.18 | 2.6505 | 24160.53057 | 1.27518 | 0.00867 | 302.00663 | 0.86656 | 0.28465 | 0.26391 | -0.02706 | 0.304549 | 0.0086656
44.28 | 2.6565 | 24167.42921 | 1.27499 | 0.00873 | 302.09287 | 0.87288 | 0.28673 | 0.27941 | -0.02865 | 0.3201013 | 0.0087288
44.38 | 2.66239 | 24177.65558 | 1.27516 | 0.0088 | 302.22069 | 0.8804 | 0.2892 | 0.27317 | -0.02801 | 0.3102794 | 0.008804
44.48 | 2.66839 | 24185.0245 | 1.27509 | 0.00889 | 302.31281 | 0.88902 | 0.29203 | 0.29319 | -0.03006 | 0.3297901 | 0.0088902
44.58 | 2.67423 | 24191.52081 | 1.27536 | 0.00894 | 302.39401 | 0.89439 | 0.29379 | 0.28911 | -0.02964 | 0.3232482 | 0.0089439
44.68 | 2.68044 | 24201.74897 | 1.27523 | 0.00899 | 302.52186 | 0.89904 | 0.29532 | 0.27814 | -0.02852 | 0.3093744 | 0.0089904
44.78 | 2.68634 | 24207.31902 | 1.27529 | 0.00907 | 302.59149 | 0.90697 | 0.29792 | 0.29281 | -0.03002 | 0.3228442 | 0.0090697
44.88 | 2.69244 | 24219.3085 | 1.27536 | 0.00917 | 302.74136 | 0.91685 | 0.30117 | 0.2947 | -0.03021 | 0.3214266 | 0.0091685
44.98 | 2.69839 | 24224.74265 | 1.27527 | 0.00924 | 302.80928 | 0.92381 | 0.30346 | 0.29474 | -0.03022 | 0.3190483 | 0.0092381
45.08 | 2.70418 | 24232.66768 | 1.2752 | 0.00933 | 302.90835 | 0.93279 | 0.3064 | 0.29765 | -0.03052 | 0.3190965 | 0.0093279
45.18 | 2.71055 | 24242.77246 | 1.27534 | 0.00936 | 303.03466 | 0.93603 | 0.30747 | 0.29462 | -0.03021 | 0.3147549 | 0.0093603
45.28 | 2.71628 | 24244.30668 | 1.27525 | 0.00949 | 303.05383 | 0.94879 | 0.31166 | 0.30066 | -0.03083 | 0.3168878 | 0.0094879
45.38 | 2.72239 | 24256.56974 | 1.27521 | 0.00953 | 303.20712 | 0.95324 | 0.31312 | 0.29782 | -0.03053 | 0.3124292 | 0.0095324
45.48 | 2.72844 | 24261.04546 | 1.27531 | 0.00961 | 303.26307 | 0.96075 | 0.31559 | 0.30142 | -0.0309 | 0.3137341 | 0.0096075
45.58 | 2.73428 | 24269.54985 | 1.2752 | 0.00972 | 303.36937 | 0.97188 | 0.31925 | 0.30556 | -0.03133 | 0.314401 | 0.0097188
45.68 | 2.74044 | 24276.92413 | 1.27532 | 0.00978 | 303.46155 | 0.97782 | 0.3212 | 0.29737 | -0.03049 | 0.3041153 | 0.0097782
45.78 | 2.74628 | 24280.5022 | 1.27524 | 0.00983 | 303.50628 | 0.98289 | 0.32286 | 0.30756 | -0.03153 | 0.312914 | 0.0098289
45.88 | 2.75255 | 24290.6177 | 1.27529 | 0.00998 | 303.63272 | 0.9975 | 0.32766 | 0.31394 | -0.03219 | 0.3147268 | 0.009975
45.98 | 2.75834 | 24287.14514 | 1.27518 | 0.00998 | 303.58931 | 0.99788 | 0.32779 | 0.31719 | -0.03252 | 0.3178639 | 0.0099788
46.08 | 2.76434 | 24301.11229 | 1.27533 | 0.01011 | 303.7639 | 1.01094 | 0.33208 | 0.31529 | -0.03232 | 0.3118781 | 0.0101094
46.18 | 2.77044 | 24307.2474 | 1.27516 | 0.01015 | 303.84059 | 1.01487 | 0.33337 | 0.30714 | -0.03149 | 0.3026397 | 0.0101487
46.28 | 2.77612 | 24312.80494 | 1.27515 | 0.01022 | 303.91006 | 1.0225 | 0.33587 | 0.31993 | -0.0328 | 0.31289 | 0.010225
46.38 | 2.78255 | 24324.07916 | 1.27523 | 0.01031 | 304.05099 | 1.03116 | 0.33872 | 0.32573 | -0.0334 | 0.315887 | 0.0103116
46.48 | 2.78839 | 24324.48685 | 1.27506 | 0.01037 | 304.05609 | 1.03718 | 0.3407 | 0.32484 | -0.0333 | 0.3131954 | 0.0103718
46.58 | 2.79439 | 24335.47497 | 1.27523 | 0.01046 | 304.19344 | 1.04587 | 0.34355 | 0.32475 | -0.0333 | 0.310507 | 0.0104587
46.68 | 2.80044 | 24339.26582 | 1.27517 | 0.01055 | 304.24082 | 1.05473 | 0.34646 | 0.32495 | -0.03332 | 0.3080883 | 0.0105473
46.78 | 2.80623 | 24344.85555 | 1.2749 | 0.01062 | 304.31069 | 1.06165 | 0.34873 | 0.33204 | -0.03404 | 0.3127584 | 0.0106165
46.88 | 2.81239 | 24351.50564 | 1.27517 | 0.0107 | 304.39382 | 1.06985 | 0.35143 | 0.33866 | -0.03472 | 0.316549 | 0.0106985
46.98 | 2.81828 | 24355.039 | 1.27536 | 0.0108 | 304.43799 | 1.08007 | 0.35478 | 0.30027 | -0.03079 | 0.2780098 | 0.0108007
47.08 | 2.8245 | 24364.838 | 1.2753 | 0.01086 | 304.56048 | 1.08606 | 0.35675 | 0.2783 | -0.02853 | 0.2562474 | 0.0108606
47.18 | 2.83039 | 24368.07454 | 1.27526 | 0.01095 | 304.60093 | 1.09452 | 0.35953 | 0.2803 | -0.02874 | 0.256094 | 0.0109452
47.28 | 2.83628 | 24376.02818 | 1.27526 | 0.01104 | 304.70035 | 1.1039 | 0.36261 | 0.28816 | -0.02954 | 0.2610381 | 0.011039
47.38 | 2.8425 | 24380.4574 | 1.27507 | 0.01111 | 304.75572 | 1.11056 | 0.3648 | 0.28653 | -0.02938 | 0.258005 | 0.0111056
47.48 | 2.84823 | 24382.71761 | 1.27543 | 0.01118 | 304.78397 | 1.11847 | 0.3674 | 0.28861 | -0.02959 | 0.25804 | 0.0111847
47.58 | 2.8545 | 24392.40396 | 1.27536 | 0.01129 | 304.90505 | 1.12852 | 0.3707 | 0.28863 | -0.02959 | 0.2557598 | 0.0112852
47.68 | 2.86039 | 24393.21041 | 1.27531 | 0.01133 | 304.91513 | 1.13258 | 0.37203 | 0.28844 | -0.02957 | 0.2546752 | 0.0113258
47.78 | 2.86628 | 24402.26912 | 1.27538 | 0.01145 | 305.02836 | 1.14456 | 0.37597 | 0.29325 | -0.03007 | 0.256212 | 0.0114456
47.88 | 2.87239 | 24407.444 | 1.27537 | 0.01151 | 305.09305 | 1.15138 | 0.37821 | 0.28327 | -0.02904 | 0.2460265 | 0.0115138
47.98 | 2.87828 | 24410.53033 | 1.2754 | 0.01163 | 305.13163 | 1.16309 | 0.38205 | 0.29405 | -0.03015 | 0.2528179 | 0.0116309
48.08 | 2.8845 | 24416.91935 | 1.27554 | 0.0117 | 305.21149 | 1.17041 | 0.38446 | 0.30104 | -0.03086 | 0.257209 | 0.0117041
48.18 | 2.89039 | 24419.20996 | 1.27521 | 0.01177 | 305.24012 | 1.17674 | 0.38654 | 0.30585 | -0.03136 | 0.259913 | 0.0117674
48.28 | 2.89639 | 24428.34198 | 1.27528 | 0.01185 | 305.35427 | 1.18479 | 0.38918 | 0.30347 | -0.03111 | 0.2561382 | 0.0118479
48.38 | 2.90239 | 24430.37868 | 1.27506 | 0.01193 | 305.37973 | 1.19317 | 0.39194 | 0.30827 | -0.03161 | 0.2583622 | 0.0119317
48.48 | 2.90818 | 24435.53567 | 1.27518 | 0.01198 | 305.4442 | 1.19762 | 0.3934 | 0.31558 | -0.03235 | 0.263506 | 0.0119762
48.58 | 2.9145 | 24442.22152 | 1.27546 | 0.01207 | 305.52777 | 1.20689 | 0.39644 | 0.31734 | -0.03254 | 0.2629403 | 0.0120689
48.68 | 2.92034 | 24443.04764 | 1.27539 | 0.01214 | 305.5381 | 1.21438 | 0.3989 | 0.31248 | -0.03204 | 0.2573165 | 0.0121438
48.78 | 2.9265 | 24453.46355 | 1.27525 | 0.01222 | 305.66829 | 1.22182 | 0.40135 | 0.32673 | -0.0335 | 0.2674125 | 0.0122182
48.88 | 2.9325 | 24453.79794 | 1.27552 | 0.01232 | 305.67247 | 1.23208 | 0.40472 | 0.32318 | -0.03313 | 0.2623044 | 0.0123208
48.98 | 2.93828 | 24459.9098 | 1.27532 | 0.01245 | 305.74887 | 1.24509 | 0.40899 | 0.33362 | -0.0342 | 0.2679485 | 0.0124509
49.08 | 2.94439 | 24464.52498 | 1.27534 | 0.0125 | 305.80656 | 1.24992 | 0.41058 | 0.34033 | -0.03489 | 0.2722814 | 0.0124992
49.18 | 2.95028 | 24465.91616 | 1.27551 | 0.01258 | 305.82395 | 1.25801 | 0.41324 | 0.34669 | -0.03554 | 0.275586 | 0.0125801
49.28 | 2.9565 | 24473.93596 | 1.27537 | 0.01267 | 305.9242 | 1.26689 | 0.41615 | 0.33019 | -0.03385 | 0.2606304 | 0.0126689
49.38 | 2.96239 | 24476.11928 | 1.2755 | 0.01275 | 305.95149 | 1.27463 | 0.41869 | 0.34672 | -0.03555 | 0.2720162 | 0.0127463
49.48 | 2.96839 | 24484.22313 | 1.27525 | 0.01284 | 306.05279 | 1.28446 | 0.42192 | 0.3599 | -0.0369 | 0.2801956 | 0.0128446
49.58 | 2.97444 | 24486.50658 | 1.27526 | 0.01293 | 306.08133 | 1.29277 | 0.42465 | 0.3783 | -0.03879 | 0.2926275 | 0.0129277
49.68 | 2.98018 | 24489.35151 | 1.27527 | 0.01299 | 306.11689 | 1.29927 | 0.42679 | 0.38477 | -0.03945 | 0.2961432 | 0.0129927
49.78 | 2.98655 | 24496.36102 | 1.27549 | 0.0131 | 306.20451 | 1.30965 | 0.4302 | 0.39928 | -0.04094 | 0.3048753 | 0.0130965
49.88 | 2.99234 | 24495.58318 | 1.27524 | 0.01316 | 306.19479 | 1.31633 | 0.43239 | 0.39654 | -0.04065 | 0.3012466 | 0.0131633
49.98 | 2.99839 | 24505.96154 | 1.27554 | 0.01326 | 306.32452 | 1.32561 | 0.43544 | 0.39814 | -0.04082 | 0.3003447 | 0.0132561
50.08 | 3.00444 | 24507.65848 | 1.27528 | 0.01332 | 306.34573 | 1.33223 | 0.43761 | 0.40309 | -0.04133 | 0.3025679 | 0.0133223
50.18 | 3.01023 | 24512.01618 | 1.27539 | 0.01347 | 306.4002 | 1.34653 | 0.44231 | 0.4118 | -0.04222 | 0.3058231 | 0.0134653
50.28 | 3.01644 | 24517.30728 | 1.27532 | 0.01354 | 306.46634 | 1.35379 | 0.4447 | 0.40761 | -0.04179 | 0.3010881 | 0.0135379
50.38 | 3.02239 | 24517.33768 | 1.27533 | 0.01363 | 306.46672 | 1.3629 | 0.44769 | 0.42067 | -0.04313 | 0.308658 | 0.013629
50.48 | 3.0285 | 24525.5971 | 1.27529 | 0.01373 | 306.56996 | 1.37254 | 0.45086 | 0.41273 | -0.04232 | 0.3007053 | 0.0137254
50.58 | 3.03434 | 24527.14205 | 1.27543 | 0.0138 | 306.58928 | 1.37996 | 0.45329 | 0.42471 | -0.04354 | 0.3077698 | 0.0137996
50.68 | 3.04028 | 24533.07867 | 1.27533 | 0.01389 | 306.66348 | 1.38933 | 0.45637 | 0.41851 | -0.04291 | 0.3012315 | 0.0138933
50.78 | 3.04644 | 24536.67462 | 1.2754 | 0.01398 | 306.70843 | 1.39841 | 0.45935 | 0.41821 | -0.04288 | 0.2990611 | 0.0139841
50.88 | 3.05223 | 24539.33001 | 1.2757 | 0.01409 | 306.74163 | 1.4089 | 0.4628 | 0.42207 | -0.04327 | 0.2995741 | 0.014089
50.98 | 3.05855 | 24546.3109 | 1.27532 | 0.01419 | 306.82889 | 1.41936 | 0.46624 | 0.43591 | -0.04469 | 0.3071173 | 0.0141936
51.08 | 3.06444 | 24546.27872 | 1.27546 | 0.01425 | 306.82848 | 1.42458 | 0.46795 | 0.42693 | -0.04377 | 0.2996883 | 0.0142458
51.18 | 3.07028 | 24553.67088 | 1.27573 | 0.01435 | 306.92089 | 1.43479 | 0.4713 | 0.43215 | -0.04431 | 0.3011939 | 0.0143479
51.28 | 3.07639 | 24556.17785 | 1.27536 | 0.01442 | 306.95222 | 1.44228 | 0.47377 | 0.43057 | -0.04414 | 0.2985343 | 0.0144228
51.38 | 3.08218 | 24558.44879 | 1.27556 | 0.01454 | 306.98061 | 1.45424 | 0.47769 | 0.44139 | -0.04525 | 0.3035194 | 0.0145424
51.48 | 3.08839 | 24564.7037 | 1.27566 | 0.01463 | 307.0588 | 1.46333 | 0.48068 | 0.44754 | -0.04588 | 0.3058367 | 0.0146333
51.58 | 3.09444 | 24566.35773 | 1.27547 | 0.01474 | 307.07947 | 1.47371 | 0.48409 | 0.44196 | -0.04531 | 0.2998962 | 0.0147371
51.68 | 3.10044 | 24573.61579 | 1.27558 | 0.01484 | 307.1702 | 1.4836 | 0.48734 | 0.44554 | -0.04568 | 0.3003101 | 0.014836
51.78 | 3.10644 | 24575.79553 | 1.27559 | 0.01491 | 307.19744 | 1.49105 | 0.48978 | 0.44936 | -0.04607 | 0.3013715 | 0.0149105
51.88 | 3.11228 | 24579.38969 | 1.27523 | 0.015 | 307.24237 | 1.5001 | 0.49276 | 0.45342 | -0.04649 | 0.3022598 | 0.015001
51.98 | 3.11844 | 24583.52387 | 1.27575 | 0.01512 | 307.29405 | 1.5119 | 0.49663 | 0.44851 | -0.04598 | 0.2966532 | 0.015119
52.08 | 3.12423 | 24584.0317 | 1.27552 | 0.01519 | 307.3004 | 1.51919 | 0.49903 | 0.448 | -0.04593 | 0.294894 | 0.0151919
52.18 | 3.13044 | 24591.8566 | 1.27546 | 0.01528 | 307.39821 | 1.52848 | 0.50208 | 0.45391 | -0.04654 | 0.2969682 | 0.0152848
52.28 | 3.13644 | 24592.81862 | 1.27565 | 0.01539 | 307.41023 | 1.53935 | 0.50565 | 0.45507 | -0.04666 | 0.2956248 | 0.0153935
52.38 | 3.14223 | 24598.97697 | 1.27546 | 0.01545 | 307.48721 | 1.54502 | 0.50751 | 0.45853 | -0.04701 | 0.2967793 | 0.0154502
52.48 | 3.1485 | 24603.89793 | 1.27533 | 0.01553 | 307.54872 | 1.55291 | 0.5101 | 0.45921 | -0.04708 | 0.2957093 | 0.0155291
52.58 | 3.15428 | 24603.71375 | 1.27562 | 0.01557 | 307.54642 | 1.55706 | 0.51147 | 0.46307 | -0.04748 | 0.2974002 | 0.0155706
52.68 | 3.1605 | 24610.58199 | 1.27536 | 0.0157 | 307.63227 | 1.5701 | 0.51575 | 0.46665 | -0.04784 | 0.2972104 | 0.015701
52.78 | 3.16639 | 24611.43136 | 1.2753 | 0.01581 | 307.64289 | 1.58142 | 0.51947 | 0.46353 | -0.04752 | 0.29311 | 0.0158142
52.88 | 3.17234 | 24617.76316 | 1.2756 | 0.0159 | 307.72204 | 1.58999 | 0.52229 | 0.46728 | -0.04791 | 0.2938886 | 0.0158999
52.98 | 3.17839 | 24620.23437 | 1.27516 | 0.01595 | 307.75293 | 1.59539 | 0.52406 | 0.45061 | -0.0462 | 0.282445 | 0.0159539
53.08 | 3.18418 | 24623.87145 | 1.27535 | 0.016 | 307.79839 | 1.60017 | 0.52563 | 0.41683 | -0.04274 | 0.2604911 | 0.0160017
53.18 | 3.19061 | 24629.61674 | 1.27548 | 0.01611 | 307.87021 | 1.61061 | 0.52906 | 0.41538 | -0.04259 | 0.2579023 | 0.0161061
53.28 | 3.19639 | 24628.34537 | 1.27538 | 0.01621 | 307.85432 | 1.6205 | 0.53231 | 0.41156 | -0.0422 | 0.253971 | 0.016205
53.38 | 3.20244 | 24637.07507 | 1.27534 | 0.01627 | 307.96344 | 1.62687 | 0.5344 | 0.42151 | -0.04322 | 0.2590926 | 0.0162687
53.48 | 3.20844 | 24637.10546 | 1.2754 | 0.01636 | 307.96382 | 1.63567 | 0.53729 | 0.42842 | -0.04392 | 0.2619232 | 0.0163567
53.58 | 3.21418 | 24641.14666 | 1.27524 | 0.01643 | 308.01433 | 1.64331 | 0.5398 | 0.42787 | -0.04387 | 0.2603708 | 0.0164331
53.68 | 3.2205 | 24646.43061 | 1.27539 | 0.01656 | 308.08038 | 1.65567 | 0.54386 | 0.42701 | -0.04378 | 0.2579077 | 0.0165567
53.78 | 3.22628 | 24645.46323 | 1.27536 | 0.01663 | 308.06829 | 1.66338 | 0.54639 | 0.43215 | -0.04431 | 0.2598023 | 0.0166338
53.88 | 3.2325 | 24653.55635 | 1.27544 | 0.01671 | 308.16945 | 1.67141 | 0.54903 | 0.4261 | -0.04369 | 0.2549345 | 0.0167141
53.98 | 3.23839 | 24654.69003 | 1.27532 | 0.01683 | 308.18363 | 1.68271 | 0.55274 | 0.43342 | -0.04444 | 0.2575726 | 0.0168271
54.08 | 3.24434 | 24660.56406 | 1.27534 | 0.01691 | 308.25705 | 1.69075 | 0.55538 | 0.43967 | -0.04508 | 0.2600444 | 0.0169075
54.18 | 3.25039 | 24661.94272 | 1.27538 | 0.01701 | 308.27428 | 1.70097 | 0.55874 | 0.4389 | -0.045 | 0.2580292 | 0.0170097
54.28 | 3.25623 | 24664.09028 | 1.27536 | 0.01713 | 308.30113 | 1.71289 | 0.56266 | 0.43084 | -0.04417 | 0.2515281 | 0.0171289
54.38 | 3.2625 | 24670.78507 | 1.27535 | 0.0172 | 308.38481 | 1.7202 | 0.56506 | 0.44068 | -0.04518 | 0.2561795 | 0.017202
54.48 | 3.26834 | 24670.16101 | 1.27537 | 0.01735 | 308.37701 | 1.73474 | 0.56983 | 0.44068 | -0.04518 | 0.2540323 | 0.0173474
54.58 | 3.27439 | 24679.04985 | 1.27549 | 0.01736 | 308.48812 | 1.73608 | 0.57027 | 0.44616 | -0.04574 | 0.2569928 | 0.0173608
54.68 | 3.2805 | 24680.81474 | 1.27526 | 0.01748 | 308.51018 | 1.74788 | 0.57415 | 0.45055 | -0.04619 | 0.2577694 | 0.0174788
54.78 | 3.28618 | 24681.97525 | 1.27548 | 0.01758 | 308.52469 | 1.75842 | 0.57761 | 0.45966 | -0.04713 | 0.2614051 | 0.0175842
54.88 | 3.29244 | 24687.5149 | 1.27542 | 0.0177 | 308.59394 | 1.76967 | 0.58131 | 0.45349 | -0.04649 | 0.2562568 | 0.0176967
54.98 | 3.29839 | 24687.5006 | 1.27529 | 0.01778 | 308.59376 | 1.77846 | 0.5842 | 0.46387 | -0.04756 | 0.2608268 | 0.0177846
55.08 | 3.30439 | 24694.18645 | 1.27539 | 0.01786 | 308.67733 | 1.78562 | 0.58655 | 0.47425 | -0.04862 | 0.265594 | 0.0178562
55.18 | 3.31039 | 24697.24953 | 1.2756 | 0.01792 | 308.71562 | 1.79237 | 0.58876 | 0.47334 | -0.04853 | 0.2640861 | 0.0179237
55.28 | 3.31628 | 24700.91164 | 1.27523 | 0.01802 | 308.7614 | 1.80186 | 0.59188 | 0.47937 | -0.04915 | 0.2660418 | 0.0180186
55.38 | 3.3225 | 24704.59878 | 1.27552 | 0.01812 | 308.80748 | 1.81244 | 0.59536 | 0.48895 | -0.05013 | 0.2697744 | 0.0181244
55.48 | 3.32828 | 24704.43964 | 1.27558 | 0.01817 | 308.8055 | 1.81744 | 0.597 | 0.4864 | -0.04987 | 0.2676292 | 0.0181744
55.58 | 3.33455 | 24712.12864 | 1.27546 | 0.01828 | 308.90161 | 1.82848 | 0.60063 | 0.48957 | -0.05019 | 0.267747 | 0.0182848
55.68 | 3.34039 | 24711.89797 | 1.27561 | 0.01839 | 308.89872 | 1.83917 | 0.60414 | 0.48018 | -0.04923 | 0.2610852 | 0.0183917
55.78 | 3.34623 | 24718.35494 | 1.27534 | 0.01848 | 308.97944 | 1.84762 | 0.60691 | 0.50191 | -0.05146 | 0.2716522 | 0.0184762
55.88 | 3.35244 | 24721.85791 | 1.27539 | 0.01859 | 309.02322 | 1.85922 | 0.61072 | 0.50516 | -0.05179 | 0.2717053 | 0.0185922
55.98 | 3.35818 | 24721.50564 | 1.2755 | 0.01864 | 309.01882 | 1.86386 | 0.61225 | 0.5102 | -0.05231 | 0.273733 | 0.0186386
56.08 | 3.36455 | 24730.20315 | 1.2755 | 0.01872 | 309.12754 | 1.8723 | 0.61502 | 0.50574 | -0.05185 | 0.270117 | 0.018723
56.18 | 3.3705 | 24729.50399 | 1.27539 | 0.01882 | 309.1188 | 1.88233 | 0.61831 | 0.51835 | -0.05314 | 0.2753768 | 0.0188233
56.28 | 3.37639 | 24735.51393 | 1.27564 | 0.0189 | 309.19392 | 1.89006 | 0.62085 | 0.5276 | -0.05409 | 0.2791446 | 0.0189006
56.38 | 3.38239 | 24737.674 | 1.27538 | 0.01896 | 309.22092 | 1.89628 | 0.6229 | 0.54847 | -0.05623 | 0.2892347 | 0.0189628
56.48 | 3.38823 | 24740.11838 | 1.27558 | 0.01902 | 309.25148 | 1.90168 | 0.62467 | 0.55177 | -0.05657 | 0.2901487 | 0.0190168
56.58 | 3.39444 | 24744.35985 | 1.2756 | 0.01914 | 309.3045 | 1.91419 | 0.62878 | 0.55511 | -0.05691 | 0.2899973 | 0.0191419
56.68 | 3.40028 | 24744.02189 | 1.27521 | 0.01922 | 309.30027 | 1.92232 | 0.63145 | 0.55311 | -0.05671 | 0.2877305 | 0.0192232
56.78 | 3.40644 | 24753.76725 | 1.27552 | 0.01931 | 309.42209 | 1.93056 | 0.63416 | 0.56554 | -0.05798 | 0.2929409 | 0.0193056
56.88 | 3.41244 | 24753.18968 | 1.27529 | 0.01941 | 309.41487 | 1.94091 | 0.63756 | 0.56765 | -0.0582 | 0.2924659 | 0.0194091
56.98 | 3.41818 | 24757.59745 | 1.27516 | 0.01943 | 309.46997 | 1.94336 | 0.63836 | 0.57558 | -0.05901 | 0.2961778 | 0.0194336
57.08 | 3.42455 | 24761.60645 | 1.2754 | 0.01948 | 309.52008 | 1.9478 | 0.63982 | 0.58263 | -0.05973 | 0.2991221 | 0.019478
57.18 | 3.43028 | 24759.9721 | 1.2755 | 0.01957 | 309.49965 | 1.95667 | 0.64273 | 0.57401 | -0.05885 | 0.2933607 | 0.0195667
57.28 | 3.4365 | 24768.67318 | 1.27515 | 0.01966 | 309.60841 | 1.96631 | 0.6459 | 0.57577 | -0.05903 | 0.2928175 | 0.0196631
57.38 | 3.44239 | 24768.5802 | 1.27547 | 0.01971 | 309.60725 | 1.97058 | 0.6473 | 0.58735 | -0.06022 | 0.2980595 | 0.0197058
57.48 | 3.44828 | 24774.23608 | 1.27544 | 0.0198 | 309.67795 | 1.97963 | 0.65028 | 0.58348 | -0.05982 | 0.2947419 | 0.0197963
57.58 | 3.45439 | 24776.52848 | 1.2754 | 0.01988 | 309.70661 | 1.98793 | 0.653 | 0.58578 | -0.06006 | 0.2946683 | 0.0198793
57.68 | 3.46028 | 24778.1682 | 1.27547 | 0.0199 | 309.7271 | 1.99008 | 0.65371 | 0.5827 | -0.05974 | 0.2928023 | 0.0199008
57.78 | 3.46655 | 24783.10704 | 1.27544 | 0.02002 | 309.78884 | 2.00181 | 0.65756 | 0.58875 | -0.06036 | 0.2941088 | 0.0200181
57.88 | 3.47234 | 24782.95326 | 1.27537 | 0.02007 | 309.78692 | 2.00743 | 0.65941 | 0.58715 | -0.0602 | 0.2924884 | 0.0200743
57.98 | 3.47839 | 24791.35573 | 1.27554 | 0.02018 | 309.89195 | 2.01754 | 0.66273 | 0.5934 | -0.06084 | 0.2941206 | 0.0201754
58.08 | 3.48439 | 24792.3553 | 1.27548 | 0.02023 | 309.90444 | 2.02316 | 0.66458 | 0.5958 | -0.06109 | 0.2944898 | 0.0202316
58.18 | 3.49018 | 24795.62223 | 1.27539 | 0.02039 | 309.94528 | 2.03863 | 0.66966 | 0.59575 | -0.06108 | 0.2922306 | 0.0203863
58.28 | 3.4965 | 24802.02913 | 1.27558 | 0.02042 | 310.02536 | 2.04195 | 0.67075 | 0.59635 | -0.06114 | 0.2920493 | 0.0204195
58.38 | 3.50239 | 24800.31431 | 1.27521 | 0.02051 | 310.00393 | 2.05142 | 0.67386 | 0.60242 | -0.06176 | 0.29366 | 0.0205142
58.48 | 3.50844 | 24808.23398 | 1.2755 | 0.02062 | 310.10292 | 2.06165 | 0.67722 | 0.60472 | -0.062 | 0.2933185 | 0.0206165
58.58 | 3.51444 | 24809.42667 | 1.27547 | 0.02072 | 310.11783 | 2.07151 | 0.68045 | 0.61199 | -0.06274 | 0.2954318 | 0.0207151
58.68 | 3.52023 | 24812.50584 | 1.27518 | 0.02081 | 310.15632 | 2.08135 | 0.68369 | 0.60512 | -0.06204 | 0.2907344 | 0.0208135
58.78 | 3.52639 | 24816.85638 | 1.27531 | 0.02087 | 310.2107 | 2.08731 | 0.68565 | 0.62014 | -0.06358 | 0.2971001 | 0.0208731
58.88 | 3.53228 | 24817.20865 | 1.27563 | 0.02099 | 310.21511 | 2.09851 | 0.68932 | 0.60997 | -0.06254 | 0.2906681 | 0.0209851
58.98 | 3.5385 | 24824.14305 | 1.27519 | 0.02102 | 310.30179 | 2.10168 | 0.69037 | 0.56215 | -0.05763 | 0.2674765 | 0.0210168
59.08 | 3.54439 | 24824.53287 | 1.27559 | 0.02116 | 310.30666 | 2.11556 | 0.69492 | 0.56085 | -0.0575 | 0.2651071 | 0.0211556
59.18 | 3.55034 | 24831.11858 | 1.27537 | 0.02121 | 310.38898 | 2.12148 | 0.69687 | 0.55845 | -0.05726 | 0.263236 | 0.0212148
59.28 | 3.55644 | 24833.17494 | 1.27532 | 0.02132 | 310.41469 | 2.13249 | 0.70049 | 0.56428 | -0.05785 | 0.2646109 | 0.0213249
59.38 | 3.56218 | 24833.01759 | 1.27559 | 0.02141 | 310.41272 | 2.1412 | 0.70335 | 0.55926 | -0.05734 | 0.26119 | 0.021412
59.48 | 3.5685 | 24840.13438 | 1.27546 | 0.02152 | 310.50168 | 2.15207 | 0.70692 | 0.56687 | -0.05812 | 0.2634069 | 0.0215207
59.58 | 3.57434 | 24838.55367 | 1.27536 | 0.02159 | 310.48192 | 2.15944 | 0.70934 | 0.56271 | -0.05769 | 0.2605814 | 0.0215944
59.68 | 3.58034 | 24847.0974 | 1.2755 | 0.0217 | 310.58872 | 2.16976 | 0.71273 | 0.56813 | -0.05825 | 0.26184 | 0.0216976
59.78 | 3.58644 | 24850.17478 | 1.27541 | 0.0218 | 310.62718 | 2.18032 | 0.7162 | 0.56754 | -0.05819 | 0.2603012 | 0.0218032
59.88 | 3.59223 | 24851.44615 | 1.2751 | 0.0219 | 310.64308 | 2.19042 | 0.71952 | 0.58338 | -0.05981 | 0.2663325 | 0.0219042
59.98 | 3.5985 | 24855.63219 | 1.27557 | 0.02198 | 310.6954 | 2.19778 | 0.72193 | 0.57044 | -0.05848 | 0.2595528 | 0.0219778
60.08 | 3.60434 | 24855.05819 | 1.27515 | 0.02208 | 310.68823 | 2.20782 | 0.72523 | 0.57232 | -0.05868 | 0.259224 | 0.0220782
60.18 | 3.61044 | 24862.57732 | 1.27532 | 0.02216 | 310.78222 | 2.2164 | 0.72805 | 0.58232 | -0.0597 | 0.2627324 | 0.022164
60.28 | 3.61639 | 24863.23714 | 1.2753 | 0.02225 | 310.79046 | 2.22531 | 0.73098 | 0.58468 | -0.05994 | 0.2627409 | 0.0222531
60.38 | 3.62223 | 24868.58547 | 1.27533 | 0.02234 | 310.85732 | 2.2342 | 0.7339 | 0.58906 | -0.06039 | 0.2636559 | 0.022342
60.48 | 3.6285 | 24871.93644 | 1.27521 | 0.02243 | 310.89921 | 2.24305 | 0.7368 | 0.58576 | -0.06006 | 0.2611444 | 0.0224305
60.58 | 3.63428 | 24870.67938 | 1.27542 | 0.02252 | 310.88349 | 2.25237 | 0.73986 | 0.59201 | -0.0607 | 0.2628387 | 0.0225237
60.68 | 3.64055 | 24879.76134 | 1.27507 | 0.02255 | 310.99702 | 2.25458 | 0.74059 | 0.5971 | -0.06122 | 0.2648387 | 0.0225458
60.78 | 3.64644 | 24878.19672 | 1.27526 | 0.02262 | 310.97746 | 2.26154 | 0.74288 | 0.5953 | -0.06103 | 0.2632277 | 0.0226154
60.88 | 3.65228 | 24884.04036 | 1.27525 | 0.02271 | 311.0505 | 2.27087 | 0.74594 | 0.6034 | -0.06186 | 0.2657131 | 0.0227087
60.98 | 3.65844 | 24886.71541 | 1.2751 | 0.02278 | 311.08394 | 2.27767 | 0.74818 | 0.60606 | -0.06214 | 0.2660877 | 0.0227767
61.08 | 3.66423 | 24887.24291 | 1.27508 | 0.02286 | 311.09054 | 2.28647 | 0.75107 | 0.60242 | -0.06176 | 0.2634716 | 0.0228647
61.18 | 3.6705 | 24893.1545 | 1.27532 | 0.02295 | 311.16443 | 2.29542 | 0.75401 | 0.60902 | -0.06244 | 0.2653196 | 0.0229542
61.28 | 3.67639 | 24894.44375 | 1.27528 | 0.02304 | 311.18055 | 2.30362 | 0.7567 | 0.6196 | -0.06352 | 0.268968 | 0.0230362
61.38 | 3.68244 | 24901.73578 | 1.27529 | 0.02309 | 311.2717 | 2.3087 | 0.75837 | 0.60987 | -0.06253 | 0.2641616 | 0.023087
61.48 | 3.68844 | 24901.99864 | 1.27545 | 0.02318 | 311.27498 | 2.31815 | 0.76147 | 0.61623 | -0.06318 | 0.2658284 | 0.0231815
61.58 | 3.69418 | 24905.28345 | 1.27508 | 0.02325 | 311.31604 | 2.3254 | 0.76385 | 0.62504 | -0.06408 | 0.2687882 | 0.023254
61.68 | 3.7005 | 24909.33359 | 1.27535 | 0.02336 | 311.36667 | 2.33626 | 0.76742 | 0.62456 | -0.06403 | 0.2673333 | 0.0233626
61.78 | 3.70628 | 24908.13553 | 1.27524 | 0.02342 | 311.35169 | 2.34207 | 0.76933 | 0.62958 | -0.06455 | 0.2688135 | 0.0234207
61.88 | 3.71239 | 24916.16428 | 1.27536 | 0.02351 | 311.45205 | 2.35106 | 0.77228 | 0.64104 | -0.06572 | 0.27266 | 0.0235106
61.98 | 3.71844 | 24917.91666 | 1.2754 | 0.0236 | 311.47396 | 2.35974 | 0.77514 | 0.63631 | -0.06524 | 0.2696526 | 0.0235974
62.08 | 3.72428 | 24922.27435 | 1.27506 | 0.02368 | 311.52843 | 2.36839 | 0.77798 | 0.64274 | -0.0659 | 0.2713827 | 0.0236839
62.18 | 3.73039 | 24925.92931 | 1.27529 | 0.02376 | 311.57412 | 2.37642 | 0.78061 | 0.65143 | -0.06679 | 0.2741224 | 0.0237642
62.28 | 3.73634 | 24925.60029 | 1.27544 | 0.02385 | 311.57 | 2.38501 | 0.78344 | 0.65351 | -0.067 | 0.2740072 | 0.0238501
62.38 | 3.7425 | 24932.20747 | 1.27518 | 0.02394 | 311.65259 | 2.39355 | 0.78624 | 0.64781 | -0.06642 | 0.2706482 | 0.0239355
62.48 | 3.74839 | 24933.94017 | 1.27538 | 0.02405 | 311.67425 | 2.40459 | 0.78987 | 0.65178 | -0.06682 | 0.2710566 | 0.0240459
62.58 | 3.75428 | 24938.93623 | 1.27544 | 0.02412 | 311.7367 | 2.41178 | 0.79223 | 0.66024 | -0.06769 | 0.2737563 | 0.0241178
62.68 | 3.76039 | 24941.31267 | 1.27522 | 0.02423 | 311.76641 | 2.42264 | 0.79579 | 0.67144 | -0.06884 | 0.2771522 | 0.0242264
62.78 | 3.76623 | 24943.07041 | 1.27533 | 0.02431 | 311.78838 | 2.43129 | 0.79864 | 0.66771 | -0.06846 | 0.274632 | 0.0243129
62.88 | 3.7726 | 24948.58503 | 1.27547 | 0.02443 | 311.85731 | 2.44309 | 0.80251 | 0.68446 | -0.07017 | 0.2801616 | 0.0244309
62.98 | 3.77844 | 24947.18313 | 1.27526 | 0.0245 | 311.83979 | 2.45037 | 0.80491 | 0.66984 | -0.06868 | 0.2733628 | 0.0245037
63.08 | 3.78434 | 24954.94902 | 1.2754 | 0.02457 | 311.93686 | 2.45713 | 0.80713 | 0.70866 | -0.07266 | 0.2884096 | 0.0245713
63.18 | 3.79044 | 24956.46179 | 1.27536 | 0.02469 | 311.95577 | 2.46858 | 0.81089 | 0.71666 | -0.07348 | 0.2903126 | 0.0246858
63.28 | 3.79618 | 24958.66299 | 1.2751 | 0.02474 | 311.98329 | 2.47428 | 0.81276 | 0.72018 | -0.07384 | 0.2910665 | 0.0247428
63.38 | 3.80244 | 24964.07926 | 1.2753 | 0.02486 | 312.05099 | 2.48592 | 0.81658 | 0.71585 | -0.07339 | 0.2879618 | 0.0248592
63.48 | 3.80834 | 24963.17804 | 1.27541 | 0.02497 | 312.03973 | 2.49658 | 0.82008 | 0.72203 | -0.07403 | 0.2892076 | 0.0249658
63.58 | 3.81444 | 24970.56127 | 1.27527 | 0.02501 | 312.13202 | 2.50132 | 0.82164 | 0.72511 | -0.07434 | 0.2898909 | 0.0250132
63.68 | 3.82039 | 24971.89343 | 1.27511 | 0.02511 | 312.14867 | 2.51113 | 0.82487 | 0.7254 | -0.07437 | 0.2888739 | 0.0251113
63.78 | 3.82628 | 24976.32265 | 1.27525 | 0.02521 | 312.20403 | 2.52106 | 0.82813 | 0.71778 | -0.07359 | 0.2847136 | 0.0252106
63.88 | 3.83244 | 24979.18725 | 1.27541 | 0.02531 | 312.23984 | 2.53113 | 0.83143 | 0.72751 | -0.07459 | 0.287425 | 0.0253113
63.98 | 3.83823 | 24979.09248 | 1.27513 | 0.02544 | 312.23866 | 2.54364 | 0.83554 | 0.73541 | -0.0754 | 0.2891172 | 0.0254364
64.08 | 3.8445 | 24986.40776 | 1.27508 | 0.02548 | 312.3301 | 2.54828 | 0.83707 | 0.72626 | -0.07446 | 0.2850001 | 0.0254828
64.18 | 3.85039 | 24985.98039 | 1.27522 | 0.0256 | 312.32475 | 2.55985 | 0.84087 | 0.73676 | -0.07554 | 0.2878137 | 0.0255985
64.28 | 3.85634 | 24993.22593 | 1.27531 | 0.02571 | 312.41532 | 2.5707 | 0.84443 | 0.73217 | -0.07507 | 0.2848135 | 0.025707
64.38 | 3.8625 | 24994.66181 | 1.27524 | 0.02577 | 312.43327 | 2.5765 | 0.84634 | 0.73453 | -0.07531 | 0.2850883 | 0.025765
64.48 | 3.86823 | 24994.82095 | 1.2753 | 0.02583 | 312.43526 | 2.58343 | 0.84861 | 0.73333 | -0.07519 | 0.2838591 | 0.0258343
64.58 | 3.8745 | 25000.7683 | 1.27527 | 0.02592 | 312.5096 | 2.59185 | 0.85138 | 0.73623 | -0.07548 | 0.2840558 | 0.0259185
64.68 | 3.88039 | 25000.62883 | 1.27527 | 0.02603 | 312.50786 | 2.60261 | 0.85491 | 0.75 | -0.07689 | 0.2881723 | 0.0260261
64.78 | 3.88644 | 25007.95305 | 1.27506 | 0.02608 | 312.59941 | 2.60843 | 0.85682 | 0.71044 | -0.07284 | 0.2723631 | 0.0260843
64.88 | 3.89234 | 25008.90613 | 1.27516 | 0.02616 | 312.61133 | 2.61649 | 0.85947 | 0.70767 | -0.07255 | 0.2704654 | 0.0261649
64.98 | 3.89823 | 25013.60714 | 1.27529 | 0.02627 | 312.67009 | 2.62658 | 0.86279 | 0.68522 | -0.07025 | 0.2608792 | 0.0262658
65.08 | 3.90455 | 25016.87765 | 1.27517 | 0.02636 | 312.71097 | 2.63646 | 0.86603 | 0.69311 | -0.07106 | 0.2628942 | 0.0263646
65.18 | 3.91028 | 25015.00547 | 1.27523 | 0.02642 | 312.68757 | 2.64178 | 0.86778 | 0.686 | -0.07033 | 0.2596734 | 0.0264178
65.28 | 3.9165 | 25023.21839 | 1.27515 | 0.02649 | 312.79023 | 2.64858 | 0.87001 | 0.68452 | -0.07018 | 0.2584479 | 0.0264858
65.38 | 3.92239 | 25023.66185 | 1.27557 | 0.02657 | 312.79577 | 2.65651 | 0.87262 | 0.68872 | -0.07061 | 0.2592574 | 0.0265651
65.48 | 3.92818 | 25028.66328 | 1.27501 | 0.02664 | 312.85829 | 2.66352 | 0.87492 | 0.69612 | -0.07137 | 0.2613534 | 0.0266352
65.58 | 3.93439 | 25032.74739 | 1.27515 | 0.02673 | 312.90934 | 2.67307 | 0.87806 | 0.6963 | -0.07139 | 0.260487 | 0.0267307
65.68 | 3.94028 | 25033.48231 | 1.27536 | 0.02679 | 312.91853 | 2.67881 | 0.87994 | 0.69627 | -0.07139 | 0.2599177 | 0.0267881
65.78 | 3.9465 | 25040.25221 | 1.27531 | 0.02689 | 313.00315 | 2.68943 | 0.88343 | 0.69686 | -0.07145 | 0.2591107 | 0.0268943
65.88 | 3.9525 | 25042.21201 | 1.27455 | 0.02695 | 313.02765 | 2.69452 | 0.8851 | 0.70128 | -0.0719 | 0.2602616 | 0.0269452
65.98 | 3.95839 | 25046.65732 | 1.27554 | 0.02706 | 313.08322 | 2.7062 | 0.88894 | 0.69909 | -0.07167 | 0.258329 | 0.027062
66.08 | 3.96444 | 25048.51878 | 1.27566 | 0.02714 | 313.10648 | 2.71412 | 0.89154 | 0.70435 | -0.07221 | 0.2595132 | 0.0271412
66.18 | 3.97023 | 25048.93184 | 1.27459 | 0.02721 | 313.11165 | 2.72064 | 0.89368 | 0.69697 | -0.07146 | 0.2561787 | 0.0272064
66.28 | 3.97644 | 25053.76339 | 1.27527 | 0.02728 | 313.17204 | 2.7282 | 0.89617 | 0.70237 | -0.07201 | 0.2574481 | 0.027282
66.38 | 3.98234 | 25054.23188 | 1.27553 | 0.02737 | 313.1779 | 2.73692 | 0.89903 | 0.70419 | -0.0722 | 0.2572929 | 0.0273692
66.48 | 3.98839 | 25062.50918 | 1.27496 | 0.02744 | 313.28136 | 2.74447 | 0.90151 | 0.71749 | -0.07356 | 0.2614312 | 0.0274447
66.58 | 3.9945 | 25063.83777 | 1.27514 | 0.02754 | 313.29797 | 2.75421 | 0.90471 | 0.7153 | -0.07334 | 0.2597115 | 0.0275421
66.68 | 4.00018 | 25065.7922 | 1.27552 | 0.02762 | 313.3224 | 2.7616 | 0.90714 | 0.71204 | -0.073 | 0.257836 | 0.027616
66.78 | 4.00655 | 25071.56968 | 1.27502 | 0.02773 | 313.39462 | 2.77306 | 0.9109 | 0.73367 | -0.07522 | 0.2645705 | 0.0277306
66.88 | 4.01239 | 25069.43822 | 1.2753 | 0.0278 | 313.36798 | 2.78006 | 0.9132 | 0.72259 | -0.07408 | 0.2599189 | 0.0278006
66.98 | 4.01839 | 25076.52283 | 1.2753 | 0.02791 | 313.45654 | 2.79068 | 0.91669 | 0.73763 | -0.07563 | 0.2643191 | 0.0279068
67.08 | 4.02434 | 25077.52955 | 1.27486 | 0.02796 | 313.46912 | 2.79626 | 0.91852 | 0.73693 | -0.07555 | 0.2635413 | 0.0279626
67.18 | 4.03028 | 25082.40044 | 1.27513 | 0.0281 | 313.53001 | 2.81035 | 0.92315 | 0.73727 | -0.07559 | 0.262341 | 0.0281035
67.28 | 4.03644 | 25085.53326 | 1.27524 | 0.02816 | 313.56917 | 2.81636 | 0.92513 | 0.73704 | -0.07556 | 0.2616995 | 0.0281636
67.38 | 4.04228 | 25086.00712 | 1.27497 | 0.02827 | 313.57509 | 2.82686 | 0.92858 | 0.74205 | -0.07608 | 0.2624997 | 0.0282686
67.48 | 4.0486 | 25093.24551 | 1.2753 | 0.02836 | 313.66557 | 2.83594 | 0.93156 | 0.74612 | -0.0765 | 0.2630944 | 0.0283594
67.58 | 4.05434 | 25090.59548 | 1.27508 | 0.02844 | 313.63244 | 2.84394 | 0.93419 | 0.74906 | -0.0768 | 0.2633881 | 0.0284394
67.68 | 4.06028 | 25098.37568 | 1.27514 | 0.02853 | 313.7297 | 2.85258 | 0.93702 | 0.75596 | -0.0775 | 0.2650092 | 0.0285258
67.78 | 4.06644 | 25100.55184 | 1.27528 | 0.0286 | 313.7569 | 2.86013 | 0.93951 | 0.75267 | -0.07717 | 0.2631594 | 0.0286013
67.88 | 4.07218 | 25101.38512 | 1.27504 | 0.02869 | 313.76731 | 2.86914 | 0.94246 | 0.76212 | -0.07814 | 0.2656266 | 0.0286914
67.98 | 4.0785 | 25107.89394 | 1.27503 | 0.02879 | 313.84867 | 2.87926 | 0.94579 | 0.76218 | -0.07814 | 0.2647139 | 0.0287926
68.08 | 4.08444 | 25106.56357 | 1.27543 | 0.02887 | 313.83204 | 2.88696 | 0.94832 | 0.76693 | -0.07863 | 0.2656531 | 0.0288696
68.18 | 4.09039 | 25113.7358 | 1.27495 | 0.02896 | 313.9217 | 2.89558 | 0.95115 | 0.76369 | -0.0783 | 0.2637434 | 0.0289558
68.28 | 4.09639 | 25114.53509 | 1.27496 | 0.02906 | 313.93169 | 2.90571 | 0.95447 | 0.77002 | -0.07895 | 0.2650024 | 0.0290571
68.38 | 4.10228 | 25118.4243 | 1.27523 | 0.02913 | 313.9803 | 2.91338 | 0.95699 | 0.77317 | -0.07927 | 0.2653859 | 0.0291338
68.48 | 4.10839 | 25121.40691 | 1.27501 | 0.02923 | 314.01759 | 2.92343 | 0.9603 | 0.78452 | -0.08043 | 0.268356 | 0.0292343
68.58 | 4.11434 | 25121.87362 | 1.27484 | 0.02933 | 314.02342 | 2.93269 | 0.96334 | 0.77602 | -0.07956 | 0.2646103 | 0.0293269
68.68 | 4.1205 | 25129.96137 | 1.27519 | 0.0294 | 314.12452 | 2.9395 | 0.96558 | 0.78192 | -0.08017 | 0.2660044 | 0.029395
68.78 | 4.12639 | 25129.19605 | 1.2752 | 0.0295 | 314.11495 | 2.95005 | 0.96904 | 0.79128 | -0.08113 | 0.268226 | 0.0295005
68.88 | 4.13228 | 25134.41026 | 1.27464 | 0.02961 | 314.18013 | 2.96065 | 0.97252 | 0.78629 | -0.08061 | 0.2655802 | 0.0296065
68.98 | 4.1385 | 25137.80773 | 1.27545 | 0.02963 | 314.2226 | 2.96258 | 0.97316 | 0.80209 | -0.08223 | 0.2707404 | 0.0296258
69.08 | 4.14428 | 25136.08038 | 1.27531 | 0.02971 | 314.201 | 2.97087 | 0.97588 | 0.79738 | -0.08175 | 0.2683995 | 0.0297087
69.18 | 4.15044 | 25143.14532 | 1.27463 | 0.0298 | 314.28932 | 2.98031 | 0.97898 | 0.80182 | -0.08221 | 0.2690391 | 0.0298031
69.28 | 4.15639 | 25143.95356 | 1.27527 | 0.02988 | 314.29942 | 2.98788 | 0.98147 | 0.80976 | -0.08302 | 0.2710149 | 0.0298788
69.38 | 4.16234 | 25150.93625 | 1.27515 | 0.02994 | 314.3867 | 2.99431 | 0.98358 | 0.80658 | -0.08269 | 0.2693709 | 0.0299431
69.48 | 4.16839 | 25153.49329 | 1.27471 | 0.03002 | 314.41867 | 3.00191 | 0.98608 | 0.81248 | -0.0833 | 0.2706544 | 0.0300191
69.58 | 4.17428 | 25154.23715 | 1.27536 | 0.03011 | 314.42796 | 3.01106 | 0.98908 | 0.82282 | -0.08436 | 0.2732659 | 0.0301106
69.68 | 4.18055 | 25159.46746 | 1.27518 | 0.0302 | 314.49334 | 3.02047 | 0.99217 | 0.85099 | -0.08725 | 0.2817409 | 0.0302047
69.78 | 4.18639 | 25158.4518 | 1.27479 | 0.03023 | 314.48065 | 3.02305 | 0.99302 | 0.85867 | -0.08804 | 0.284041 | 0.0302305
69.88 | 4.19239 | 25165.56144 | 1.27513 | 0.03031 | 314.56952 | 3.0314 | 0.99576 | 0.85964 | -0.08814 | 0.2835785 | 0.030314
69.98 | 4.19834 | 25166.49842 | 1.27508 | 0.03039 | 314.58123 | 3.03928 | 0.99835 | 0.8594 | -0.08811 | 0.2827643 | 0.0303928
70.08 | 4.20418 | 25170.56108 | 1.27488 | 0.03045 | 314.63201 | 3.04518 | 1.00029 | 0.86135 | -0.08831 | 0.2828568 | 0.0304518
70.18 | 4.2105 | 25175.83251 | 1.27512 | 0.03054 | 314.69791 | 3.05351 | 1.00303 | 0.86485 | -0.08867 | 0.2832314 | 0.0305351
70.28 | 4.21628 | 25173.30945 | 1.27486 | 0.03063 | 314.66637 | 3.06266 | 1.00603 | 0.86656 | -0.08884 | 0.2829436 | 0.0306266
70.38 | 4.22244 | 25182.32346 | 1.27489 | 0.03068 | 314.77904 | 3.06813 | 1.00783 | 0.87458 | -0.08967 | 0.2850531 | 0.0306813
70.48 | 4.2285 | 25182.42896 | 1.27511 | 0.03074 | 314.78036 | 3.07373 | 1.00967 | 0.87478 | -0.08969 | 0.2845988 | 0.0307373
70.58 | 4.23423 | 25185.56535 | 1.27501 | 0.03084 | 314.81957 | 3.08446 | 1.01319 | 0.86555 | -0.08874 | 0.2806164 | 0.0308446
70.68 | 4.24039 | 25188.68566 | 1.27439 | 0.03089 | 314.85857 | 3.0887 | 1.01458 | 0.8603 | -0.0882 | 0.2785314 | 0.030887
70.78 | 4.24623 | 25189.59045 | 1.275 | 0.03101 | 314.86988 | 3.10053 | 1.01847 | 0.85658 | -0.08782 | 0.2762689 | 0.0310053
70.88 | 4.2525 | 25195.63794 | 1.2748 | 0.03109 | 314.94547 | 3.10873 | 1.02117 | 0.82246 | -0.08432 | 0.2645646 | 0.0310873
70.98 | 4.25834 | 25195.41085 | 1.27502 | 0.03113 | 314.94264 | 3.11282 | 1.02251 | 0.81928 | -0.084 | 0.2631954 | 0.0311282
71.08 | 4.26434 | 25203.48787 | 1.27501 | 0.03124 | 315.0436 | 3.12414 | 1.02623 | 0.81645 | -0.08371 | 0.2613359 | 0.0312414
71.18 | 4.27044 | 25203.94564 | 1.27486 | 0.03131 | 315.04932 | 3.13052 | 1.02832 | 0.81238 | -0.08329 | 0.2595032 | 0.0313052
71.28 | 4.27618 | 25205.31893 | 1.27491 | 0.0314 | 315.06649 | 3.14012 | 1.03148 | 0.81751 | -0.08382 | 0.2603436 | 0.0314012
71.38 | 4.28255 | 25212.31055 | 1.27505 | 0.03154 | 315.15388 | 3.15445 | 1.03618 | 0.8207 | -0.08414 | 0.2601721 | 0.0315445
71.48 | 4.28834 | 25209.36728 | 1.27474 | 0.03159 | 315.11709 | 3.15883 | 1.03762 | 0.81284 | -0.08334 | 0.2573231 | 0.0315883
71.58 | 4.29434 | 25218.07909 | 1.27484 | 0.03169 | 315.22599 | 3.1691 | 1.04099 | 0.81257 | -0.08331 | 0.256404 | 0.031691
71.68 | 4.30044 | 25219.48457 | 1.27493 | 0.03178 | 315.24356 | 3.1778 | 1.04385 | 0.82013 | -0.08408 | 0.2580811 | 0.031778
71.78 | 4.30628 | 25222.21506 | 1.27433 | 0.03187 | 315.27769 | 3.18692 | 1.04685 | 0.82274 | -0.08435 | 0.2581615 | 0.0318692
71.88 | 4.31244 | 25225.24238 | 1.27472 | 0.03192 | 315.31553 | 3.19212 | 1.04856 | 0.82388 | -0.08447 | 0.2580981 | 0.0319212
71.98 | 4.31839 | 25226.00055 | 1.27495 | 0.03204 | 315.32501 | 3.20355 | 1.05231 | 0.82616 | -0.0847 | 0.2578889 | 0.0320355
72.08 | 4.3245 | 25231.46331 | 1.27488 | 0.03212 | 315.39329 | 3.21165 | 1.05497 | 0.82597 | -0.08468 | 0.2571793 | 0.0321165
72.18 | 4.33034 | 25232.27513 | 1.27491 | 0.03221 | 315.40344 | 3.22087 | 1.058 | 0.83522 | -0.08563 | 0.259315 | 0.0322087
72.28 | 4.33623 | 25237.77902 | 1.27487 | 0.03228 | 315.47224 | 3.22847 | 1.0605 | 0.82899 | -0.08499 | 0.2567749 | 0.0322847
72.38 | 4.34244 | 25241.21583 | 1.27472 | 0.03238 | 315.5152 | 3.23761 | 1.0635 | 0.83992 | -0.08611 | 0.2594259 | 0.0323761
72.48 | 4.34823 | 25240.52739 | 1.27492 | 0.03247 | 315.50659 | 3.24662 | 1.06646 | 0.83636 | -0.08575 | 0.2576095 | 0.0324662
72.58 | 4.35455 | 25248.33977 | 1.27485 | 0.03257 | 315.60425 | 3.2569 | 1.06984 | 0.84705 | -0.08684 | 0.2600786 | 0.032569
72.68 | 4.36044 | 25246.66071 | 1.27468 | 0.03267 | 315.58326 | 3.26699 | 1.07315 | 0.84663 | -0.0868 | 0.2591468 | 0.0326699
72.78 | 4.36634 | 25252.73502 | 1.275 | 0.03277 | 315.65919 | 3.27746 | 1.07659 | 0.84125 | -0.08625 | 0.2566774 | 0.0327746
72.88 | 4.37239 | 25255.29027 | 1.27469 | 0.03286 | 315.69113 | 3.286 | 1.07939 | 0.85571 | -0.08773 | 0.2604108 | 0.03286
72.98 | 4.37823 | 25256.06632 | 1.27491 | 0.03296 | 315.70083 | 3.29565 | 1.08256 | 0.86311 | -0.08849 | 0.2618937 | 0.0329565
73.08 | 4.38444 | 25260.85675 | 1.27494 | 0.03305 | 315.76071 | 3.30535 | 1.08575 | 0.85689 | -0.08785 | 0.2592433 | 0.0330535
73.18 | 4.39039 | 25262.73787 | 1.2746 | 0.03313 | 315.78422 | 3.31308 | 1.08829 | 0.86475 | -0.08866 | 0.2610109 | 0.0331308
73.28 | 4.39644 | 25268.90159 | 1.2749 | 0.03315 | 315.86127 | 3.31528 | 1.08901 | 0.86801 | -0.08899 | 0.261821 | 0.0331528
73.38 | 4.40244 | 25269.64903 | 1.27483 | 0.0333 | 315.87061 | 3.32951 | 1.09369 | 0.8737 | -0.08958 | 0.262411 | 0.0332951
73.48 | 4.40823 | 25272.789 | 1.27449 | 0.03339 | 315.90986 | 3.33858 | 1.09667 | 0.8779 | -0.09001 | 0.2629561 | 0.0333858
73.58 | 4.4145 | 25276.0309 | 1.27488 | 0.03346 | 315.95039 | 3.34579 | 1.09904 | 0.87615 | -0.08983 | 0.2618664 | 0.0334579
73.68 | 4.42028 | 25275.17617 | 1.27462 | 0.03355 | 315.9397 | 3.35463 | 1.10194 | 0.87966 | -0.09019 | 0.2622227 | 0.0335463
73.78 | 4.42644 | 25283.67519 | 1.27454 | 0.0336 | 316.04594 | 3.35984 | 1.10365 | 0.88601 | -0.09084 | 0.263706 | 0.0335984
73.88 | 4.43244 | 25283.93984 | 1.27483 | 0.03367 | 316.04925 | 3.36704 | 1.10602 | 0.8835 | -0.09058 | 0.2623966 | 0.0336704
73.98 | 4.43828 | 25288.15448 | 1.27491 | 0.03378 | 316.10193 | 3.37826 | 1.1097 | 0.88892 | -0.09114 | 0.2631295 | 0.0337826
74.08 | 4.44444 | 25291.69142 | 1.27447 | 0.03386 | 316.14614 | 3.38576 | 1.11217 | 0.89103 | -0.09135 | 0.2631699 | 0.0338576
74.18 | 4.45034 | 25291.09418 | 1.27492 | 0.03394 | 316.13868 | 3.39419 | 1.11493 | 0.88829 | -0.09107 | 0.261709 | 0.0339419
74.28 | 4.4565 | 25296.75364 | 1.27469 | 0.03402 | 316.20942 | 3.40159 | 1.11737 | 0.89026 | -0.09127 | 0.2617188 | 0.0340159
74.38 | 4.46234 | 25297.00041 | 1.27443 | 0.03408 | 316.21251 | 3.40825 | 1.11955 | 0.89344 | -0.0916 | 0.2621404 | 0.0340825
74.48 | 4.46834 | 25303.37512 | 1.27491 | 0.03417 | 316.29219 | 3.41698 | 1.12242 | 0.89645 | -0.09191 | 0.2623516 | 0.0341698
74.58 | 4.47444 | 25304.97193 | 1.27451 | 0.03426 | 316.31215 | 3.42611 | 1.12542 | 0.90233 | -0.09251 | 0.2633687 | 0.0342611
74.68 | 4.48012 | 25307.24823 | 1.27451 | 0.0343 | 316.3406 | 3.42968 | 1.12659 | 0.9032 | -0.0926 | 0.2633482 | 0.0342968
74.78 | 4.4866 | 25312.95419 | 1.2748 | 0.03441 | 316.41193 | 3.44064 | 1.13019 | 0.91419 | -0.09373 | 0.2657035 | 0.0344064
74.88 | 4.49239 | 25310.49013 | 1.2747 | 0.03449 | 316.38113 | 3.44921 | 1.13301 | 0.91024 | -0.09332 | 0.2638981 | 0.0344921
74.98 | 4.49839 | 25318.90869 | 1.2745 | 0.03458 | 316.48636 | 3.45768 | 1.13579 | 0.91475 | -0.09379 | 0.264556 | 0.0345768
75.08 | 4.50444 | 25318.90154 | 1.2747 | 0.03467 | 316.48627 | 3.4666 | 1.13872 | 0.92262 | -0.09459 | 0.2661455 | 0.034666
75.18 | 4.51018 | 25322.34013 | 1.2743 | 0.03477 | 316.52925 | 3.47664 | 1.14202 | 0.93073 | -0.09542 | 0.2677096 | 0.0347664
75.28 | 4.51639 | 25326.5512 | 1.2748 | 0.0348 | 316.58189 | 3.47973 | 1.14303 | 0.9269 | -0.09503 | 0.2663712 | 0.0347973
75.38 | 4.52239 | 25326.72822 | 1.27453 | 0.03489 | 316.5841 | 3.48886 | 1.14603 | 0.93058 | -0.09541 | 0.266729 | 0.0348886
75.48 | 4.5286 | 25333.64296 | 1.27447 | 0.03495 | 316.67054 | 3.49504 | 1.14806 | 0.92756 | -0.0951 | 0.2653932 | 0.0349504
75.58 | 4.53439 | 25332.78286 | 1.27468 | 0.03506 | 316.65979 | 3.50643 | 1.1518 | 0.93856 | -0.09623 | 0.2676683 | 0.0350643
75.68 | 4.54034 | 25337.68058 | 1.27474 | 0.03516 | 316.72101 | 3.51597 | 1.15494 | 0.94357 | -0.09674 | 0.2683669 | 0.0351597
75.78 | 4.54644 | 25339.0646 | 1.27434 | 0.03524 | 316.73831 | 3.52445 | 1.15772 | 0.95297 | -0.0977 | 0.2703883 | 0.0352445
75.88 | 4.55212 | 25339.15401 | 1.27467 | 0.03533 | 316.73943 | 3.53327 | 1.16062 | 0.94462 | -0.09685 | 0.2673501 | 0.0353327
75.98 | 4.55844 | 25345.5019 | 1.27471 | 0.03541 | 316.81877 | 3.54107 | 1.16318 | 0.96069 | -0.0985 | 0.2712994 | 0.0354107
76.08 | 4.56439 | 25345.58594 | 1.27452 | 0.03548 | 316.81982 | 3.54803 | 1.16547 | 0.95697 | -0.09811 | 0.2697187 | 0.0354803
76.18 | 4.57034 | 25352.7993 | 1.27496 | 0.03557 | 316.90999 | 3.55702 | 1.16842 | 0.96236 | -0.09867 | 0.2705523 | 0.0355702
76.28 | 4.57644 | 25354.35498 | 1.27434 | 0.03567 | 316.92944 | 3.5671 | 1.17173 | 0.98272 | -0.10075 | 0.2754955 | 0.035671
76.38 | 4.58228 | 25355.25084 | 1.27455 | 0.03576 | 316.94064 | 3.57573 | 1.17457 | 0.98265 | -0.10075 | 0.274811 | 0.0357573
76.48 | 4.58844 | 25359.89463 | 1.27492 | 0.03585 | 316.99868 | 3.58451 | 1.17745 | 0.9948 | -0.10199 | 0.2775275 | 0.0358451
76.58 | 4.59439 | 25360.09848 | 1.27419 | 0.03593 | 317.00123 | 3.59289 | 1.1802 | 0.98232 | -0.10071 | 0.2734066 | 0.0359289
76.68 | 4.60034 | 25365.40031 | 1.27465 | 0.03603 | 317.0675 | 3.60328 | 1.18362 | 0.93732 | -0.0961 | 0.2601297 | 0.0360328
76.78 | 4.60634 | 25368.44015 | 1.27482 | 0.0361 | 317.1055 | 3.60978 | 1.18575 | 0.94633 | -0.09702 | 0.2621573 | 0.0360978
76.88 | 4.61223 | 25371.86444 | 1.27427 | 0.03616 | 317.14831 | 3.61599 | 1.18779 | 0.94338 | -0.09672 | 0.2608912 | 0.0361599
76.98 | 4.61844 | 25375.9861 | 1.2747 | 0.03628 | 317.19983 | 3.62805 | 1.19175 | 0.93962 | -0.09633 | 0.2589876 | 0.0362805
77.08 | 4.62428 | 25375.76437 | 1.27468 | 0.03635 | 317.19705 | 3.63457 | 1.1939 | 0.94212 | -0.09659 | 0.2592109 | 0.0363457
77.18 | 4.63055 | 25382.99739 | 1.27448 | 0.03643 | 317.28747 | 3.64293 | 1.19664 | 0.94033 | -0.09641 | 0.2581246 | 0.0364293
77.28 | 4.6365 | 25382.67374 | 1.27485 | 0.03654 | 317.28342 | 3.65431 | 1.20038 | 0.94313 | -0.09669 | 0.258087 | 0.0365431
77.38 | 4.64218 | 25387.11548 | 1.27459 | 0.03661 | 317.33894 | 3.661 | 1.20258 | 0.93891 | -0.09626 | 0.2564627 | 0.03661
77.48 | 4.64844 | 25390.21254 | 1.27468 | 0.03672 | 317.37766 | 3.67209 | 1.20622 | 0.94322 | -0.0967 | 0.2568619 | 0.0367209
77.58 | 4.65423 | 25389.42933 | 1.27493 | 0.03677 | 317.36787 | 3.67729 | 1.20793 | 0.9396 | -0.09633 | 0.2555143 | 0.0367729
77.68 | 4.6605 | 25396.76607 | 1.27433 | 0.03686 | 317.45958 | 3.68624 | 1.21087 | 0.94205 | -0.09658 | 0.2555585 | 0.0368624
77.78 | 4.66644 | 25396.12055 | 1.27466 | 0.03695 | 317.45151 | 3.69453 | 1.21359 | 0.94255 | -0.09663 | 0.2551204 | 0.0369453
77.88 | 4.67244 | 25401.84259 | 1.27491 | 0.03701 | 317.52303 | 3.70099 | 1.21571 | 0.93844 | -0.09621 | 0.2535646 | 0.0370099
77.98 | 4.67844 | 25402.85647 | 1.27417 | 0.03708 | 317.53571 | 3.70794 | 1.21799 | 0.94411 | -0.0968 | 0.2546185 | 0.0370794
78.08 | 4.68418 | 25404.616 | 1.2745 | 0.03714 | 317.5577 | 3.71382 | 1.21993 | 0.95499 | -0.09791 | 0.2571449 | 0.0371382
78.18 | 4.6905 | 25409.41715 | 1.27488 | 0.03725 | 317.61771 | 3.72483 | 1.22354 | 0.95635 | -0.09805 | 0.25675 | 0.0372483
78.28 | 4.69628 | 25408.43368 | 1.27402 | 0.03733 | 317.60542 | 3.73342 | 1.22637 | 0.95528 | -0.09794 | 0.2558726 | 0.0373342
78.38 | 4.70244 | 25417.18125 | 1.27477 | 0.0374 | 317.71477 | 3.74024 | 1.22861 | 0.96681 | -0.09912 | 0.2584888 | 0.0374024
78.48 | 4.7085 | 25417.36901 | 1.27452 | 0.03747 | 317.71711 | 3.74657 | 1.23068 | 0.96843 | -0.09929 | 0.2584844 | 0.0374657
78.58 | 4.71423 | 25420.02797 | 1.27425 | 0.03755 | 317.75035 | 3.7549 | 1.23342 | 0.96572 | -0.09901 | 0.2571893 | 0.037549
78.68 | 4.7205 | 25423.96903 | 1.27467 | 0.0376 | 317.79961 | 3.75998 | 1.23509 | 0.97473 | -0.09993 | 0.2592381 | 0.0375998
78.78 | 4.72628 | 25422.28281 | 1.27462 | 0.03767 | 317.77854 | 3.7671 | 1.23743 | 0.98095 | -0.10057 | 0.2603992 | 0.037671
78.88 | 4.73244 | 25429.31557 | 1.27392 | 0.03777 | 317.86644 | 3.77663 | 1.24056 | 0.98341 | -0.10082 | 0.2603935 | 0.0377663
78.98 | 4.73834 | 25429.92711 | 1.27441 | 0.03785 | 317.87409 | 3.78502 | 1.24332 | 0.99401 | -0.10191 | 0.2626168 | 0.0378502
79.08 | 4.74434 | 25435.63306 | 1.27451 | 0.03791 | 317.94541 | 3.79085 | 1.24523 | 0.98666 | -0.10116 | 0.2602741 | 0.0379085
79.18 | 4.75044 | 25436.62906 | 1.27437 | 0.03801 | 317.95786 | 3.80125 | 1.24865 | 0.99804 | -0.10232 | 0.2625557 | 0.0380125
79.28 | 4.75628 | 25438.15613 | 1.27449 | 0.03806 | 317.97695 | 3.80599 | 1.2502 | 0.98813 | -0.10131 | 0.259625 | 0.0380599
79.38 | 4.76255 | 25443.1808 | 1.27471 | 0.03816 | 318.03976 | 3.81614 | 1.25354 | 0.99754 | -0.10227 | 0.2614003 | 0.0381614
79.48 | 4.76839 | 25441.48922 | 1.2743 | 0.03823 | 318.01862 | 3.82307 | 1.25581 | 1.00365 | -0.1029 | 0.2625246 | 0.0382307
79.58 | 4.77434 | 25449.38564 | 1.27458 | 0.0383 | 318.11732 | 3.82999 | 1.25809 | 1.00787 | -0.10333 | 0.2631521 | 0.0382999
79.68 | 4.78044 | 25450.38342 | 1.27442 | 0.03839 | 318.12979 | 3.83934 | 1.26116 | 1.00698 | -0.10324 | 0.2622795 | 0.0383934
79.78 | 4.78612 | 25452.0303 | 1.27431 | 0.03843 | 318.15038 | 3.84349 | 1.26252 | 1.01054 | -0.10361 | 0.2629225 | 0.0384349
79.88 | 4.79244 | 25457.42333 | 1.27463 | 0.03852 | 318.21779 | 3.85162 | 1.26519 | 1.00792 | -0.10334 | 0.2616873 | 0.0385162
79.98 | 4.79844 | 25457.05318 | 1.27446 | 0.03862 | 318.21316 | 3.86157 | 1.26846 | 1.00969 | -0.10352 | 0.2614714 | 0.0386157
80.08 | 4.80444 | 25463.21869 | 1.27461 | 0.03873 | 318.29023 | 3.87269 | 1.27211 | 1.0199 | -0.10457 | 0.263357 | 0.0387269
80.18 | 4.81044 | 25465.41452 | 1.27459 | 0.0388 | 318.31768 | 3.88031 | 1.27461 | 1.02005 | -0.10458 | 0.2628785 | 0.0388031
80.28 | 4.81628 | 25467.98229 | 1.27461 | 0.03887 | 318.34978 | 3.88728 | 1.27691 | 1.0238 | -0.10497 | 0.2633718 | 0.0388728
80.38 | 4.82244 | 25470.98637 | 1.27456 | 0.03897 | 318.38733 | 3.89708 | 1.28012 | 1.026 | -0.10519 | 0.263274 | 0.0389708
80.48 | 4.82823 | 25470.04402 | 1.27447 | 0.03903 | 318.37555 | 3.90258 | 1.28193 | 1.02834 | -0.10543 | 0.2635026 | 0.0390258
80.58 | 4.8345 | 25477.86534 | 1.27442 | 0.0391 | 318.47332 | 3.90989 | 1.28433 | 1.03566 | -0.10618 | 0.2648821 | 0.0390989
80.68 | 4.84039 | 25477.89395 | 1.27413 | 0.03919 | 318.47367 | 3.9188 | 1.28726 | 1.03576 | -0.10619 | 0.2643054 | 0.039188
80.78 | 4.84628 | 25483.5248 | 1.27469 | 0.0393 | 318.54406 | 3.93024 | 1.29102 | 1.02545 | -0.10513 | 0.2609128 | 0.0393024
80.88 | 4.8525 | 25486.04429 | 1.27444 | 0.03936 | 318.57555 | 3.93608 | 1.29293 | 1.03727 | -0.10635 | 0.2635287 | 0.0393608
80.98 | 4.85818 | 25484.57623 | 1.27428 | 0.03946 | 318.5572 | 3.94559 | 1.29606 | 1.03652 | -0.10627 | 0.2627034 | 0.0394559
81.08 | 4.8645 | 25492.12396 | 1.27452 | 0.03955 | 318.65155 | 3.95485 | 1.2991 | 1.05905 | -0.10858 | 0.2677851 | 0.0395485
81.18 | 4.87044 | 25490.18919 | 1.27434 | 0.03962 | 318.62736 | 3.96214 | 1.3015 | 1.05459 | -0.10812 | 0.2661668 | 0.0396214
81.28 | 4.87639 | 25496.52278 | 1.27434 | 0.03968 | 318.70653 | 3.9679 | 1.30339 | 1.05483 | -0.10815 | 0.2658409 | 0.039679
81.38 | 4.88239 | 25497.84243 | 1.27461 | 0.03978 | 318.72303 | 3.97753 | 1.30655 | 1.05247 | -0.1079 | 0.2646039 | 0.0397753
81.48 | 4.88823 | 25499.76647 | 1.27383 | 0.03986 | 318.74708 | 3.98582 | 1.30927 | 1.0622 | -0.1089 | 0.2664947 | 0.0398582
81.58 | 4.8945 | 25503.58236 | 1.27469 | 0.03996 | 318.79478 | 3.99636 | 1.31274 | 1.06257 | -0.10894 | 0.2658845 | 0.0399636
81.68 | 4.90034 | 25503.49295 | 1.27464 | 0.04 | 318.79366 | 4.0004 | 1.31406 | 1.06245 | -0.10893 | 0.2655859 | 0.040004
81.78 | 4.90644 | 25511.42693 | 1.27382 | 0.04013 | 318.89284 | 4.01322 | 1.31828 | 1.06549 | -0.10924 | 0.265495 | 0.0401322
81.88 | 4.91239 | 25510.24497 | 1.27458 | 0.0402 | 318.87806 | 4.01964 | 1.32038 | 1.06459 | -0.10915 | 0.2648471 | 0.0401964
81.98 | 4.91818 | 25514.72962 | 1.27455 | 0.04028 | 318.93412 | 4.02777 | 1.32305 | 1.07556 | -0.11027 | 0.2670361 | 0.0402777
82.08 | 4.92455 | 25518.19324 | 1.27397 | 0.04032 | 318.97742 | 4.03206 | 1.32446 | 1.07597 | -0.11031 | 0.2668537 | 0.0403206
82.18 | 4.93028 | 25515.25533 | 1.27447 | 0.04041 | 318.94069 | 4.04067 | 1.32729 | 1.08236 | -0.11097 | 0.2678665 | 0.0404067
82.28 | 4.9365 | 25523.33772 | 1.27446 | 0.04048 | 319.04172 | 4.04849 | 1.32986 | 1.08395 | -0.11113 | 0.2677418 | 0.0404849
82.38 | 4.94239 | 25523.38064 | 1.27401 | 0.04054 | 319.04226 | 4.05411 | 1.33171 | 1.08564 | -0.11131 | 0.2677875 | 0.0405411
82.48 | 4.94828 | 25528.76651 | 1.27456 | 0.04066 | 319.10958 | 4.06579 | 1.33554 | 1.09063 | -0.11182 | 0.2682455 | 0.0406579
82.58 | 4.95439 | 25530.99096 | 1.27434 | 0.04074 | 319.13739 | 4.0742 | 1.33831 | 1.06985 | -0.10969 | 0.2625914 | 0.040742
82.68 | 4.96028 | 25532.57167 | 1.2742 | 0.04081 | 319.15715 | 4.0809 | 1.34051 | 1.07542 | -0.11026 | 0.2635252 | 0.040809
82.78 | 4.9665 | 25537.13858 | 1.27441 | 0.04093 | 319.21423 | 4.09342 | 1.34462 | 1.04096 | -0.10673 | 0.2543008 | 0.0409342
82.88 | 4.97239 | 25536.72731 | 1.2744 | 0.04097 | 319.20909 | 4.09727 | 1.34588 | 1.0439 | -0.10703 | 0.2547794 | 0.0409727
82.98 | 4.97839 | 25543.22004 | 1.27415 | 0.04103 | 319.29025 | 4.10282 | 1.34771 | 1.06724 | -0.10942 | 0.2601235 | 0.0410282
83.08 | 4.98444 | 25543.14852 | 1.27454 | 0.04115 | 319.28936 | 4.11514 | 1.35175 | 1.06885 | -0.10958 | 0.259736 | 0.0411514
83.18 | 4.99018 | 25545.21918 | 1.27424 | 0.04122 | 319.31524 | 4.1221 | 1.35404 | 1.07219 | -0.10993 | 0.2601077 | 0.041221
83.28 | 4.9965 | 25550.28856 | 1.27452 | 0.04129 | 319.37861 | 4.12904 | 1.35632 | 1.08244 | -0.11098 | 0.2621529 | 0.0412904
83.38 | 5.00234 | 25548.33591 | 1.27439 | 0.04138 | 319.3542 | 4.13817 | 1.35932 | 1.07802 | -0.11052 | 0.2605065 | 0.0413817
83.48 | 5.00844 | 25555.88722 | 1.27439 | 0.04146 | 319.44859 | 4.14642 | 1.36203 | 1.06987 | -0.10969 | 0.2580226 | 0.0414642
83.58 | 5.01444 | 25557.32131 | 1.27445 | 0.04152 | 319.46652 | 4.15229 | 1.36396 | 1.08484 | -0.11122 | 0.2612631 | 0.0415229
83.68 | 5.02023 | 25559.90875 | 1.27411 | 0.04157 | 319.49886 | 4.15745 | 1.36565 | 1.08849 | -0.1116 | 0.2618167 | 0.0415745
83.78 | 5.02639 | 25562.78944 | 1.27446 | 0.04172 | 319.53487 | 4.17194 | 1.37041 | 1.08584 | -0.11133 | 0.2602722 | 0.0417194
83.88 | 5.03234 | 25562.91461 | 1.27443 | 0.04175 | 319.53643 | 4.175 | 1.37142 | 1.0811 | -0.11084 | 0.2589461 | 0.04175
83.98 | 5.0385 | 25569.04614 | 1.27434 | 0.04185 | 319.61308 | 4.18539 | 1.37483 | 1.08132 | -0.11086 | 0.2583559 | 0.0418539
84.08 | 5.04439 | 25568.45427 | 1.27446 | 0.04195 | 319.60568 | 4.1946 | 1.37785 | 1.07843 | -0.11057 | 0.2570996 | 0.041946
84.18 | 5.05028 | 25573.90094 | 1.27443 | 0.04201 | 319.67376 | 4.20103 | 1.37997 | 1.09372 | -0.11213 | 0.2603457 | 0.0420103
84.28 | 5.05644 | 25576.42043 | 1.27417 | 0.04211 | 319.70526 | 4.21092 | 1.38322 | 1.09086 | -0.11184 | 0.259055 | 0.0421092
84.38 | 5.06218 | 25575.25277 | 1.2746 | 0.0422 | 319.69066 | 4.21971 | 1.3861 | 1.09075 | -0.11183 | 0.2584893 | 0.0421971
84.48 | 5.06855 | 25582.48401 | 1.27415 | 0.04231 | 319.78105 | 4.23055 | 1.38966 | 1.09584 | -0.11235 | 0.2590301 | 0.0423055
84.58 | 5.07439 | 25580.09863 | 1.27437 | 0.04238 | 319.75123 | 4.2379 | 1.39208 | 1.10644 | -0.11344 | 0.2610821 | 0.042379
84.68 | 5.08034 | 25587.81624 | 1.27451 | 0.04244 | 319.8477 | 4.24408 | 1.39411 | 1.09799 | -0.11257 | 0.258711 | 0.0424408
84.78 | 5.08644 | 25590.12294 | 1.27434 | 0.04253 | 319.87654 | 4.25282 | 1.39698 | 1.10104 | -0.11288 | 0.2588964 | 0.0425282
84.88 | 5.09223 | 25590.69872 | 1.2743 | 0.04263 | 319.88373 | 4.26328 | 1.40041 | 1.10559 | -0.11335 | 0.2593285 | 0.0426328
84.98 | 5.09839 | 25594.56825 | 1.27445 | 0.04273 | 319.9321 | 4.27253 | 1.40345 | 1.1129 | -0.1141 | 0.260478 | 0.0427253
85.08 | 5.10434 | 25594.68985 | 1.27427 | 0.04279 | 319.93362 | 4.2791 | 1.40561 | 1.11524 | -0.11434 | 0.2606249 | 0.042791
85.18 | 5.1105 | 25601.94254 | 1.27406 | 0.04289 | 320.02428 | 4.28862 | 1.40874 | 1.11372 | -0.11418 | 0.2596919 | 0.0428862
85.28 | 5.11644 | 25601.89605 | 1.27438 | 0.04298 | 320.0237 | 4.29846 | 1.41197 | 1.12353 | -0.11519 | 0.2613797 | 0.0429846
85.38 | 5.12223 | 25605.68333 | 1.27422 | 0.04308 | 320.07104 | 4.30844 | 1.41525 | 1.12423 | -0.11526 | 0.2609367 | 0.0430844
85.48 | 5.1285 | 25607.54836 | 1.27443 | 0.04317 | 320.09435 | 4.31704 | 1.41807 | 1.13623 | -0.11649 | 0.2631965 | 0.0431704
85.58 | 5.13423 | 25606.08208 | 1.27419 | 0.04327 | 320.07603 | 4.32706 | 1.42137 | 1.12881 | -0.11573 | 0.2608723 | 0.0432706
85.68 | 5.1405 | 25613.91592 | 1.27425 | 0.04334 | 320.17395 | 4.33443 | 1.42379 | 1.13135 | -0.11599 | 0.2610147 | 0.0433443
85.78 | 5.14644 | 25612.92708 | 1.27435 | 0.04347 | 320.16159 | 4.3471 | 1.42795 | 1.14022 | -0.1169 | 0.2622944 | 0.043471
85.88 | 5.15228 | 25617.9446 | 1.27426 | 0.04354 | 320.22431 | 4.3536 | 1.43008 | 1.13606 | -0.11647 | 0.2609473 | 0.043536
85.98 | 5.15844 | 25619.85612 | 1.27415 | 0.04364 | 320.2482 | 4.36396 | 1.43349 | 1.13872 | -0.11675 | 0.2609373 | 0.0436396
86.08 | 5.16428 | 25619.95447 | 1.27413 | 0.04372 | 320.24943 | 4.37236 | 1.43624 | 1.13955 | -0.11683 | 0.2606258 | 0.0437236
86.18 | 5.1705 | 25625.11861 | 1.27415 | 0.0438 | 320.31398 | 4.38012 | 1.4388 | 1.14479 | -0.11737 | 0.2613604 | 0.0438012
86.28 | 5.17634 | 25624.51065 | 1.27396 | 0.04383 | 320.30638 | 4.38344 | 1.43988 | 1.14791 | -0.11769 | 0.2618742 | 0.0438344
86.38 | 5.18239 | 25630.88179 | 1.27433 | 0.04399 | 320.38602 | 4.39901 | 1.445 | 1.15224 | -0.11813 | 0.2619317 | 0.0439901
86.48 | 5.18839 | 25631.66142 | 1.27426 | 0.04403 | 320.39577 | 4.40289 | 1.44627 | 1.15518 | -0.11844 | 0.2623686 | 0.0440289
86.58 | 5.19423 | 25634.66907 | 1.27427 | 0.04415 | 320.43336 | 4.41473 | 1.45016 | 1.16027 | -0.11896 | 0.2628179 | 0.0441473
86.68 | 5.2005 | 25638.53145 | 1.27441 | 0.0442 | 320.48164 | 4.4198 | 1.45183 | 1.16449 | -0.11939 | 0.2634712 | 0.044198
86.78 | 5.20634 | 25636.72185 | 1.27425 | 0.04428 | 320.45902 | 4.42812 | 1.45456 | 1.16252 | -0.11919 | 0.2625313 | 0.0442812
86.88 | 5.21244 | 25643.52572 | 1.27399 | 0.0444 | 320.54407 | 4.4401 | 1.4585 | 1.17182 | -0.12014 | 0.2639175 | 0.044401
86.98 | 5.21844 | 25643.46492 | 1.27439 | 0.04444 | 320.54331 | 4.44441 | 1.45991 | 1.16554 | -0.1195 | 0.2622485 | 0.0444441
87.08 | 5.22423 | 25647.42565 | 1.2741 | 0.04452 | 320.59282 | 4.45239 | 1.46253 | 1.17883 | -0.12086 | 0.2647634 | 0.0445239
87.18 | 5.23034 | 25649.9058 | 1.27417 | 0.04458 | 320.62382 | 4.45805 | 1.46439 | 1.18221 | -0.12121 | 0.2651855 | 0.0445805
87.28 | 5.23634 | 25650.01488 | 1.27417 | 0.04467 | 320.62519 | 4.46692 | 1.46731 | 1.18537 | -0.12153 | 0.2653663 | 0.0446692
87.38 | 5.2425 | 25655.30062 | 1.274 | 0.04476 | 320.69126 | 4.47624 | 1.47037 | 1.17894 | -0.12087 | 0.2633773 | 0.0447624
87.48 | 5.24839 | 25655.39896 | 1.27428 | 0.04483 | 320.69249 | 4.48308 | 1.47261 | 1.1827 | -0.12126 | 0.2638142 | 0.0448308
87.58 | 5.25428 | 25660.36105 | 1.2744 | 0.04493 | 320.75451 | 4.49329 | 1.47597 | 1.18128 | -0.12111 | 0.2628987 | 0.0449329
87.68 | 5.26039 | 25662.12595 | 1.2741 | 0.045 | 320.77657 | 4.49975 | 1.47809 | 1.19246 | -0.12226 | 0.2650058 | 0.0449975
87.78 | 5.26618 | 25662.65702 | 1.27441 | 0.04508 | 320.78321 | 4.50844 | 1.48095 | 1.18924 | -0.12193 | 0.2637808 | 0.0450844
87.88 | 5.2725 | 25667.67275 | 1.27427 | 0.04515 | 320.84591 | 4.51528 | 1.48319 | 1.1961 | -0.12263 | 0.2649005 | 0.0451528
87.98 | 5.27839 | 25666.81981 | 1.27404 | 0.04524 | 320.83525 | 4.52425 | 1.48614 | 1.19757 | -0.12278 | 0.2647002 | 0.0452425
88.08 | 5.28434 | 25675.43864 | 1.27434 | 0.04537 | 320.94298 | 4.53679 | 1.49026 | 1.19438 | -0.12245 | 0.2632654 | 0.0453679
88.18 | 5.2905 | 25676.34523 | 1.2742 | 0.04541 | 320.95432 | 4.54061 | 1.49151 | 1.19916 | -0.12294 | 0.2640967 | 0.0454061
88.28 | 5.29623 | 25677.4646 | 1.27431 | 0.04552 | 320.96831 | 4.55173 | 1.49517 | 1.20292 | -0.12333 | 0.2642775 | 0.0455173
88.38 | 5.30244 | 25681.73289 | 1.27442 | 0.04561 | 321.02166 | 4.56086 | 1.49817 | 1.21269 | -0.12433 | 0.2658906 | 0.0456086
88.48 | 5.30839 | 25680.6618 | 1.27408 | 0.04566 | 321.00827 | 4.56585 | 1.4998 | 1.21174 | -0.12423 | 0.265392 | 0.0456585
88.58 | 5.31444 | 25686.97393 | 1.2741 | 0.04578 | 321.08717 | 4.57772 | 1.5037 | 1.19587 | -0.12261 | 0.261237 | 0.0457772
88.68 | 5.32039 | 25686.97751 | 1.27408 | 0.04585 | 321.08722 | 4.58461 | 1.50596 | 1.20462 | -0.1235 | 0.262753 | 0.0458461
88.78 | 5.32623 | 25691.04373 | 1.27409 | 0.04594 | 321.13805 | 4.5935 | 1.50889 | 1.18239 | -0.12123 | 0.257405 | 0.045935
88.88 | 5.33255 | 25693.79747 | 1.27422 | 0.046 | 321.17247 | 4.60034 | 1.51113 | 1.17302 | -0.12026 | 0.2549855 | 0.0460034
88.98 | 5.33828 | 25692.59763 | 1.27438 | 0.04608 | 321.15747 | 4.60812 | 1.51369 | 1.16224 | -0.11916 | 0.2522157 | 0.0460812
89.08 | 5.34455 | 25699.0242 | 1.27391 | 0.04616 | 321.2378 | 4.61611 | 1.51631 | 1.17246 | -0.12021 | 0.2539931 | 0.0461611
89.18 | 5.35039 | 25697.37911 | 1.27426 | 0.04625 | 321.21724 | 4.62465 | 1.51912 | 1.16808 | -0.11976 | 0.252577 | 0.0462465
89.28 | 5.35628 | 25703.29964 | 1.2744 | 0.04635 | 321.29125 | 4.63473 | 1.52243 | 1.17342 | -0.1203 | 0.2531798 | 0.0463473
89.38 | 5.36244 | 25704.70333 | 1.27422 | 0.04642 | 321.30879 | 4.64229 | 1.52491 | 1.17497 | -0.12046 | 0.2531014 | 0.0464229
89.48 | 5.36823 | 25705.06096 | 1.27428 | 0.04652 | 321.31326 | 4.65245 | 1.52825 | 1.17586 | -0.12056 | 0.25274 | 0.0465245
89.58 | 5.3745 | 25711.15136 | 1.27443 | 0.04663 | 321.38939 | 4.66337 | 1.53184 | 1.2013 | -0.12316 | 0.2576034 | 0.0466337
89.68 | 5.38039 | 25710.302 | 1.2741 | 0.04668 | 321.37877 | 4.66838 | 1.53348 | 1.20892 | -0.12394 | 0.2589592 | 0.0466838
89.78 | 5.3865 | 25716.62843 | 1.27441 | 0.04675 | 321.45786 | 4.67454 | 1.53551 | 1.20261 | -0.1233 | 0.2572681 | 0.0467454
89.88 | 5.39239 | 25715.8345 | 1.27425 | 0.04684 | 321.44793 | 4.68372 | 1.53852 | 1.20107 | -0.12314 | 0.2564351 | 0.0468372
89.98 | 5.39823 | 25718.40227 | 1.27417 | 0.04693 | 321.48003 | 4.6933 | 1.54167 | 1.20613 | -0.12366 | 0.2569898 | 0.046933
90.08 | 5.40444 | 25721.41349 | 1.27466 | 0.04702 | 321.51767 | 4.70233 | 1.54464 | 1.20576 | -0.12362 | 0.2564176 | 0.0470233
90.18 | 5.41028 | 25720.07239 | 1.27438 | 0.04704 | 321.5009 | 4.70446 | 1.54534 | 1.20863 | -0.12392 | 0.2569115 | 0.0470446
90.28 | 5.41644 | 25727.70774 | 1.27415 | 0.04716 | 321.59635 | 4.71636 | 1.54924 | 1.21559 | -0.12463 | 0.257739 | 0.0471636
90.38 | 5.42244 | 25727.44489 | 1.27463 | 0.04726 | 321.59306 | 4.726 | 1.55241 | 1.21984 | -0.12506 | 0.2581126 | 0.04726
90.48 | 5.42823 | 25731.21786 | 1.27422 | 0.04731 | 321.64022 | 4.73084 | 1.554 | 1.22436 | -0.12553 | 0.2588039 | 0.0473084
90.58 | 5.43444 | 25734.34532 | 1.27427 | 0.04738 | 321.67932 | 4.73815 | 1.5564 | 1.22739 | -0.12584 | 0.2590441 | 0.0473815
90.68 | 5.44028 | 25732.76103 | 1.27466 | 0.04746 | 321.65951 | 4.74584 | 1.55893 | 1.22883 | -0.12599 | 0.2589278 | 0.0474584
90.78 | 5.4465 | 25738.38651 | 1.27381 | 0.04756 | 321.72983 | 4.75617 | 1.56232 | 1.23293 | -0.12641 | 0.2592275 | 0.0475617
90.88 | 5.45239 | 25739.74013 | 1.27416 | 0.04763 | 321.74675 | 4.76262 | 1.56444 | 1.22812 | -0.12591 | 0.2578665 | 0.0476262
90.98 | 5.45839 | 25744.71295 | 1.27462 | 0.04772 | 321.80891 | 4.77192 | 1.5675 | 1.23731 | -0.12686 | 0.2592898 | 0.0477192
91.08 | 5.46444 | 25746.73712 | 1.27435 | 0.04776 | 321.83421 | 4.77622 | 1.56891 | 1.24194 | -0.12733 | 0.2600257 | 0.0477622
91.18 | 5.47023 | 25746.44744 | 1.27424 | 0.04787 | 321.83059 | 4.78668 | 1.57234 | 1.24426 | -0.12757 | 0.2599422 | 0.0478668
91.28 | 5.47655 | 25751.2486 | 1.27463 | 0.0479 | 321.89061 | 4.79015 | 1.57348 | 1.2543 | -0.1286 | 0.2618498 | 0.0479015
91.38 | 5.48239 | 25750.02551 | 1.2741 | 0.048 | 321.87532 | 4.80037 | 1.57684 | 1.25113 | -0.12827 | 0.260632 | 0.0480037
91.48 | 5.48839 | 25757.0529 | 1.27459 | 0.04808 | 321.96316 | 4.80751 | 1.57918 | 1.25325 | -0.12849 | 0.2606859 | 0.0480751
91.58 | 5.49444 | 25757.02786 | 1.27457 | 0.04811 | 321.96285 | 4.8114 | 1.58046 | 1.25577 | -0.12875 | 0.2609989 | 0.048114
91.68 | 5.50018 | 25758.42798 | 1.27417 | 0.04823 | 321.98035 | 4.82295 | 1.58426 | 1.25564 | -0.12873 | 0.2603469 | 0.0482295
91.78 | 5.5065 | 25763.90684 | 1.2748 | 0.04829 | 322.04884 | 4.82859 | 1.58611 | 1.25819 | -0.129 | 0.2605709 | 0.0482859
91.88 | 5.51239 | 25762.0579 | 1.27446 | 0.04834 | 322.02572 | 4.83377 | 1.58781 | 1.26388 | -0.12958 | 0.2614688 | 0.0483377
91.98 | 5.51844 | 25768.15724 | 1.27434 | 0.04843 | 322.10197 | 4.84317 | 1.5909 | 1.26867 | -0.13007 | 0.2619503 | 0.0484317
92.08 | 5.52439 | 25768.83852 | 1.27472 | 0.04846 | 322.11048 | 4.84619 | 1.59189 | 1.26707 | -0.12991 | 0.2614569 | 0.0484619
92.18 | 5.53028 | 25772.15731 | 1.27448 | 0.0486 | 322.15197 | 4.85993 | 1.5964 | 1.27173 | -0.13038 | 0.2616766 | 0.0485993
92.28 | 5.53639 | 25774.67322 | 1.27423 | 0.04865 | 322.18342 | 4.86521 | 1.59814 | 1.28448 | -0.13169 | 0.2640133 | 0.0486521
92.38 | 5.54223 | 25774.31381 | 1.27478 | 0.04875 | 322.17892 | 4.87518 | 1.60141 | 1.2687 | -0.13007 | 0.2602365 | 0.0487518
92.48 | 5.54855 | 25780.69925 | 1.27432 | 0.04884 | 322.25874 | 4.8836 | 1.60418 | 1.27252 | -0.13047 | 0.2605701 | 0.048836
92.58 | 5.55439 | 25778.95939 | 1.27451 | 0.0489 | 322.23699 | 4.88962 | 1.60616 | 1.28727 | -0.13198 | 0.2632659 | 0.0488962
92.68 | 5.56034 | 25785.19642 | 1.2745 | 0.0489 | 322.31496 | 4.88978 | 1.60621 | 1.2876 | -0.13201 | 0.2633247 | 0.0488978
92.78 | 5.5665 | 25785.70783 | 1.27445 | 0.04906 | 322.32135 | 4.90557 | 1.6114 | 1.2917 | -0.13243 | 0.2633129 | 0.0490557
92.88 | 5.57218 | 25784.79409 | 1.27449 | 0.04911 | 322.30993 | 4.91149 | 1.61334 | 1.29206 | -0.13247 | 0.2630688 | 0.0491149
92.98 | 5.5785 | 25790.92383 | 1.27432 | 0.0492 | 322.38655 | 4.9199 | 1.6161 | 1.30087 | -0.13337 | 0.2644098 | 0.049199
93.08 | 5.58434 | 25788.2309 | 1.27418 | 0.04926 | 322.35289 | 4.92586 | 1.61806 | 1.29069 | -0.13233 | 0.2620233 | 0.0492586
93.18 | 5.59044 | 25795.61055 | 1.27471 | 0.04935 | 322.44513 | 4.93518 | 1.62112 | 1.303 | -0.13359 | 0.2640228 | 0.0493518
93.28 | 5.59639 | 25796.47958 | 1.27431 | 0.04945 | 322.45599 | 4.94517 | 1.6244 | 1.30325 | -0.13362 | 0.26354 | 0.0494517
93.38 | 5.60228 | 25798.6933 | 1.2742 | 0.04948 | 322.48367 | 4.94824 | 1.62541 | 1.3054 | -0.13384 | 0.263811 | 0.0494824
93.48 | 5.60844 | 25800.4868 | 1.27465 | 0.04959 | 322.50609 | 4.9587 | 1.62885 | 1.32094 | -0.13543 | 0.2663884 | 0.049587
93.58 | 5.61434 | 25800.23825 | 1.27423 | 0.04973 | 322.50298 | 4.97257 | 1.63341 | 1.32178 | -0.13552 | 0.2658143 | 0.0497257
93.68 | 5.62055 | 25807.19054 | 1.27422 | 0.04977 | 322.58988 | 4.97704 | 1.63487 | 1.30825 | -0.13413 | 0.262857 | 0.0497704
93.78 | 5.62639 | 25806.01573 | 1.27463 | 0.04988 | 322.5752 | 4.9883 | 1.63857 | 1.316 | -0.13492 | 0.2638173 | 0.049883
93.88 | 5.63223 | 25810.65953 | 1.27436 | 0.04997 | 322.63324 | 4.99666 | 1.64132 | 1.32191 | -0.13553 | 0.2645587 | 0.0499666
93.98 | 5.63844 | 25813.8746 | 1.27439 | 0.04997 | 322.67343 | 4.99732 | 1.64153 | 1.31877 | -0.13521 | 0.2638954 | 0.0499732
94.08 | 5.64428 | 25812.04534 | 1.27469 | 0.05012 | 322.65057 | 5.01183 | 1.6463 | 1.32453 | -0.1358 | 0.2642807 | 0.0501183
94.18 | 5.6505 | 25818.22336 | 1.27421 | 0.05016 | 322.72779 | 5.01606 | 1.64769 | 1.32114 | -0.13545 | 0.263382 | 0.0501606
94.28 | 5.65644 | 25817.92653 | 1.27447 | 0.0503 | 322.72408 | 5.03048 | 1.65243 | 1.3282 | -0.13617 | 0.2640305 | 0.0503048
94.38 | 5.66234 | 25822.62754 | 1.27461 | 0.05036 | 322.78284 | 5.0355 | 1.65408 | 1.33999 | -0.13738 | 0.2661086 | 0.050355
94.48 | 5.66839 | 25824.99146 | 1.27406 | 0.05049 | 322.81239 | 5.04887 | 1.65847 | 1.3204 | -0.13537 | 0.2615239 | 0.0504887
94.58 | 5.67423 | 25824.94855 | 1.27467 | 0.05055 | 322.81186 | 5.05506 | 1.6605 | 1.31914 | -0.13525 | 0.2609544 | 0.0505506
94.68 | 5.6805 | 25830.09839 | 1.27484 | 0.05062 | 322.87623 | 5.06183 | 1.66273 | 1.29872 | -0.13315 | 0.2565712 | 0.0506183
94.78 | 5.68639 | 25829.17392 | 1.27417 | 0.05071 | 322.86467 | 5.07138 | 1.66586 | 1.30905 | -0.13421 | 0.258125 | 0.0507138
94.88 | 5.69244 | 25835.62553 | 1.27442 | 0.05081 | 322.94532 | 5.08064 | 1.6689 | 1.29244 | -0.13251 | 0.2543853 | 0.0508064
94.98 | 5.69844 | 25835.03366 | 1.27499 | 0.0509 | 322.93792 | 5.09016 | 1.67203 | 1.29308 | -0.13257 | 0.2540352 | 0.0509016
95.08 | 5.70417 | 25836.51602 | 1.2744 | 0.05098 | 322.95645 | 5.09802 | 1.67461 | 1.29817 | -0.13309 | 0.254642 | 0.0509802
95.18 | 5.7105 | 25841.18843 | 1.27456 | 0.05107 | 323.01486 | 5.10725 | 1.67764 | 1.29464 | -0.13273 | 0.2534906 | 0.0510725
95.28 | 5.71628 | 25838.33098 | 1.27468 | 0.05116 | 322.97914 | 5.11624 | 1.6806 | 1.29124 | -0.13239 | 0.2523807 | 0.0511624
95.38 | 5.72244 | 25846.22204 | 1.27422 | 0.05127 | 323.07778 | 5.12666 | 1.68402 | 1.29679 | -0.13295 | 0.2529503 | 0.0512666
95.48 | 5.72844 | 25846.05575 | 1.27454 | 0.05127 | 323.0757 | 5.12697 | 1.68412 | 1.30656 | -0.13396 | 0.2548406 | 0.0512697
95.58 | 5.73428 | 25849.18499 | 1.27471 | 0.05144 | 323.11481 | 5.14364 | 1.6896 | 1.30352 | -0.13364 | 0.2534236 | 0.0514364
95.68 | 5.74044 | 25850.80147 | 1.27453 | 0.0515 | 323.13502 | 5.14993 | 1.69166 | 1.30597 | -0.1339 | 0.2535899 | 0.0514993
95.78 | 5.74628 | 25850.21138 | 1.27478 | 0.05158 | 323.12764 | 5.15803 | 1.69433 | 1.31414 | -0.13473 | 0.2547756 | 0.0515803
95.88 | 5.75255 | 25856.13549 | 1.2745 | 0.05166 | 323.20169 | 5.16569 | 1.69684 | 1.30936 | -0.13424 | 0.2534724 | 0.0516569
95.98 | 5.75839 | 25854.91955 | 1.27416 | 0.05175 | 323.18649 | 5.17454 | 1.69975 | 1.30822 | -0.13413 | 0.2528186 | 0.0517454
96.08 | 5.76434 | 25860.73816 | 1.27491 | 0.05184 | 323.25923 | 5.18432 | 1.70296 | 1.30429 | -0.13372 | 0.2515836 | 0.0518432
96.18 | 5.77044 | 25861.63044 | 1.27436 | 0.05192 | 323.27038 | 5.192 | 1.70548 | 1.31676 | -0.135 | 0.2536133 | 0.05192
96.28 | 5.77617 | 25861.68408 | 1.27458 | 0.05199 | 323.27105 | 5.19887 | 1.70774 | 1.3272 | -0.13607 | 0.2552862 | 0.0519887
96.38 | 5.78255 | 25867.17367 | 1.2746 | 0.05207 | 323.33967 | 5.20684 | 1.71036 | 1.34401 | -0.13779 | 0.2581239 | 0.0520684
96.48 | 5.78839 | 25864.26258 | 1.27465 | 0.05215 | 323.30328 | 5.21492 | 1.71301 | 1.34554 | -0.13795 | 0.2580174 | 0.0521492
96.58 | 5.79439 | 25871.08791 | 1.27468 | 0.05223 | 323.3886 | 5.22286 | 1.71562 | 1.3477 | -0.13817 | 0.2580387 | 0.0522286
96.68 | 5.80039 | 25870.66233 | 1.27444 | 0.05228 | 323.38328 | 5.22842 | 1.71745 | 1.34155 | -0.13754 | 0.256588 | 0.0522842
96.78 | 5.80618 | 25872.86174 | 1.2745 | 0.05242 | 323.41077 | 5.2421 | 1.72194 | 1.35907 | -0.13934 | 0.2592606 | 0.052421
96.88 | 5.81239 | 25876.50239 | 1.27453 | 0.05254 | 323.45628 | 5.2537 | 1.72575 | 1.36079 | -0.13952 | 0.2590156 | 0.052537
96.98 | 5.81839 | 25877.13182 | 1.27452 | 0.0526 | 323.46415 | 5.26036 | 1.72794 | 1.367 | -0.14015 | 0.2598681 | 0.0526036
97.08 | 5.82455 | 25882.38895 | 1.27465 | 0.05269 | 323.52986 | 5.26943 | 1.73092 | 1.36926 | -0.14038 | 0.2598497 | 0.0526943
97.18 | 5.83039 | 25881.08361 | 1.27445 | 0.05279 | 323.51355 | 5.27919 | 1.73413 | 1.38019 | -0.1415 | 0.2614397 | 0.0527919
97.28 | 5.83628 | 25885.59151 | 1.27443 | 0.05281 | 323.56989 | 5.28107 | 1.73474 | 1.37747 | -0.14123 | 0.2608316 | 0.0528107
97.38 | 5.84244 | 25886.73949 | 1.27455 | 0.05292 | 323.58424 | 5.29201 | 1.73833 | 1.37403 | -0.14087 | 0.2596424 | 0.0529201
97.48 | 5.84817 | 25885.85436 | 1.27458 | 0.05302 | 323.57318 | 5.30217 | 1.74167 | 1.39022 | -0.14253 | 0.2621983 | 0.0530217
97.58 | 5.85444 | 25892.0145 | 1.27453 | 0.05312 | 323.65018 | 5.31164 | 1.74478 | 1.3947 | -0.14299 | 0.2625743 | 0.0531164
97.68 | 5.86039 | 25891.34216 | 1.27469 | 0.05319 | 323.64178 | 5.31852 | 1.74704 | 1.38666 | -0.14217 | 0.2607229 | 0.0531852
97.78 | 5.86634 | 25897.23945 | 1.27442 | 0.05331 | 323.71549 | 5.33068 | 1.75104 | 1.3918 | -0.1427 | 0.2610924 | 0.0533068
97.88 | 5.87244 | 25899.17958 | 1.27476 | 0.05334 | 323.73974 | 5.3343 | 1.75223 | 1.37862 | -0.14134 | 0.2584444 | 0.053343
97.98 | 5.87828 | 25898.65386 | 1.27478 | 0.05349 | 323.73317 | 5.34856 | 1.75691 | 1.38634 | -0.14213 | 0.2591987 | 0.0534856
98.08 | 5.88444 | 25901.1358 | 1.27435 | 0.05358 | 323.7642 | 5.35805 | 1.76003 | 1.38979 | -0.14249 | 0.2593835 | 0.0535805
98.18 | 5.89034 | 25901.23057 | 1.27446 | 0.05365 | 323.76538 | 5.36482 | 1.76225 | 1.39001 | -0.14251 | 0.2590972 | 0.0536482
98.28 | 5.89634 | 25906.94904 | 1.27494 | 0.05372 | 323.83686 | 5.37193 | 1.76459 | 1.39457 | -0.14298 | 0.2596032 | 0.0537193
98.38 | 5.90239 | 25907.39071 | 1.27442 | 0.05381 | 323.84238 | 5.38108 | 1.76759 | 1.39376 | -0.1429 | 0.2590112 | 0.0538108
98.48 | 5.90823 | 25910.82573 | 1.27454 | 0.0539 | 323.88532 | 5.39026 | 1.77061 | 1.39958 | -0.14349 | 0.2596498 | 0.0539026
98.58 | 5.9145 | 25912.714 | 1.27499 | 0.05399 | 323.90893 | 5.39877 | 1.7734 | 1.40504 | -0.14405 | 0.2602519 | 0.0539877
98.68 | 5.92034 | 25910.24816 | 1.27454 | 0.05409 | 323.8781 | 5.40921 | 1.77683 | 1.41062 | -0.14462 | 0.2607811 | 0.0540921
98.78 | 5.92644 | 25917.03057 | 1.27447 | 0.05411 | 323.96288 | 5.41146 | 1.77757 | 1.41001 | -0.14456 | 0.26056 | 0.0541146
98.88 | 5.93244 | 25915.62867 | 1.2751 | 0.05427 | 323.94536 | 5.42737 | 1.7828 | 1.41192 | -0.14476 | 0.2601481 | 0.0542737
98.98 | 5.93823 | 25919.79325 | 1.27414 | 0.05435 | 323.99742 | 5.43505 | 1.78532 | 1.41483 | -0.14506 | 0.2603159 | 0.0543505
99.08 | 5.94444 | 25922.84918 | 1.27454 | 0.05443 | 324.03561 | 5.44303 | 1.78794 | 1.41838 | -0.14542 | 0.2605865 | 0.0544303
99.18 | 5.95028 | 25922.34671 | 1.27485 | 0.05448 | 324.02933 | 5.448 | 1.78957 | 1.42622 | -0.14622 | 0.2617878 | 0.05448
99.28 | 5.9565 | 25926.91898 | 1.27435 | 0.05458 | 324.08649 | 5.45788 | 1.79282 | 1.4285 | -0.14646 | 0.2617317 | 0.0545788
99.38 | 5.96244 | 25927.15502 | 1.27445 | 0.05469 | 324.08944 | 5.46871 | 1.79638 | 1.41217 | -0.14478 | 0.2582273 | 0.0546871
99.48 | 5.96839 | 25932.77514 | 1.27483 | 0.05472 | 324.15969 | 5.47245 | 1.79761 | 1.43215 | -0.14683 | 0.2617018 | 0.0547245
99.58 | 5.97444 | 25932.40678 | 1.27415 | 0.05483 | 324.15508 | 5.48281 | 1.80101 | 1.44204 | -0.14785 | 0.2630111 | 0.0548281
99.68 | 5.98012 | 25934.04293 | 1.27475 | 0.05491 | 324.17554 | 5.49148 | 1.80386 | 1.43717 | -0.14735 | 0.261709 | 0.0549148
99.78 | 5.98655 | 25938.34519 | 1.27475 | 0.05496 | 324.22931 | 5.49635 | 1.80546 | 1.44223 | -0.14786 | 0.2623978 | 0.0549635
99.88 | 5.99239 | 25936.36751 | 1.27443 | 0.05508 | 324.20459 | 5.50794 | 1.80926 | 1.44386 | -0.14803 | 0.2621416 | 0.0550794
99.98 | 5.99839 | 25943.55047 | 1.27483 | 0.0552 | 324.29438 | 5.52047 | 1.81338 | 1.45004 | -0.14867 | 0.262666 | 0.0552047
100.08 | 6.00444 | 25941.78557 | 1.27445 | 0.05525 | 324.27232 | 5.52466 | 1.81476 | 1.44266 | -0.14791 | 0.261131 | 0.0552466
100.18 | 6.01023 | 25943.47179 | 1.27451 | 0.05532 | 324.2934 | 5.53164 | 1.81705 | 1.45811 | -0.14949 | 0.2635945 | 0.0553164
100.28 | 6.01644 | 25946.64931 | 1.27472 | 0.05541 | 324.33312 | 5.54094 | 1.82011 | 1.4679 | -0.1505 | 0.2649189 | 0.0554094
100.38 | 6.02234 | 25945.78028 | 1.27437 | 0.05551 | 324.32225 | 5.55109 | 1.82344 | 1.45376 | -0.14905 | 0.2618873 | 0.0555109
100.48 | 6.02844 | 25950.81389 | 1.27424 | 0.05553 | 324.38517 | 5.55341 | 1.8242 | 1.4491 | -0.14857 | 0.2609388 | 0.0555341
100.58 | 6.03434 | 25951.17331 | 1.27474 | 0.05564 | 324.38967 | 5.56408 | 1.82771 | 1.43043 | -0.14665 | 0.2570829 | 0.0556408
100.68 | 6.04034 | 25956.3303 | 1.27457 | 0.05571 | 324.45413 | 5.57075 | 1.8299 | 1.42349 | -0.14594 | 0.2555293 | 0.0557075
100.78 | 6.0465 | 25956.67541 | 1.27457 | 0.0558 | 324.45844 | 5.5805 | 1.8331 | 1.41062 | -0.14462 | 0.2527766 | 0.055805
100.88 | 6.05223 | 25955.62935 | 1.27482 | 0.05586 | 324.44537 | 5.58644 | 1.83505 | 1.41715 | -0.14529 | 0.2536768 | 0.0558644
100.98 | 6.05855 | 25961.35676 | 1.27465 | 0.05596 | 324.51696 | 5.59586 | 1.83814 | 1.41621 | -0.1452 | 0.2530817 | 0.0559586
101.08 | 6.06439 | 25958.14347 | 1.27458 | 0.05604 | 324.47679 | 5.60387 | 1.84078 | 1.42498 | -0.1461 | 0.254285 | 0.0560387
101.18 | 6.07028 | 25964.6827 | 1.27481 | 0.05613 | 324.55853 | 5.61327 | 1.84387 | 1.42123 | -0.14571 | 0.2531911 | 0.0561327
101.28 | 6.07639 | 25966.30454 | 1.2746 | 0.05622 | 324.57881 | 5.62172 | 1.84664 | 1.42157 | -0.14575 | 0.252871 | 0.0562172
101.38 | 6.08223 | 25967.37027 | 1.27472 | 0.05629 | 324.59213 | 5.62948 | 1.84919 | 1.42358 | -0.14595 | 0.2528795 | 0.0562948
101.48 | 6.08844 | 25970.44945 | 1.27464 | 0.05637 | 324.63062 | 5.63714 | 1.8517 | 1.42186 | -0.14578 | 0.2522307 | 0.0563714
101.58 | 6.09444 | 25969.9738 | 1.27455 | 0.05643 | 324.62467 | 5.64294 | 1.85361 | 1.42371 | -0.14597 | 0.2522993 | 0.0564294
101.68 | 6.1005 | 25975.49021 | 1.27488 | 0.05656 | 324.69363 | 5.65565 | 1.85779 | 1.43916 | -0.14755 | 0.2544641 | 0.0565565
101.78 | 6.10639 | 25975.76022 | 1.27463 | 0.05662 | 324.697 | 5.66219 | 1.85993 | 1.42363 | -0.14596 | 0.2514275 | 0.0566219
101.88 | 6.11223 | 25977.98467 | 1.27462 | 0.05672 | 324.72481 | 5.67194 | 1.86314 | 1.43994 | -0.14763 | 0.2538708 | 0.0567194
101.98 | 6.11839 | 25980.14295 | 1.27477 | 0.05679 | 324.75179 | 5.67933 | 1.86556 | 1.45213 | -0.14888 | 0.2556869 | 0.0567933
102.08 | 6.12423 | 25978.52468 | 1.27482 | 0.05684 | 324.73156 | 5.68399 | 1.86709 | 1.44105 | -0.14774 | 0.2535279 | 0.0568399
102.18 | 6.1305 | 25986.20474 | 1.27465 | 0.05696 | 324.82756 | 5.6961 | 1.87107 | 1.44907 | -0.14857 | 0.2543969 | 0.056961
102.28 | 6.1365 | 25984.79569 | 1.27478 | 0.05701 | 324.80995 | 5.70146 | 1.87283 | 1.43551 | -0.14718 | 0.2517794 | 0.0570146
102.38 | 6.14223 | 25988.16454 | 1.2748 | 0.0571 | 324.85206 | 5.71 | 1.87564 | 1.44729 | -0.14838 | 0.2534658 | 0.0571
102.48 | 6.1485 | 25990.63933 | 1.2747 | 0.05716 | 324.88299 | 5.71646 | 1.87776 | 1.44705 | -0.14836 | 0.2531374 | 0.0571646
102.58 | 6.15428 | 25988.19315 | 1.27501 | 0.05727 | 324.85241 | 5.72732 | 1.88133 | 1.44937 | -0.1486 | 0.2530625 | 0.0572732
102.68 | 6.16044 | 25993.58618 | 1.27464 | 0.05738 | 324.91983 | 5.73752 | 1.88468 | 1.44845 | -0.1485 | 0.2524523 | 0.0573752
102.78 | 6.16634 | 25992.44535 | 1.27467 | 0.05741 | 324.90557 | 5.7408 | 1.88575 | 1.45386 | -0.14906 | 0.2532504 | 0.057408
102.88 | 6.17239 | 25997.80977 | 1.27478 | 0.05755 | 324.97262 | 5.75485 | 1.89037 | 1.46232 | -0.14992 | 0.2541022 | 0.0575485
102.98 | 6.17839 | 25998.73066 | 1.27464 | 0.0576 | 324.98413 | 5.75979 | 1.89199 | 1.48195 | -0.15194 | 0.2572924 | 0.0575979
103.08 | 6.18423 | 26000.12004 | 1.27467 | 0.05765 | 325.0015 | 5.76516 | 1.89376 | 1.48771 | -0.15253 | 0.2580518 | 0.0576516
103.18 | 6.19055 | 26003.67486 | 1.27492 | 0.05773 | 325.04594 | 5.77309 | 1.89636 | 1.49496 | -0.15327 | 0.2589532 | 0.0577309
103.28 | 6.19628 | 26000.27025 | 1.27451 | 0.05781 | 325.00338 | 5.78064 | 1.89884 | 1.49644 | -0.15342 | 0.258871 | 0.0578064
103.38 | 6.20244 | 26008.75854 | 1.27475 | 0.05788 | 325.10948 | 5.78767 | 1.90115 | 1.50528 | -0.15433 | 0.2600839 | 0.0578767
103.48 | 6.20839 | 26006.86669 | 1.27474 | 0.05794 | 325.08583 | 5.79406 | 1.90325 | 1.50927 | -0.15474 | 0.2604857 | 0.0579406
103.58 | 6.21417 | 26010.26058 | 1.27468 | 0.05805 | 325.12826 | 5.80527 | 1.90693 | 1.50287 | -0.15408 | 0.2588803 | 0.0580527
103.68 | 6.2205 | 26013.64911 | 1.27485 | 0.05811 | 325.17061 | 5.81074 | 1.90873 | 1.50823 | -0.15463 | 0.259559 | 0.0581074
103.78 | 6.22634 | 26010.7398 | 1.27479 | 0.05818 | 325.13425 | 5.81822 | 1.91119 | 1.50624 | -0.15443 | 0.2588833 | 0.0581822
103.88 | 6.2325 | 26016.36708 | 1.27464 | 0.05825 | 325.20459 | 5.82454 | 1.91326 | 1.51799 | -0.15563 | 0.2606197 | 0.0582454
103.98 | 6.23839 | 26016.28482 | 1.27468 | 0.05834 | 325.20356 | 5.83437 | 1.91649 | 1.52129 | -0.15597 | 0.2607462 | 0.0583437
104.08 | 6.24434 | 26020.32959 | 1.27483 | 0.05843 | 325.25412 | 5.8431 | 1.91936 | 1.5164 | -0.15547 | 0.2595198 | 0.058431
104.18 | 6.25039 | 26020.39218 | 1.27465 | 0.05852 | 325.2549 | 5.85193 | 1.92226 | 1.52627 | -0.15648 | 0.2608148 | 0.0585193
104.28 | 6.25617 | 26020.86246 | 1.27502 | 0.05858 | 325.26078 | 5.85812 | 1.92429 | 1.52214 | -0.15606 | 0.2598342 | 0.0585812
104.38 | 6.2626 | 26026.61848 | 1.27471 | 0.05865 | 325.33273 | 5.865 | 1.92655 | 1.52919 | -0.15678 | 0.2607315 | 0.05865
104.48 | 6.26839 | 26024.10614 | 1.27472 | 0.05873 | 325.30133 | 5.87253 | 1.92903 | 1.54202 | -0.1581 | 0.2625819 | 0.0587253
104.58 | 6.27439 | 26030.46834 | 1.27489 | 0.0588 | 325.38085 | 5.88012 | 1.93152 | 1.53748 | -0.15763 | 0.2614709 | 0.0588012
104.68 | 6.2805 | 26030.34317 | 1.27465 | 0.05889 | 325.37929 | 5.88934 | 1.93455 | 1.52635 | -0.15649 | 0.2591717 | 0.0588934
104.78 | 6.28617 | 26030.21801 | 1.27473 | 0.05901 | 325.37773 | 5.90057 | 1.93824 | 1.54622 | -0.15853 | 0.2620459 | 0.0590057
104.88 | 6.29244 | 26035.33924 | 1.27503 | 0.05905 | 325.44174 | 5.90539 | 1.93982 | 1.54375 | -0.15827 | 0.2614137 | 0.0590539
104.98 | 6.29839 | 26033.28824 | 1.27476 | 0.05913 | 325.4161 | 5.91254 | 1.94217 | 1.54707 | -0.15861 | 0.2616591 | 0.0591254
105.08 | 6.30439 | 26038.30755 | 1.27479 | 0.0592 | 325.47884 | 5.92036 | 1.94474 | 1.55161 | -0.15908 | 0.2620803 | 0.0592036
105.18 | 6.31044 | 26040.14933 | 1.27496 | 0.05928 | 325.50187 | 5.92773 | 1.94716 | 1.55007 | -0.15892 | 0.2614947 | 0.0592773
105.28001 | 6.31634 | 26042.04118 | 1.27449 | 0.05936 | 325.52551 | 5.93553 | 1.94972 | 1.55769 | -0.1597 | 0.2624349 | 0.0593553
105.38001 | 6.3225 | 26044.02065 | 1.27508 | 0.05947 | 325.55026 | 5.94721 | 1.95356 | 1.5548 | -0.15941 | 0.2614335 | 0.0594721
105.48001 | 6.32828 | 26041.69786 | 1.27487 | 0.05953 | 325.52122 | 5.95324 | 1.95554 | 1.56333 | -0.16028 | 0.2626015 | 0.0595324
105.58001 | 6.3345 | 26047.51647 | 1.27461 | 0.05966 | 325.59396 | 5.9658 | 1.95966 | 1.55691 | -0.15962 | 0.2609725 | 0.059658
105.68001 | 6.34039 | 26046.2755 | 1.27482 | 0.05971 | 325.57844 | 5.97099 | 1.96137 | 1.55912 | -0.15985 | 0.2611158 | 0.0597099
105.78001 | 6.34623 | 26051.71859 | 1.27478 | 0.05979 | 325.64648 | 5.97873 | 1.96391 | 1.56803 | -0.16076 | 0.2622681 | 0.0597873
105.88001 | 6.3525 | 26054.21662 | 1.27462 | 0.0599 | 325.67771 | 5.98989 | 1.96758 | 1.57359 | -0.16133 | 0.2627077 | 0.0598989
105.98001 | 6.35823 | 26051.66674 | 1.27491 | 0.05996 | 325.64583 | 5.99617 | 1.96964 | 1.58039 | -0.16203 | 0.2635666 | 0.0599617
106.08001 | 6.36455 | 26057.44421 | 1.2746 | 0.06005 | 325.71805 | 6.0046 | 1.97241 | 1.57475 | -0.16145 | 0.2622573 | 0.060046
106.18001 | 6.3705 | 26055.03559 | 1.27489 | 0.06012 | 325.68794 | 6.01237 | 1.97496 | 1.58035 | -0.16203 | 0.2628498 | 0.0601237
106.28001 | 6.37633 | 26058.92837 | 1.27475 | 0.06025 | 325.7366 | 6.02466 | 1.979 | 1.58503 | -0.16251 | 0.2630904 | 0.0602466
106.38001 | 6.38233 | 26059.7384 | 1.27468 | 0.06031 | 325.74673 | 6.03133 | 1.98119 | 1.58117 | -0.16211 | 0.2621594 | 0.0603133
106.48001 | 6.38817 | 26060.8989 | 1.27474 | 0.06038 | 325.76124 | 6.03764 | 1.98326 | 1.58099 | -0.16209 | 0.2618556 | 0.0603764
106.58001 | 6.39444 | 26064.71658 | 1.27494 | 0.06051 | 325.80896 | 6.05107 | 1.98767 | 1.58749 | -0.16276 | 0.2623486 | 0.0605107
106.68001 | 6.40034 | 26063.33613 | 1.27462 | 0.06059 | 325.7917 | 6.05904 | 1.99029 | 1.58261 | -0.16226 | 0.2611981 | 0.0605904
106.78001 | 6.4065 | 26070.28663 | 1.27466 | 0.06066 | 325.87858 | 6.06588 | 1.99254 | 1.58692 | -0.1627 | 0.2616141 | 0.0606588
106.88001 | 6.41244 | 26068.25531 | 1.2749 | 0.06075 | 325.85319 | 6.075 | 1.99553 | 1.55218 | -0.15914 | 0.2555029 | 0.06075
106.98001 | 6.41817 | 26070.86241 | 1.27466 | 0.06088 | 325.88578 | 6.08773 | 1.99972 | 1.55283 | -0.1592 | 0.2550754 | 0.0608773
107.08001 | 6.42455 | 26074.45836 | 1.27474 | 0.06096 | 325.93073 | 6.09557 | 2.00229 | 1.55405 | -0.15933 | 0.2549474 | 0.0609557
107.18001 | 6.43023 | 26071.04659 | 1.27491 | 0.06104 | 325.88808 | 6.1041 | 2.00509 | 1.56244 | -0.16019 | 0.2559657 | 0.061041
107.28001 | 6.4365 | 26077.8451 | 1.27479 | 0.06114 | 325.97306 | 6.11375 | 2.00826 | 1.55809 | -0.15974 | 0.2548501 | 0.0611375
107.38001 | 6.44244 | 26077.45886 | 1.27436 | 0.06118 | 325.96824 | 6.11765 | 2.00954 | 1.55846 | -0.15978 | 0.2547481 | 0.0611765
107.48001 | 6.44828 | 26080.46651 | 1.27509 | 0.06126 | 326.00583 | 6.12571 | 2.01219 | 1.55173 | -0.15909 | 0.2533143 | 0.0612571
107.58001 | 6.45439 | 26080.75798 | 1.27464 | 0.06135 | 326.00947 | 6.13465 | 2.01513 | 1.5682 | -0.16078 | 0.2556299 | 0.0613465
107.68001 | 6.46028 | 26080.98865 | 1.27488 | 0.06146 | 326.01236 | 6.14626 | 2.01894 | 1.56832 | -0.16079 | 0.2551666 | 0.0614626
107.78001 | 6.4665 | 26084.47731 | 1.27487 | 0.06151 | 326.05597 | 6.15123 | 2.02057 | 1.55985 | -0.15992 | 0.2535834 | 0.0615123
107.88001 | 6.47234 | 26083.24707 | 1.27479 | 0.06165 | 326.04059 | 6.16496 | 2.02508 | 1.56228 | -0.16017 | 0.2534128 | 0.0616496
107.98001 | 6.47839 | 26089.11753 | 1.27486 | 0.06171 | 326.11397 | 6.17124 | 2.02715 | 1.57073 | -0.16104 | 0.2545242 | 0.0617124
108.08001 | 6.48444 | 26089.18905 | 1.27487 | 0.0618 | 326.11486 | 6.18001 | 2.03003 | 1.5739 | -0.16136 | 0.254676 | 0.0618001
108.18001 | 6.49023 | 26090.83951 | 1.27483 | 0.06186 | 326.13549 | 6.1863 | 2.0321 | 1.57365 | -0.16134 | 0.2543766 | 0.061863
108.28001 | 6.49655 | 26094.43903 | 1.27499 | 0.062 | 326.18049 | 6.19985 | 2.03654 | 1.58733 | -0.16274 | 0.2560272 | 0.0619985
108.38001 | 6.50239 | 26090.96646 | 1.27491 | 0.06208 | 326.13708 | 6.20772 | 2.03913 | 1.57673 | -0.16165 | 0.253995 | 0.0620772
108.48001 | 6.50844 | 26096.83692 | 1.27487 | 0.06215 | 326.21046 | 6.21473 | 2.04143 | 1.58841 | -0.16285 | 0.2555879 | 0.0621473
108.58001 | 6.51444 | 26097.43774 | 1.27501 | 0.06226 | 326.21797 | 6.22598 | 2.04513 | 1.57376 | -0.16135 | 0.2527731 | 0.0622598
108.68001 | 6.52023 | 26099.13468 | 1.27459 | 0.06232 | 326.23918 | 6.23155 | 2.04696 | 1.57988 | -0.16198 | 0.2535292 | 0.0623155
108.78001 | 6.52639 | 26101.71139 | 1.27509 | 0.06239 | 326.27139 | 6.23912 | 2.04945 | 1.59411 | -0.16344 | 0.2555024 | 0.0623912
108.88001 | 6.53233 | 26100.85487 | 1.27501 | 0.06249 | 326.26069 | 6.24899 | 2.05269 | 1.59018 | -0.16303 | 0.2544699 | 0.0624899
108.98001 | 6.5385 | 26106.66633 | 1.27467 | 0.06258 | 326.33333 | 6.25751 | 2.05549 | 1.59258 | -0.16328 | 0.254507 | 0.0625751
109.08001 | 6.54444 | 26105.25191 | 1.27498 | 0.06265 | 326.31565 | 6.26548 | 2.0581 | 1.60032 | -0.16407 | 0.2554186 | 0.0626548
109.18001 | 6.55034 | 26109.77948 | 1.27504 | 0.06274 | 326.37224 | 6.2744 | 2.06103 | 1.60383 | -0.16443 | 0.2556149 | 0.062744
109.28001 | 6.55644 | 26110.73971 | 1.27459 | 0.06285 | 326.38425 | 6.28469 | 2.06442 | 1.59907 | -0.16395 | 0.254439 | 0.0628469
109.38001 | 6.56217 | 26108.74593 | 1.27501 | 0.06294 | 326.35932 | 6.2945 | 2.06764 | 1.60724 | -0.16478 | 0.2553404 | 0.062945
109.48001 | 6.5685 | 26114.64322 | 1.27505 | 0.06304 | 326.43304 | 6.30448 | 2.07091 | 1.6351 | -0.16764 | 0.2593553 | 0.0630448
109.58001 | 6.57444 | 26112.37764 | 1.27487 | 0.06317 | 326.40472 | 6.31705 | 2.07505 | 1.64221 | -0.16837 | 0.2599647 | 0.0631705
109.68001 | 6.58033 | 26117.98346 | 1.2752 | 0.06321 | 326.47479 | 6.32082 | 2.07628 | 1.64966 | -0.16913 | 0.2609883 | 0.0632082
109.78001 | 6.58644 | 26118.1891 | 1.27478 | 0.0633 | 326.47736 | 6.33031 | 2.0794 | 1.64343 | -0.16849 | 0.2596129 | 0.0633031
109.88001 | 6.59223 | 26118.40904 | 1.2749 | 0.06342 | 326.48011 | 6.3418 | 2.08317 | 1.64941 | -0.16911 | 0.2600855 | 0.063418
109.98001 | 6.59844 | 26120.33129 | 1.275 | 0.0635 | 326.50414 | 6.34968 | 2.08576 | 1.65119 | -0.16929 | 0.260043 | 0.0634968
110.08001 | 6.60433 | 26119.54093 | 1.27492 | 0.06359 | 326.49426 | 6.359 | 2.08882 | 1.65776 | -0.16996 | 0.2606951 | 0.06359
110.18001 | 6.61044 | 26124.56918 | 1.27483 | 0.06365 | 326.55711 | 6.36535 | 2.09091 | 1.65984 | -0.17018 | 0.2607618 | 0.0636535
110.28001 | 6.61639 | 26124.72653 | 1.27503 | 0.06372 | 326.55908 | 6.37216 | 2.09315 | 1.66185 | -0.17038 | 0.2607985 | 0.0637216
110.38001 | 6.62223 | 26128.10612 | 1.27479 | 0.06381 | 326.60133 | 6.38086 | 2.09601 | 1.67116 | -0.17134 | 0.261902 | 0.0638086
110.48001 | 6.62855 | 26129.26662 | 1.275 | 0.06392 | 326.61583 | 6.39178 | 2.09959 | 1.66416 | -0.17062 | 0.2603594 | 0.0639178
110.58001 | 6.63428 | 26126.04797 | 1.27494 | 0.06403 | 326.5756 | 6.4028 | 2.10321 | 1.68028 | -0.17227 | 0.2624289 | 0.064028
110.68001 | 6.6405 | 26133.59034 | 1.2748 | 0.06411 | 326.66988 | 6.4111 | 2.10594 | 1.68133 | -0.17238 | 0.262253 | 0.064111
110.78001 | 6.64644 | 26132.06148 | 1.27497 | 0.06419 | 326.65077 | 6.41856 | 2.10839 | 1.68321 | -0.17257 | 0.2622411 | 0.0641856
110.88001 | 6.65228 | 26135.52868 | 1.27484 | 0.06427 | 326.69411 | 6.42663 | 2.11104 | 1.68074 | -0.17232 | 0.2615274 | 0.0642663
110.98001 | 6.65839 | 26136.91807 | 1.27487 | 0.06439 | 326.71148 | 6.4394 | 2.11523 | 1.68192 | -0.17244 | 0.261192 | 0.064394
111.08001 | 6.66428 | 26137.07542 | 1.27491 | 0.06446 | 326.71344 | 6.44556 | 2.11726 | 1.69151 | -0.17342 | 0.2624303 | 0.0644556
111.18001 | 6.67055 | 26140.79297 | 1.27493 | 0.06459 | 326.75991 | 6.45864 | 2.12155 | 1.69776 | -0.17406 | 0.2628665 | 0.0645864
111.28001 | 6.67639 | 26139.62531 | 1.27491 | 0.06462 | 326.74532 | 6.46231 | 2.12276 | 1.70251 | -0.17455 | 0.2634522 | 0.0646231
111.38001 | 6.68244 | 26143.8936 | 1.27505 | 0.06472 | 326.79867 | 6.47186 | 2.1259 | 1.69462 | -0.17374 | 0.2618444 | 0.0647186
111.48001 | 6.68844 | 26143.20874 | 1.27487 | 0.06477 | 326.79011 | 6.47695 | 2.12757 | 1.70418 | -0.17472 | 0.2631146 | 0.0647695
111.58001 | 6.69412 | 26145.09344 | 1.27486 | 0.06488 | 326.81367 | 6.48815 | 2.13125 | 1.71176 | -0.1755 | 0.2638287 | 0.0648815
111.68001 | 6.70044 | 26147.46094 | 1.27508 | 0.06494 | 326.84326 | 6.49447 | 2.13332 | 1.7072 | -0.17503 | 0.2628698 | 0.0649447
111.78001 | 6.70634 | 26145.87486 | 1.27487 | 0.06501 | 326.82344 | 6.50052 | 2.13531 | 1.70854 | -0.17517 | 0.2628313 | 0.0650052
111.88001 | 6.71244 | 26152.26567 | 1.27487 | 0.0651 | 326.90332 | 6.51023 | 2.1385 | 1.71563 | -0.1759 | 0.2635283 | 0.0651023
111.98001 | 6.71844 | 26151.28219 | 1.27503 | 0.06521 | 326.89103 | 6.52098 | 2.14203 | 1.72415 | -0.17677 | 0.2644004 | 0.0652098
112.08001 | 6.72428 | 26153.69618 | 1.27482 | 0.06528 | 326.9212 | 6.52783 | 2.14428 | 1.72833 | -0.1772 | 0.2647633 | 0.0652783
112.18001 | 6.73034 | 26155.37882 | 1.27499 | 0.06535 | 326.94224 | 6.53473 | 2.14655 | 1.72294 | -0.17665 | 0.2636589 | 0.0653473
112.28001 | 6.73634 | 26153.93221 | 1.27522 | 0.06543 | 326.92415 | 6.54263 | 2.14914 | 1.7233 | -0.17668 | 0.2633956 | 0.0654263
112.38001 | 6.74244 | 26157.78923 | 1.27482 | 0.06552 | 326.97237 | 6.55185 | 2.15217 | 1.71511 | -0.17584 | 0.2617749 | 0.0655185
112.48001 | 6.74839 | 26158.38289 | 1.27512 | 0.0656 | 326.97979 | 6.56025 | 2.15493 | 1.72481 | -0.17684 | 0.2629183 | 0.0656025
112.58001 | 6.75433 | 26162.64939 | 1.27496 | 0.06568 | 327.03312 | 6.56785 | 2.15743 | 1.73521 | -0.1779 | 0.2641976 | 0.0656785
112.68001 | 6.76044 | 26164.16216 | 1.27498 | 0.06577 | 327.05203 | 6.57731 | 2.16053 | 1.73463 | -0.17784 | 0.2637294 | 0.0657731
112.78001 | 6.76623 | 26163.45048 | 1.2751 | 0.06586 | 327.04313 | 6.58591 | 2.16336 | 1.73056 | -0.17743 | 0.262767 | 0.0658591
112.88001 | 6.7726 | 26167.14478 | 1.27503 | 0.06594 | 327.08931 | 6.59433 | 2.16613 | 1.73318 | -0.17769 | 0.2628288 | 0.0659433
112.98001 | 6.77844 | 26164.76297 | 1.27501 | 0.06605 | 327.05954 | 6.6052 | 2.1697 | 1.69751 | -0.17404 | 0.256996 | 0.066052
113.08001 | 6.78428 | 26169.95037 | 1.27521 | 0.06613 | 327.12438 | 6.61325 | 2.17234 | 1.70048 | -0.17434 | 0.2571323 | 0.0661325
113.18001 | 6.79044 | 26169.67678 | 1.27486 | 0.0662 | 327.12096 | 6.62049 | 2.17472 | 1.69982 | -0.17427 | 0.2567514 | 0.0662049
113.28001 | 6.79617 | 26170.69066 | 1.27506 | 0.06629 | 327.13363 | 6.62914 | 2.17756 | 1.70373 | -0.17467 | 0.2570062 | 0.0662914
113.38001 | 6.80244 | 26174.7998 | 1.27508 | 0.06639 | 327.185 | 6.63927 | 2.18089 | 1.70219 | -0.17452 | 0.2563821 | 0.0663927
113.48001 | 6.80839 | 26172.70231 | 1.27512 | 0.06647 | 327.15878 | 6.64677 | 2.18335 | 1.70916 | -0.17523 | 0.2571414 | 0.0664677
113.58001 | 6.8145 | 26177.34432 | 1.27508 | 0.06654 | 327.2168 | 6.65403 | 2.18573 | 1.71076 | -0.1754 | 0.2571013 | 0.0665403
113.68001 | 6.82039 | 26176.79894 | 1.27498 | 0.06665 | 327.20999 | 6.66492 | 2.18931 | 1.70963 | -0.17528 | 0.2565117 | 0.0666492
113.78001 | 6.82628 | 26179.67606 | 1.2749 | 0.06673 | 327.24595 | 6.67284 | 2.19191 | 1.71698 | -0.17603 | 0.2573087 | 0.0667284
113.88001 | 6.83244 | 26180.3019 | 1.27491 | 0.06684 | 327.25377 | 6.68401 | 2.19558 | 1.71775 | -0.17611 | 0.2569939 | 0.0668401
113.98001 | 6.83823 | 26177.78599 | 1.27514 | 0.06688 | 327.22232 | 6.68792 | 2.19687 | 1.71634 | -0.17597 | 0.2566329 | 0.0668792
114.08001 | 6.84455 | 26184.62563 | 1.27495 | 0.06697 | 327.30782 | 6.69661 | 2.19972 | 1.72047 | -0.17639 | 0.2569166 | 0.0669661
114.18001 | 6.85044 | 26182.01315 | 1.27512 | 0.06706 | 327.27516 | 6.70572 | 2.20271 | 1.7299 | -0.17736 | 0.2579738 | 0.0670572
114.28001 | 6.85634 | 26186.96451 | 1.27502 | 0.06716 | 327.33706 | 6.71557 | 2.20595 | 1.71395 | -0.17572 | 0.2552203 | 0.0671557
114.38001 | 6.86244 | 26187.31499 | 1.27488 | 0.0672 | 327.34144 | 6.71982 | 2.20735 | 1.73666 | -0.17805 | 0.2584385 | 0.0671982
114.48001 | 6.86817 | 26185.99355 | 1.2751 | 0.06732 | 327.32492 | 6.7321 | 2.21138 | 1.72848 | -0.17721 | 0.256752 | 0.067321
114.58001 | 6.87444 | 26190.21356 | 1.27493 | 0.06736 | 327.37767 | 6.73563 | 2.21254 | 1.73394 | -0.17777 | 0.257428 | 0.0673563
114.68001 | 6.88039 | 26189.26406 | 1.27481 | 0.06742 | 327.3658 | 6.74188 | 2.21459 | 1.73467 | -0.17785 | 0.2572977 | 0.0674188
114.78001 | 6.88644 | 26194.11707 | 1.27481 | 0.06756 | 327.42646 | 6.75554 | 2.21908 | 1.74099 | -0.1785 | 0.2577129 | 0.0675554
114.88001 | 6.89239 | 26192.57569 | 1.27506 | 0.06762 | 327.4072 | 6.76194 | 2.22118 | 1.74128 | -0.17853 | 0.2575119 | 0.0676194
114.98001 | 6.89823 | 26194.30482 | 1.2748 | 0.06771 | 327.42881 | 6.77058 | 2.22402 | 1.7414 | -0.17854 | 0.257201 | 0.0677058
115.08001 | 6.9045 | 26195.78362 | 1.27519 | 0.06779 | 327.4473 | 6.77926 | 2.22687 | 1.75595 | -0.18003 | 0.2590179 | 0.0677926
115.18001 | 6.91028 | 26193.67719 | 1.27498 | 0.06785 | 327.42096 | 6.7854 | 2.22889 | 1.75247 | -0.17967 | 0.2582707 | 0.067854
115.28001 | 6.9165 | 26201.3483 | 1.27508 | 0.06794 | 327.51685 | 6.79371 | 2.23162 | 1.74615 | -0.17902 | 0.2570245 | 0.0679371
115.38001 | 6.92239 | 26199.79262 | 1.27511 | 0.06805 | 327.49741 | 6.80477 | 2.23525 | 1.74862 | -0.17928 | 0.2569697 | 0.0680477
115.48001 | 6.92823 | 26203.40466 | 1.27497 | 0.06809 | 327.54256 | 6.80938 | 2.23677 | 1.753 | -0.17973 | 0.257439 | 0.0680938
115.58001 | 6.93444 | 26205.58619 | 1.27519 | 0.06818 | 327.56983 | 6.81817 | 2.23965 | 1.75722 | -0.18016 | 0.257726 | 0.0681817
115.68001 | 6.94033 | 26203.67825 | 1.27528 | 0.06828 | 327.54598 | 6.82842 | 2.24302 | 1.76641 | -0.1811 | 0.258685 | 0.0682842
115.78001 | 6.94655 | 26207.50129 | 1.27508 | 0.06833 | 327.59377 | 6.83305 | 2.24454 | 1.76399 | -0.18085 | 0.2581556 | 0.0683305
115.88001 | 6.95244 | 26206.84862 | 1.27556 | 0.06841 | 327.58561 | 6.84089 | 2.24712 | 1.77121 | -0.18159 | 0.2589151 | 0.0684089
115.98001 | 6.95839 | 26210.35159 | 1.27521 | 0.0685 | 327.62939 | 6.85 | 2.25011 | 1.78333 | -0.18284 | 0.2603401 | 0.0685
116.08001 | 6.96439 | 26210.3802 | 1.27515 | 0.06856 | 327.62975 | 6.85613 | 2.25212 | 1.79861 | -0.1844 | 0.262336 | 0.0685613
116.18001 | 6.97012 | 26208.7369 | 1.27553 | 0.06864 | 327.60921 | 6.86387 | 2.25466 | 1.80823 | -0.18539 | 0.2634418 | 0.0686387
116.28001 | 6.9765 | 26213.72759 | 1.27509 | 0.06871 | 327.67159 | 6.87129 | 2.2571 | 1.80174 | -0.18472 | 0.2622128 | 0.0687129
116.38001 | 6.98239 | 26212.9122 | 1.2752 | 0.06882 | 327.6614 | 6.88208 | 2.26065 | 1.80748 | -0.18531 | 0.2626357 | 0.0688208
116.48001 | 6.98839 | 26218.90068 | 1.27534 | 0.06891 | 327.73626 | 6.89091 | 2.26355 | 1.82001 | -0.1866 | 0.2641175 | 0.0689091
116.58001 | 6.99455 | 26218.29629 | 1.27504 | 0.06897 | 327.7287 | 6.89663 | 2.26543 | 1.81694 | -0.18628 | 0.2634533 | 0.0689663
116.68001 | 7.00017 | 26217.94581 | 1.2752 | 0.06906 | 327.72432 | 6.90577 | 2.26843 | 1.82084 | -0.18668 | 0.2636694 | 0.0690577
116.78001 | 7.0065 | 26221.73131 | 1.27559 | 0.06916 | 327.77164 | 6.91561 | 2.27166 | 1.83121 | -0.18775 | 0.2647937 | 0.0691561
116.88001 | 7.01228 | 26217.45408 | 1.27503 | 0.0692 | 327.71818 | 6.92034 | 2.27321 | 1.82488 | -0.1871 | 0.263698 | 0.0692034
116.98001 | 7.01844 | 26224.45464 | 1.27529 | 0.0693 | 327.80568 | 6.9301 | 2.27642 | 1.83066 | -0.18769 | 0.2641607 | 0.069301
117.08001 | 7.02439 | 26224.26331 | 1.27538 | 0.06938 | 327.80329 | 6.9383 | 2.27911 | 1.84378 | -0.18903 | 0.2657394 | 0.069383
117.18001 | 7.03028 | 26226.43054 | 1.27516 | 0.06949 | 327.83038 | 6.94948 | 2.28279 | 1.84961 | -0.18963 | 0.2661508 | 0.0694948
117.28001 | 7.03644 | 26227.22268 | 1.27545 | 0.06957 | 327.84028 | 6.95654 | 2.28511 | 1.84303 | -0.18896 | 0.2649349 | 0.0695654
117.38001 | 7.04228 | 26225.40951 | 1.27541 | 0.06966 | 327.81762 | 6.96571 | 2.28812 | 1.84839 | -0.18951 | 0.2653556 | 0.0696571
117.48001 | 7.04855 | 26230.36981 | 1.27512 | 0.06979 | 327.87962 | 6.97874 | 2.2924 | 1.84978 | -0.18965 | 0.2650593 | 0.0697874
117.58001 | 7.05433 | 26227.11003 | 1.27537 | 0.06987 | 327.83888 | 6.98695 | 2.29509 | 1.84741 | -0.18941 | 0.2644086 | 0.0698695
117.68001 | 7.06028 | 26232.73551 | 1.27541 | 0.06994 | 327.90919 | 6.99427 | 2.2975 | 1.85687 | -0.19038 | 0.2654845 | 0.0699427
117.78001 | 7.06655 | 26233.77085 | 1.27498 | 0.07005 | 327.92214 | 7.00532 | 2.30113 | 1.86119 | -0.19082 | 0.2656824 | 0.0700532
117.88001 | 7.07223 | 26232.51379 | 1.27553 | 0.07013 | 327.90642 | 7.01326 | 2.30374 | 1.85936 | -0.19063 | 0.2651206 | 0.0701326
117.98001 | 7.0785 | 26236.92691 | 1.2753 | 0.07021 | 327.96159 | 7.02139 | 2.30641 | 1.86717 | -0.19143 | 0.265926 | 0.0702139
118.08001 | 7.08444 | 26233.52408 | 1.27517 | 0.0703 | 327.91905 | 7.03044 | 2.30938 | 1.87237 | -0.19197 | 0.2663233 | 0.0703044
118.18001 | 7.09039 | 26238.69538 | 1.27533 | 0.07041 | 327.98369 | 7.04089 | 2.31281 | 1.87214 | -0.19194 | 0.2658954 | 0.0704089
118.28001 | 7.09633 | 26238.58094 | 1.27533 | 0.07046 | 327.98226 | 7.04635 | 2.31461 | 1.86941 | -0.19166 | 0.2653019 | 0.0704635
118.38001 | 7.10217 | 26239.75039 | 1.27518 | 0.07054 | 327.99688 | 7.0539 | 2.31709 | 1.87048 | -0.19177 | 0.2651696 | 0.070539
118.48001 | 7.10839 | 26241.30785 | 1.27552 | 0.07063 | 328.01635 | 7.06341 | 2.32021 | 1.8703 | -0.19175 | 0.2647871 | 0.0706341
118.58001 | 7.11433 | 26241.01996 | 1.27532 | 0.07072 | 328.01275 | 7.07212 | 2.32307 | 1.87172 | -0.1919 | 0.2646618 | 0.0707212
118.68001 | 7.12055 | 26246.67048 | 1.27532 | 0.07082 | 328.08338 | 7.08202 | 2.32632 | 1.87768 | -0.19251 | 0.2651334 | 0.0708202
118.78001 | 7.12644 | 26244.65168 | 1.27549 | 0.07089 | 328.05815 | 7.08852 | 2.32846 | 1.88609 | -0.19337 | 0.2660767 | 0.0708852
118.88001 | 7.13228 | 26248.01338 | 1.27517 | 0.07101 | 328.10017 | 7.10059 | 2.33242 | 1.88278 | -0.19303 | 0.2651582 | 0.0710059
118.98001 | 7.13844 | 26248.32988 | 1.27539 | 0.07108 | 328.10412 | 7.10843 | 2.335 | 1.89031 | -0.1938 | 0.2659251 | 0.0710843
119.08001 | 7.14417 | 26246.14835 | 1.27544 | 0.07115 | 328.07685 | 7.11538 | 2.33728 | 1.87573 | -0.19231 | 0.2636163 | 0.0711538
119.18001 | 7.15044 | 26250.72777 | 1.27538 | 0.07127 | 328.1341 | 7.12707 | 2.34112 | 1.84862 | -0.18953 | 0.2593801 | 0.0712707
119.28001 | 7.15644 | 26250.99421 | 1.27537 | 0.07134 | 328.13743 | 7.13408 | 2.34342 | 1.8565 | -0.19034 | 0.2602298 | 0.0713408
119.38001 | 7.16239 | 26254.77791 | 1.27564 | 0.07142 | 328.18472 | 7.14247 | 2.34618 | 1.85386 | -0.19007 | 0.2595545 | 0.0714247
119.48001 | 7.16844 | 26255.86689 | 1.27515 | 0.07153 | 328.19834 | 7.15288 | 2.3496 | 1.85277 | -0.18996 | 0.2590243 | 0.0715288
119.58001 | 7.17428 | 26254.2969 | 1.27573 | 0.07161 | 328.17871 | 7.16115 | 2.35232 | 1.86089 | -0.19079 | 0.2598591 | 0.0716115
119.68001 | 7.18055 | 26257.39574 | 1.2755 | 0.07172 | 328.21745 | 7.17229 | 2.35597 | 1.8651 | -0.19122 | 0.2600425 | 0.0717229
119.78001 | 7.18633 | 26254.54187 | 1.27554 | 0.07178 | 328.18177 | 7.17847 | 2.35801 | 1.857 | -0.19039 | 0.2586902 | 0.0717847
119.88001 | 7.19233 | 26259.34124 | 1.27562 | 0.07189 | 328.24177 | 7.18876 | 2.36138 | 1.86127 | -0.19083 | 0.2589139 | 0.0718876
119.98001 | 7.19839 | 26259.77576 | 1.27554 | 0.07195 | 328.2472 | 7.1953 | 2.36353 | 1.86687 | -0.1914 | 0.2594569 | 0.071953
120.08001 | 7.20423 | 26262.07352 | 1.27542 | 0.07206 | 328.27592 | 7.20607 | 2.36707 | 1.86387 | -0.19109 | 0.2586528 | 0.0720607
120.18001 | 7.21055 | 26265.76781 | 1.27578 | 0.0721 | 328.3221 | 7.21029 | 2.36846 | 1.87232 | -0.19196 | 0.2596733 | 0.0721029
120.28001 | 7.21639 | 26261.33144 | 1.27539 | 0.07221 | 328.26664 | 7.22137 | 2.3721 | 1.87478 | -0.19221 | 0.2596156 | 0.0722137
120.38001 | 7.22244 | 26266.29889 | 1.27557 | 0.07224 | 328.32874 | 7.22384 | 2.37291 | 1.87979 | -0.19273 | 0.2602203 | 0.0722384
120.48001 | 7.22839 | 26264.16206 | 1.27559 | 0.07238 | 328.30203 | 7.23787 | 2.37752 | 1.87539 | -0.19227 | 0.259108 | 0.0723787
120.58001 | 7.23423 | 26266.98375 | 1.27537 | 0.07245 | 328.3373 | 7.24534 | 2.37997 | 1.88417 | -0.19317 | 0.2600527 | 0.0724534
120.68001 | 7.24039 | 26268.92388 | 1.27554 | 0.07255 | 328.36155 | 7.25493 | 2.38312 | 1.87455 | -0.19219 | 0.2583829 | 0.0725493
120.78001 | 7.24623 | 26268.07809 | 1.27563 | 0.07262 | 328.35098 | 7.26191 | 2.38541 | 1.88254 | -0.19301 | 0.2592348 | 0.0726191
120.88001 | 7.25255 | 26273.13137 | 1.27538 | 0.07272 | 328.41414 | 7.27232 | 2.38883 | 1.88738 | -0.1935 | 0.2595293 | 0.0727232
120.98001 | 7.25839 | 26269.91272 | 1.2756 | 0.0728 | 328.37391 | 7.28008 | 2.39138 | 1.88986 | -0.19376 | 0.2595933 | 0.0728008
121.08001 | 7.26433 | 26275.41304 | 1.27556 | 0.07292 | 328.44266 | 7.29153 | 2.39514 | 1.88955 | -0.19373 | 0.2591431 | 0.0729153
121.18001 | 7.27044 | 26273.93246 | 1.27531 | 0.07296 | 328.42416 | 7.29615 | 2.39666 | 1.89478 | -0.19426 | 0.2596959 | 0.0729615
121.28001 | 7.27612 | 26273.78225 | 1.2756 | 0.07308 | 328.42228 | 7.30835 | 2.40067 | 1.89935 | -0.19473 | 0.2598877 | 0.0730835
121.38001 | 7.2825 | 26278.84805 | 1.27547 | 0.07316 | 328.4856 | 7.31618 | 2.40324 | 1.89301 | -0.19408 | 0.258743 | 0.0731618
121.48001 | 7.28839 | 26275.13945 | 1.27553 | 0.07324 | 328.43924 | 7.32404 | 2.40582 | 1.89846 | -0.19464 | 0.2592094 | 0.0732404
121.58001 | 7.29439 | 26280.3483 | 1.27562 | 0.07332 | 328.50435 | 7.33153 | 2.40828 | 1.90595 | -0.19541 | 0.2599662 | 0.0733153
121.68001 | 7.30044 | 26278.88024 | 1.27537 | 0.07343 | 328.486 | 7.34269 | 2.41195 | 1.90455 | -0.19526 | 0.2593804 | 0.0734269
121.78001 | 7.30623 | 26279.23608 | 1.27538 | 0.07352 | 328.49045 | 7.35219 | 2.41507 | 1.90103 | -0.1949 | 0.2585665 | 0.0735219
121.88001 | 7.31244 | 26281.00634 | 1.27557 | 0.07363 | 328.51258 | 7.36331 | 2.41872 | 1.91105 | -0.19593 | 0.2595368 | 0.0736331
121.98001 | 7.31834 | 26280.02286 | 1.27568 | 0.07375 | 328.50029 | 7.37538 | 2.42269 | 1.91761 | -0.1966 | 0.2600015 | 0.0737538
122.08001 | 7.3245 | 26285.51602 | 1.27546 | 0.07381 | 328.56895 | 7.38144 | 2.42468 | 1.91688 | -0.19653 | 0.2596892 | 0.0738144
122.18001 | 7.33039 | 26284.73639 | 1.2758 | 0.07389 | 328.5592 | 7.38909 | 2.42719 | 1.9174 | -0.19658 | 0.2594907 | 0.0738909
122.28001 | 7.33628 | 26288.51473 | 1.27552 | 0.07401 | 328.60643 | 7.40071 | 2.43101 | 1.919 | -0.19675 | 0.2592994 | 0.0740071
122.38001 | 7.3425 | 26288.82051 | 1.27574 | 0.07409 | 328.61026 | 7.40927 | 2.43382 | 1.92674 | -0.19754 | 0.2600445 | 0.0740927
122.48001 | 7.34828 | 26286.08823 | 1.27567 | 0.07417 | 328.5761 | 7.41738 | 2.43648 | 1.936 | -0.19849 | 0.2610086 | 0.0741738
122.58001 | 7.3545 | 26290.7052 | 1.27572 | 0.0743 | 328.63382 | 7.42979 | 2.44056 | 1.95735 | -0.20068 | 0.2634462 | 0.0742979
122.68001 | 7.36044 | 26288.64884 | 1.2758 | 0.07435 | 328.60811 | 7.43463 | 2.44215 | 1.96619 | -0.20158 | 0.2644637 | 0.0743463
122.78001 | 7.36633 | 26293.38741 | 1.27586 | 0.07442 | 328.66734 | 7.4422 | 2.44464 | 1.97065 | -0.20204 | 0.264794 | 0.074422
122.88001 | 7.37239 | 26293.64669 | 1.27561 | 0.07456 | 328.67058 | 7.45642 | 2.44931 | 1.97626 | -0.20262 | 0.2650414 | 0.0745642
122.98001 | 7.37823 | 26293.19787 | 1.27596 | 0.07464 | 328.66497 | 7.46364 | 2.45168 | 1.98414 | -0.20342 | 0.2658408 | 0.0746364
123.08001 | 7.38444 | 26296.24844 | 1.27593 | 0.07472 | 328.70311 | 7.47207 | 2.45445 | 1.9836 | -0.20337 | 0.2654686 | 0.0747207
123.18001 | 7.39044 | 26295.13264 | 1.27574 | 0.07484 | 328.68916 | 7.48355 | 2.45822 | 1.99467 | -0.2045 | 0.2665406 | 0.0748355
123.28001 | 7.39644 | 26299.67451 | 1.27581 | 0.07493 | 328.74593 | 7.4929 | 2.46129 | 1.99862 | -0.20491 | 0.2667352 | 0.074929
123.38001 | 7.40244 | 26298.54977 | 1.27597 | 0.07503 | 328.73187 | 7.50339 | 2.46474 | 1.99806 | -0.20485 | 0.2662876 | 0.0750339
123.48001 | 7.40817 | 26300.16267 | 1.27576 | 0.07512 | 328.75203 | 7.51201 | 2.46757 | 1.99849 | -0.2049 | 0.2660393 | 0.0751201
123.58001 | 7.41439 | 26301.39649 | 1.2759 | 0.0752 | 328.76746 | 7.51979 | 2.47012 | 2.00018 | -0.20507 | 0.2659888 | 0.0751979
123.68001 | 7.42028 | 26298.91098 | 1.27574 | 0.07528 | 328.73639 | 7.52796 | 2.47281 | 2.00471 | -0.20553 | 0.2663019 | 0.0752796
123.78001 | 7.42644 | 26306.33175 | 1.27578 | 0.0754 | 328.82915 | 7.54036 | 2.47688 | 2.0118 | -0.20626 | 0.2668042 | 0.0754036
123.88001 | 7.4325 | 26303.70498 | 1.27598 | 0.07545 | 328.79631 | 7.54467 | 2.4783 | 2.00656 | -0.20572 | 0.2659573 | 0.0754467
123.98001 | 7.43828 | 26305.69696 | 1.27577 | 0.07553 | 328.82121 | 7.5534 | 2.48116 | 2.01551 | -0.20664 | 0.2668348 | 0.075534
124.08001 | 7.44444 | 26307.32596 | 1.27587 | 0.07561 | 328.84157 | 7.56086 | 2.48361 | 2.01537 | -0.20663 | 0.266553 | 0.0756086
124.18001 | 7.45028 | 26304.68667 | 1.27588 | 0.07571 | 328.80858 | 7.57056 | 2.4868 | 2.00836 | -0.20591 | 0.2652855 | 0.0757056
124.28001 | 7.45644 | 26308.18427 | 1.27573 | 0.07579 | 328.8523 | 7.57923 | 2.48965 | 2.01725 | -0.20682 | 0.266155 | 0.0757923
124.38001 | 7.46233 | 26307.29914 | 1.27584 | 0.07586 | 328.84124 | 7.58609 | 2.4919 | 2.0104 | -0.20612 | 0.2650114 | 0.0758609
124.48001 | 7.46844 | 26312.61528 | 1.27585 | 0.07596 | 328.90769 | 7.59593 | 2.49513 | 2.02925 | -0.20805 | 0.2671496 | 0.0759593
124.58001 | 7.47444 | 26311.82134 | 1.2757 | 0.07605 | 328.89777 | 7.60498 | 2.49811 | 2.03008 | -0.20813 | 0.2669409 | 0.0760498
124.68001 | 7.48017 | 26311.77843 | 1.27584 | 0.07614 | 328.89723 | 7.61429 | 2.50116 | 2.02623 | -0.20774 | 0.2661089 | 0.0761429
124.78001 | 7.4866 | 26314.97204 | 1.276 | 0.07619 | 328.93715 | 7.6186 | 2.50258 | 2.03687 | -0.20883 | 0.2673549 | 0.076186
124.88001 | 7.49233 | 26309.9438 | 1.27573 | 0.07628 | 328.8743 | 7.62816 | 2.50572 | 2.03899 | -0.20905 | 0.2672977 | 0.0762816
124.98001 | 7.49839 | 26317.49153 | 1.27604 | 0.07638 | 328.96864 | 7.63793 | 2.50893 | 2.04229 | -0.20939 | 0.2673879 | 0.0763793
125.08001 | 7.50439 | 26314.76998 | 1.27573 | 0.07643 | 328.93462 | 7.6427 | 2.5105 | 2.02835 | -0.20796 | 0.265397 | 0.076427
125.18001 | 7.51023 | 26317.05344 | 1.27592 | 0.07652 | 328.96317 | 7.6522 | 2.51362 | 1.9902 | -0.20405 | 0.2600821 | 0.076522
125.28001 | 7.51644 | 26319.34941 | 1.27584 | 0.07662 | 328.99187 | 7.66174 | 2.51675 | 1.99825 | -0.20487 | 0.2608089 | 0.0766174
125.38001 | 7.52239 | 26316.76733 | 1.27594 | 0.07671 | 328.95959 | 7.6708 | 2.51973 | 1.9982 | -0.20487 | 0.2604943 | 0.076708
125.48001 | 7.52855 | 26321.22338 | 1.27587 | 0.07678 | 329.01529 | 7.67804 | 2.52211 | 1.99655 | -0.2047 | 0.2600338 | 0.0767804
125.58001 | 7.53439 | 26319.37981 | 1.2758 | 0.07687 | 328.99225 | 7.6867 | 2.52495 | 2.01047 | -0.20612 | 0.2615518 | 0.076867
125.68001 | 7.54033 | 26322.76654 | 1.27579 | 0.07695 | 329.03458 | 7.6946 | 2.52755 | 2.00345 | -0.2054 | 0.2603709 | 0.076946
125.78001 | 7.54639 | 26321.50412 | 1.2758 | 0.07704 | 329.0188 | 7.70412 | 2.53067 | 2.0037 | -0.20543 | 0.2600816 | 0.0770412
125.88001 | 7.55217 | 26320.9784 | 1.27599 | 0.07714 | 329.01223 | 7.714 | 2.53392 | 2.01884 | -0.20698 | 0.2617112 | 0.07714
125.98001 | 7.5585 | 26325.50061 | 1.27597 | 0.07719 | 329.06876 | 7.71856 | 2.53542 | 2.00711 | -0.20578 | 0.2600368 | 0.0771856
126.08001 | 7.56439 | 26322.36242 | 1.27581 | 0.07733 | 329.02953 | 7.73276 | 2.54008 | 2.02321 | -0.20743 | 0.2616414 | 0.0773276
126.18001 | 7.57033 | 26327.44968 | 1.27604 | 0.07739 | 329.09312 | 7.73945 | 2.54228 | 2.01628 | -0.20672 | 0.2605198 | 0.0773945
126.28001 | 7.5765 | 26328.38845 | 1.27592 | 0.07748 | 329.10486 | 7.74759 | 2.54495 | 2.01943 | -0.20704 | 0.2606527 | 0.0774759
126.38001 | 7.58223 | 26328.42422 | 1.27588 | 0.07756 | 329.1053 | 7.75599 | 2.54771 | 2.02504 | -0.20762 | 0.2610937 | 0.0775599
126.48001 | 7.58839 | 26330.45554 | 1.27609 | 0.07764 | 329.13069 | 7.76433 | 2.55045 | 2.02913 | -0.20804 | 0.26134 | 0.0776433
126.58001 | 7.59439 | 26329.08404 | 1.27577 | 0.07774 | 329.11355 | 7.77426 | 2.55371 | 2.02738 | -0.20786 | 0.2607811 | 0.0777426
126.68001 | 7.60044 | 26334.15878 | 1.27607 | 0.07785 | 329.17698 | 7.7852 | 2.5573 | 2.03098 | -0.20823 | 0.260877 | 0.077852
126.78001 | 7.60644 | 26334.15163 | 1.27579 | 0.07793 | 329.1769 | 7.79335 | 2.55998 | 2.0342 | -0.20856 | 0.2610174 | 0.0779335
126.88001 | 7.61223 | 26335.14583 | 1.27597 | 0.07799 | 329.18932 | 7.79913 | 2.56188 | 2.02102 | -0.20721 | 0.259134 | 0.0779913
126.98001 | 7.61844 | 26336.15255 | 1.27588 | 0.07806 | 329.20191 | 7.80553 | 2.56398 | 2.03189 | -0.20832 | 0.2603142 | 0.0780553
127.08001 | 7.62428 | 26333.29511 | 1.27575 | 0.07816 | 329.16619 | 7.81561 | 2.5673 | 2.0352 | -0.20866 | 0.2604019 | 0.0781561
127.18001 | 7.6305 | 26338.82761 | 1.27604 | 0.07825 | 329.23535 | 7.8255 | 2.57054 | 2.04193 | -0.20935 | 0.2609328 | 0.078255
127.28001 | 7.63644 | 26335.80208 | 1.27587 | 0.07834 | 329.19753 | 7.83385 | 2.57329 | 2.04587 | -0.20975 | 0.2611577 | 0.0783385
127.38001 | 7.64217 | 26339.61439 | 1.27565 | 0.07841 | 329.24518 | 7.84126 | 2.57572 | 2.05145 | -0.21033 | 0.2616225 | 0.0784126
127.48001 | 7.6485 | 26341.92824 | 1.27593 | 0.07849 | 329.2741 | 7.84917 | 2.57832 | 2.04804 | -0.20998 | 0.2609244 | 0.0784917
127.58001 | 7.65428 | 26338.39846 | 1.27575 | 0.07858 | 329.22998 | 7.85794 | 2.5812 | 2.03742 | -0.20889 | 0.2592817 | 0.0785794
127.68001 | 7.6605 | 26342.4933 | 1.27554 | 0.07868 | 329.28117 | 7.86765 | 2.58439 | 2.04641 | -0.20981 | 0.2601044 | 0.0786765
127.78001 | 7.66639 | 26339.94162 | 1.27595 | 0.07877 | 329.24927 | 7.87663 | 2.58734 | 2.0481 | -0.20998 | 0.2600224 | 0.0787663
127.88001 | 7.67239 | 26343.46068 | 1.27552 | 0.07886 | 329.29326 | 7.88611 | 2.59045 | 2.04489 | -0.20965 | 0.2593027 | 0.0788611
127.98001 | 7.67833 | 26343.09232 | 1.27565 | 0.07892 | 329.28865 | 7.89181 | 2.59232 | 2.059 | -0.2111 | 0.2609034 | 0.0789181
128.08001 | 7.68417 | 26343.58227 | 1.27579 | 0.07901 | 329.29478 | 7.90146 | 2.5955 | 2.06038 | -0.21124 | 0.2607594 | 0.0790146
128.18001 | 7.69055 | 26347.33915 | 1.27569 | 0.07909 | 329.34174 | 7.90903 | 2.59798 | 2.06527 | -0.21174 | 0.2611281 | 0.0790903
128.28001 | 7.69633 | 26343.38915 | 1.27582 | 0.07917 | 329.29236 | 7.9167 | 2.6005 | 2.06773 | -0.21199 | 0.2611858 | 0.079167
128.38001 | 7.7025 | 26350.21985 | 1.27575 | 0.07928 | 329.37775 | 7.92827 | 2.6043 | 2.071 | -0.21233 | 0.2612171 | 0.0792827
128.48001 | 7.7085 | 26347.74506 | 1.27565 | 0.07934 | 329.34681 | 7.93401 | 2.60619 | 2.07761 | -0.21301 | 0.2618613 | 0.0793401
128.58001 | 7.71417 | 26347.49293 | 1.2757 | 0.07944 | 329.34366 | 7.94386 | 2.60942 | 2.07971 | -0.21322 | 0.2618009 | 0.0794386
128.68001 | 7.72044 | 26350.29495 | 1.27578 | 0.0795 | 329.37869 | 7.94984 | 2.61139 | 2.07956 | -0.21321 | 0.2615851 | 0.0794984
128.78001 | 7.72628 | 26347.23902 | 1.27563 | 0.07958 | 329.34049 | 7.95835 | 2.61418 | 2.08955 | -0.21423 | 0.2625607 | 0.0795835
128.88001 | 7.73244 | 26352.66244 | 1.27562 | 0.07967 | 329.40828 | 7.96674 | 2.61694 | 2.09386 | -0.21467 | 0.2628252 | 0.0796674
128.98001 | 7.73839 | 26352.62847 | 1.27567 | 0.07974 | 329.40786 | 7.97357 | 2.61918 | 2.09768 | -0.21506 | 0.2630791 | 0.0797357
129.08001 | 7.74439 | 26355.31604 | 1.27596 | 0.07983 | 329.44145 | 7.98291 | 2.62225 | 2.09457 | -0.21475 | 0.2623818 | 0.0798291
129.18001 | 7.75044 | 26354.32005 | 1.27549 | 0.0799 | 329.429 | 7.99032 | 2.62468 | 2.12075 | -0.21743 | 0.2654149 | 0.0799032
129.28001 | 7.75623 | 26353.70314 | 1.27586 | 0.07999 | 329.42129 | 7.9989 | 2.6275 | 2.12023 | -0.21738 | 0.2650652 | 0.079989
129.38001 | 7.76255 | 26356.81629 | 1.27604 | 0.08009 | 329.4602 | 8.00911 | 2.63086 | 2.14315 | -0.21973 | 0.267589 | 0.0800911
129.48001 | 7.76833 | 26353.29545 | 1.27516 | 0.08018 | 329.41619 | 8.01758 | 2.63364 | 2.14355 | -0.21977 | 0.2673562 | 0.0801758
129.58001 | 7.77433 | 26358.92808 | 1.27585 | 0.08024 | 329.4866 | 8.02424 | 2.63583 | 2.14389 | -0.2198 | 0.2671767 | 0.0802424
129.68001 | 7.78044 | 26358.44171 | 1.27602 | 0.08033 | 329.48052 | 8.03256 | 2.63856 | 2.14867 | -0.22029 | 0.267495 | 0.0803256
129.78001 | 7.78617 | 26358.40595 | 1.27547 | 0.08041 | 329.48007 | 8.04119 | 2.64139 | 2.16238 | -0.2217 | 0.2689129 | 0.0804119
129.88001 | 7.79244 | 26361.63533 | 1.27599 | 0.0805 | 329.52044 | 8.05026 | 2.64437 | 2.14974 | -0.2204 | 0.2670398 | 0.0805026
129.98001 | 7.79844 | 26359.39121 | 1.27575 | 0.0806 | 329.49239 | 8.05993 | 2.64755 | 2.16163 | -0.22162 | 0.2681946 | 0.0805993
130.08001 | 7.80444 | 26362.70106 | 1.27573 | 0.08071 | 329.53376 | 8.07068 | 2.65108 | 2.16278 | -0.22174 | 0.2679799 | 0.0807068
130.18001 | 7.81044 | 26363.60765 | 1.27588 | 0.08078 | 329.5451 | 8.07847 | 2.65364 | 2.15382 | -0.22082 | 0.2666124 | 0.0807847
130.28001 | 7.81623 | 26363.39128 | 1.27555 | 0.08088 | 329.54239 | 8.08807 | 2.65679 | 2.15312 | -0.22075 | 0.2662094 | 0.0808807
130.38001 | 7.82244 | 26365.29744 | 1.27598 | 0.08097 | 329.56622 | 8.09718 | 2.65979 | 2.16469 | -0.22193 | 0.2673388 | 0.0809718
130.48001 | 7.82833 | 26363.42168 | 1.27576 | 0.08109 | 329.54277 | 8.1091 | 2.6637 | 2.16549 | -0.22202 | 0.2670444 | 0.081091
130.58001 | 7.83455 | 26367.73646 | 1.27572 | 0.08116 | 329.59671 | 8.11577 | 2.66589 | 2.16599 | -0.22207 | 0.2668866 | 0.0811577
130.68001 | 7.84044 | 26365.60321 | 1.27577 | 0.08125 | 329.57004 | 8.12522 | 2.669 | 2.17214 | -0.2227 | 0.2673331 | 0.0812522
130.78001 | 7.84628 | 26368.17098 | 1.27584 | 0.08138 | 329.60214 | 8.13795 | 2.67318 | 2.17737 | -0.22324 | 0.2675576 | 0.0813795
130.88001 | 7.85244 | 26369.09902 | 1.27568 | 0.08147 | 329.61374 | 8.14713 | 2.67619 | 2.17421 | -0.22291 | 0.2668682 | 0.0814713
130.98001 | 7.85812 | 26365.7105 | 1.27572 | 0.08158 | 329.57138 | 8.1583 | 2.67986 | 2.18672 | -0.22419 | 0.2680362 | 0.081583
131.08001 | 7.86449 | 26371.60778 | 1.27595 | 0.08163 | 329.6451 | 8.16329 | 2.6815 | 2.19267 | -0.2248 | 0.2686013 | 0.0816329
131.18001 | 7.87044 | 26369.57467 | 1.27571 | 0.08173 | 329.61968 | 8.17257 | 2.68455 | 2.15313 | -0.22075 | 0.2634581 | 0.0817257
131.28001 | 7.87639 | 26373.31188 | 1.27584 | 0.08183 | 329.6664 | 8.18257 | 2.68784 | 2.14766 | -0.22019 | 0.2624677 | 0.0818257
131.38001 | 7.88244 | 26372.60556 | 1.27589 | 0.08194 | 329.65757 | 8.19367 | 2.69148 | 2.14361 | -0.21977 | 0.2616178 | 0.0819367
131.48001 | 7.88823 | 26372.21217 | 1.27576 | 0.08205 | 329.65265 | 8.20518 | 2.69526 | 2.15498 | -0.22094 | 0.2626365 | 0.0820518
131.58001 | 7.89449 | 26373.66951 | 1.27571 | 0.08214 | 329.67087 | 8.21432 | 2.69826 | 2.15039 | -0.22047 | 0.2617855 | 0.0821432
131.68001 | 7.90033 | 26371.04094 | 1.27575 | 0.08221 | 329.63801 | 8.22142 | 2.7006 | 2.15717 | -0.22116 | 0.2623841 | 0.0822142
131.78001 | 7.90639 | 26375.89037 | 1.27584 | 0.08234 | 329.69863 | 8.23371 | 2.70463 | 2.15339 | -0.22078 | 0.2615334 | 0.0823371
131.88001 | 7.91239 | 26374.138 | 1.27563 | 0.08244 | 329.67672 | 8.24439 | 2.70814 | 2.15131 | -0.22056 | 0.2609423 | 0.0824439
131.98001 | 7.91817 | 26376.43933 | 1.2756 | 0.08252 | 329.70549 | 8.25177 | 2.71057 | 2.15787 | -0.22124 | 0.2615039 | 0.0825177
132.08001 | 7.92455 | 26378.13985 | 1.27599 | 0.0826 | 329.72675 | 8.25981 | 2.71321 | 2.15777 | -0.22123 | 0.2612372 | 0.0825981
132.18001 | 7.93028 | 26373.70884 | 1.27552 | 0.08269 | 329.67136 | 8.26858 | 2.71609 | 2.16059 | -0.22152 | 0.2613012 | 0.0826858
132.28001 | 7.93644 | 26379.27353 | 1.27581 | 0.08277 | 329.74092 | 8.27675 | 2.71877 | 2.16361 | -0.22182 | 0.2614082 | 0.0827675
132.38001 | 7.94239 | 26376.96147 | 1.27566 | 0.08284 | 329.71202 | 8.28363 | 2.72103 | 2.16971 | -0.22245 | 0.2619274 | 0.0828363
132.48001 | 7.94828 | 26380.27489 | 1.27556 | 0.08295 | 329.75344 | 8.29486 | 2.72472 | 2.16502 | -0.22197 | 0.2610074 | 0.0829486
132.58001 | 7.95439 | 26381.04022 | 1.27561 | 0.08303 | 329.763 | 8.30344 | 2.72754 | 2.16994 | -0.22247 | 0.2613302 | 0.0830344
132.68001 | 7.96028 | 26381.99151 | 1.27571 | 0.08309 | 329.77489 | 8.30874 | 2.72928 | 2.17113 | -0.2226 | 0.2613068 | 0.0830874
132.78001 | 7.96655 | 26384.25887 | 1.27573 | 0.08318 | 329.80324 | 8.31758 | 2.73218 | 2.17532 | -0.22303 | 0.2615328 | 0.0831758
132.88001 | 7.97239 | 26380.93114 | 1.27543 | 0.08326 | 329.76164 | 8.32611 | 2.73499 | 2.18271 | -0.22378 | 0.2621524 | 0.0832611
132.98001 | 7.97844 | 26386.43146 | 1.27577 | 0.08335 | 329.83039 | 8.33522 | 2.73798 | 2.17731 | -0.22323 | 0.2612181 | 0.0833522
133.08001 | 7.98444 | 26384.29105 | 1.27569 | 0.08343 | 329.80364 | 8.34312 | 2.74057 | 2.18048 | -0.22355 | 0.2613507 | 0.0834312
133.18001 | 7.99017 | 26384.90617 | 1.27571 | 0.08351 | 329.81133 | 8.35106 | 2.74318 | 2.18421 | -0.22394 | 0.2615488 | 0.0835106
133.28001 | 7.99644 | 26387.40957 | 1.27567 | 0.0836 | 329.84262 | 8.36018 | 2.74618 | 2.18885 | -0.22441 | 0.2618185 | 0.0836018
133.38001 | 8.00233 | 26384.59325 | 1.27556 | 0.08369 | 329.80742 | 8.36903 | 2.74908 | 2.18223 | -0.22373 | 0.2607506 | 0.0836903
133.48001 | 8.00844 | 26390.08641 | 1.27585 | 0.08379 | 329.87608 | 8.3787 | 2.75226 | 2.19017 | -0.22455 | 0.2613974 | 0.083787
133.58001 | 8.01449 | 26389.48739 | 1.27563 | 0.08387 | 329.86859 | 8.38716 | 2.75504 | 2.19269 | -0.22481 | 0.2614341 | 0.0838716
133.68001 | 8.02028 | 26389.8468 | 1.27543 | 0.08396 | 329.87309 | 8.39585 | 2.75789 | 2.19652 | -0.2252 | 0.2616197 | 0.0839585
133.78001 | 8.02639 | 26390.45477 | 1.27566 | 0.08404 | 329.88068 | 8.40376 | 2.76049 | 2.20871 | -0.22645 | 0.262824 | 0.0840376
133.88001 | 8.03228 | 26388.83114 | 1.27558 | 0.08413 | 329.86039 | 8.41305 | 2.76355 | 2.20051 | -0.22561 | 0.2615591 | 0.0841305
133.98001 | 8.03844 | 26392.15529 | 1.27558 | 0.08422 | 329.90194 | 8.42176 | 2.7664 | 2.21167 | -0.22675 | 0.2626138 | 0.0842176
134.08001 | 8.04439 | 26390.30278 | 1.27574 | 0.0843 | 329.87878 | 8.43017 | 2.76917 | 2.20663 | -0.22624 | 0.2617539 | 0.0843017
134.18001 | 8.05033 | 26395.44725 | 1.27527 | 0.0844 | 329.94309 | 8.44007 | 2.77242 | 2.21295 | -0.22688 | 0.2621957 | 0.0844007
134.28001 | 8.05639 | 26394.71591 | 1.27573 | 0.08448 | 329.93395 | 8.4477 | 2.77493 | 2.21877 | -0.22748 | 0.2626478 | 0.084477
134.38001 | 8.06217 | 26392.22324 | 1.2755 | 0.08459 | 329.90279 | 8.45912 | 2.77868 | 2.22288 | -0.2279 | 0.2627791 | 0.0845912
134.48001 | 8.06855 | 26397.31944 | 1.27557 | 0.08465 | 329.96649 | 8.46487 | 2.78057 | 2.22058 | -0.22767 | 0.2623289 | 0.0846487
134.58001 | 8.07439 | 26392.8169 | 1.27558 | 0.08478 | 329.91021 | 8.47774 | 2.78479 | 2.22427 | -0.22804 | 0.2623659 | 0.0847774
134.68001 | 8.08028 | 26398.45133 | 1.27578 | 0.08485 | 329.98064 | 8.48496 | 2.78716 | 2.23184 | -0.22882 | 0.2630348 | 0.0848496
134.78001 | 8.08639 | 26398.27073 | 1.27531 | 0.08496 | 329.97838 | 8.49565 | 2.79068 | 2.23276 | -0.22891 | 0.2628121 | 0.0849565
134.88001 | 8.09223 | 26397.68422 | 1.27559 | 0.08505 | 329.97105 | 8.50502 | 2.79375 | 2.24389 | -0.23006 | 0.2638312 | 0.0850502
134.98001 | 8.09849 | 26399.65832 | 1.27568 | 0.08513 | 329.99573 | 8.51281 | 2.79631 | 2.24052 | -0.22971 | 0.2631939 | 0.0851281
135.08001 | 8.10439 | 26397.20857 | 1.27543 | 0.08527 | 329.96511 | 8.52714 | 2.80102 | 2.24833 | -0.23051 | 0.2636675 | 0.0852714
135.18001 | 8.11049 | 26401.33023 | 1.27549 | 0.08532 | 330.01663 | 8.53179 | 2.80255 | 2.24956 | -0.23064 | 0.263668 | 0.0853179
135.28001 | 8.11639 | 26399.10221 | 1.27569 | 0.08545 | 329.98878 | 8.54486 | 2.80684 | 2.24985 | -0.23067 | 0.2632986 | 0.0854486
135.38001 | 8.12217 | 26401.85595 | 1.27555 | 0.08552 | 330.0232 | 8.55205 | 2.8092 | 2.26033 | -0.23174 | 0.2643027 | 0.0855205
135.48001 | 8.12844 | 26402.50683 | 1.27529 | 0.08562 | 330.03134 | 8.562 | 2.81247 | 2.26077 | -0.23179 | 0.264047 | 0.08562
135.58001 | 8.13428 | 26399.57607 | 1.27559 | 0.0857 | 329.9947 | 8.57025 | 2.81518 | 2.26505 | -0.23222 | 0.2642922 | 0.0857025
135.68001 | 8.14049 | 26406.02589 | 1.2753 | 0.08581 | 330.07532 | 8.5806 | 2.81858 | 2.26076 | -0.23179 | 0.2634734 | 0.085806
135.78001 | 8.14644 | 26402.39775 | 1.27564 | 0.08593 | 330.02997 | 8.5927 | 2.82256 | 2.269 | -0.23263 | 0.2640614 | 0.085927
135.88001 | 8.15233 | 26405.43759 | 1.27547 | 0.086 | 330.06797 | 8.59965 | 2.82484 | 2.27552 | -0.2333 | 0.2646061 | 0.0859965
135.98001 | 8.15844 | 26404.7581 | 1.27537 | 0.0861 | 330.05948 | 8.61047 | 2.82839 | 2.27434 | -0.23318 | 0.2641366 | 0.0861047
136.08001 | 8.16428 | 26402.6159 | 1.27547 | 0.0862 | 330.0327 | 8.62017 | 2.83158 | 2.28523 | -0.23429 | 0.2651027 | 0.0862017
136.18001 | 8.17044 | 26405.56812 | 1.27548 | 0.08628 | 330.0696 | 8.62771 | 2.83406 | 2.29671 | -0.23547 | 0.2662016 | 0.0862771
136.28001 | 8.17633 | 26404.08754 | 1.27538 | 0.08635 | 330.05109 | 8.63538 | 2.83658 | 2.30688 | -0.23651 | 0.2671428 | 0.0863538
136.38001 | 8.18244 | 26408.67949 | 1.2756 | 0.08648 | 330.10849 | 8.64814 | 2.84077 | 2.30831 | -0.23666 | 0.266914 | 0.0864814
136.48001 | 8.18844 | 26407.1703 | 1.27551 | 0.08654 | 330.08963 | 8.65395 | 2.84267 | 2.31091 | -0.23693 | 0.2670353 | 0.0865395
136.58001 | 8.19423 | 26407.83906 | 1.27552 | 0.08664 | 330.09799 | 8.66386 | 2.84593 | 2.32017 | -0.23788 | 0.2677986 | 0.0866386
136.68001 | 8.20049 | 26409.39832 | 1.27541 | 0.08674 | 330.11748 | 8.67372 | 2.84917 | 2.31422 | -0.23727 | 0.2668082 | 0.0867372
136.78001 | 8.20633 | 26405.2695 | 1.27541 | 0.08678 | 330.06587 | 8.67784 | 2.85052 | 2.32316 | -0.23818 | 0.2677118 | 0.0867784
136.88001 | 8.21239 | 26411.23116 | 1.27556 | 0.08689 | 330.14039 | 8.68936 | 2.85431 | 2.33142 | -0.23903 | 0.2683074 | 0.0868936
136.98001 | 8.21844 | 26410.27987 | 1.27544 | 0.08696 | 330.1285 | 8.69579 | 2.85642 | 2.3292 | -0.2388 | 0.2678538 | 0.0869579
137.08001 | 8.22428 | 26412.77969 | 1.2754 | 0.08704 | 330.15975 | 8.70438 | 2.85924 | 2.33708 | -0.23961 | 0.2684947 | 0.0870438
137.18001 | 8.23039 | 26413.67912 | 1.27537 | 0.08714 | 330.17099 | 8.71436 | 2.86252 | 2.32657 | -0.23853 | 0.2669812 | 0.0871436
137.28001 | 8.23639 | 26411.50296 | 1.27545 | 0.0872 | 330.14379 | 8.71985 | 2.86432 | 2.2934 | -0.23513 | 0.2630091 | 0.0871985
137.38001 | 8.24249 | 26413.27143 | 1.27525 | 0.0873 | 330.16589 | 8.73026 | 2.86774 | 2.29416 | -0.23521 | 0.2627826 | 0.0873026
137.48001 | 8.24839 | 26412.10735 | 1.27558 | 0.08736 | 330.15134 | 8.73592 | 2.8696 | 2.29566 | -0.23536 | 0.262784 | 0.0873592
137.58001 | 8.25428 | 26415.11679 | 1.27531 | 0.08743 | 330.18896 | 8.74346 | 2.87208 | 2.31064 | -0.2369 | 0.2642707 | 0.0874346
137.68001 | 8.26033 | 26415.49945 | 1.27548 | 0.08753 | 330.19374 | 8.75348 | 2.87537 | 2.30714 | -0.23654 | 0.2635683 | 0.0875348
137.78001 | 8.26612 | 26413.97417 | 1.27544 | 0.08762 | 330.17468 | 8.76181 | 2.87811 | 2.29831 | -0.23563 | 0.26231 | 0.0876181
137.88001 | 8.27255 | 26417.48607 | 1.27525 | 0.0877 | 330.21858 | 8.76986 | 2.88075 | 2.30784 | -0.23661 | 0.2631559 | 0.0876986
137.98001 | 8.27844 | 26414.54279 | 1.27559 | 0.08777 | 330.18178 | 8.77699 | 2.88309 | 2.30676 | -0.2365 | 0.262819 | 0.0877699
138.08001 | 8.28433 | 26419.05785 | 1.27532 | 0.08789 | 330.23822 | 8.78937 | 2.88716 | 2.31585 | -0.23743 | 0.263483 | 0.0878937
138.18001 | 8.2905 | 26418.36584 | 1.27542 | 0.08793 | 330.22957 | 8.79285 | 2.8883 | 2.30852 | -0.23668 | 0.2625451 | 0.0879285
138.28001 | 8.29617 | 26417.48607 | 1.27525 | 0.08803 | 330.21858 | 8.80256 | 2.89149 | 2.31345 | -0.23719 | 0.2628156 | 0.0880256
138.38001 | 8.30244 | 26420.46332 | 1.27544 | 0.08812 | 330.25579 | 8.81228 | 2.89468 | 2.30813 | -0.23664 | 0.261922 | 0.0881228
138.48001 | 8.30839 | 26417.86337 | 1.2752 | 0.0882 | 330.22329 | 8.81981 | 2.89716 | 2.31942 | -0.2378 | 0.2629785 | 0.0881981
138.58001 | 8.31444 | 26422.10484 | 1.27549 | 0.0883 | 330.27631 | 8.8299 | 2.90047 | 2.32213 | -0.23808 | 0.2629849 | 0.088299
138.68001 | 8.32039 | 26420.8442 | 1.27532 | 0.08841 | 330.26055 | 8.84074 | 2.90403 | 2.31745 | -0.2376 | 0.262133 | 0.0884074
138.78001 | 8.32628 | 26422.70923 | 1.27529 | 0.08849 | 330.28387 | 8.84884 | 2.90669 | 2.33535 | -0.23943 | 0.2639159 | 0.0884884
138.88001 | 8.33249 | 26422.06192 | 1.27542 | 0.08856 | 330.27577 | 8.8556 | 2.90891 | 2.31939 | -0.2378 | 0.2619122 | 0.088556
138.98001 | 8.33823 | 26418.27464 | 1.27523 | 0.08868 | 330.22843 | 8.86766 | 2.91288 | 2.33088 | -0.23897 | 0.2628518 | 0.0886766
139.08001 | 8.34455 | 26423.4978 | 1.27519 | 0.08872 | 330.29372 | 8.87224 | 2.91438 | 2.33457 | -0.23935 | 0.263132 | 0.0887224
139.18001 | 8.35039 | 26420.78698 | 1.27545 | 0.08881 | 330.25984 | 8.88132 | 2.91736 | 2.33157 | -0.23904 | 0.2625252 | 0.0888132
139.28001 | 8.35623 | 26424.33465 | 1.2752 | 0.08891 | 330.30418 | 8.8909 | 2.92051 | 2.33342 | -0.23923 | 0.2624504 | 0.088909
139.38001 | 8.36249 | 26424.80493 | 1.27533 | 0.089 | 330.31006 | 8.90031 | 2.9236 | 2.3415 | -0.24006 | 0.2630807 | 0.0890031
139.48001 | 8.36823 | 26422.83976 | 1.27544 | 0.08907 | 330.2855 | 8.90722 | 2.92587 | 2.34261 | -0.24018 | 0.2630013 | 0.0890722
139.58001 | 8.37449 | 26425.30739 | 1.27518 | 0.08921 | 330.31634 | 8.9208 | 2.93033 | 2.3478 | -0.24071 | 0.2631827 | 0.089208
139.68001 | 8.38044 | 26422.60194 | 1.27531 | 0.08931 | 330.28252 | 8.93117 | 2.93374 | 2.33941 | -0.23985 | 0.2619377 | 0.0893117
139.78001 | 8.38644 | 26426.70929 | 1.27527 | 0.08937 | 330.33387 | 8.93693 | 2.93563 | 2.35072 | -0.24101 | 0.2630344 | 0.0893693
139.88001 | 8.39233 | 26424.78883 | 1.27524 | 0.08952 | 330.30986 | 8.95183 | 2.94052 | 2.3585 | -0.24181 | 0.2634657 | 0.0895183
139.98001 | 8.39823 | 26426.4375 | 1.27511 | 0.08955 | 330.33047 | 8.95508 | 2.94159 | 2.35156 | -0.24109 | 0.2625951 | 0.0895508
140.08001 | 8.40449 | 26427.9753 | 1.27531 | 0.08967 | 330.34969 | 8.9666 | 2.94537 | 2.35606 | -0.24156 | 0.2627596 | 0.089666
140.18001 | 8.41033 | 26425.04454 | 1.27514 | 0.08979 | 330.31306 | 8.97882 | 2.94939 | 2.35922 | -0.24188 | 0.2627539 | 0.0897882
140.28001 | 8.41649 | 26430.44114 | 1.27524 | 0.08986 | 330.38051 | 8.98643 | 2.95189 | 2.36127 | -0.24209 | 0.2627595 | 0.0898643
140.38001 | 8.42244 | 26427.90198 | 1.27529 | 0.08995 | 330.34877 | 8.99521 | 2.95477 | 2.37237 | -0.24323 | 0.263737 | 0.0899521
140.48001 | 8.42823 | 26429.26633 | 1.27511 | 0.09005 | 330.36583 | 9.00465 | 2.95787 | 2.37308 | -0.2433 | 0.2635394 | 0.0900465
140.58001 | 8.43439 | 26430.32134 | 1.2752 | 0.09016 | 330.37902 | 9.01562 | 2.96148 | 2.38781 | -0.24481 | 0.2648526 | 0.0901562
140.68001 | 8.44028 | 26427.81794 | 1.2752 | 0.09019 | 330.34772 | 9.0187 | 2.96249 | 2.37587 | -0.24359 | 0.2634382 | 0.090187
140.78001 | 8.44644 | 26431.08487 | 1.27507 | 0.09029 | 330.38856 | 9.02932 | 2.96598 | 2.38677 | -0.2447 | 0.2643355 | 0.0902932
140.88001 | 8.45244 | 26430.76837 | 1.2753 | 0.09039 | 330.3846 | 9.03895 | 2.96914 | 2.39117 | -0.24516 | 0.2645407 | 0.0903895
140.98001 | 8.45839 | 26433.76529 | 1.27527 | 0.09048 | 330.42207 | 9.04808 | 2.97214 | 2.39267 | -0.24531 | 0.2644395 | 0.0904808
141.08001 | 8.46449 | 26433.38799 | 1.27502 | 0.09057 | 330.41735 | 9.05652 | 2.97491 | 2.39306 | -0.24535 | 0.2642362 | 0.0905652
141.18001 | 8.47023 | 26431.37634 | 1.27529 | 0.09066 | 330.3922 | 9.06562 | 2.9779 | 2.38709 | -0.24474 | 0.2633124 | 0.0906562
141.28001 | 8.47649 | 26433.74741 | 1.27512 | 0.09074 | 330.42184 | 9.0744 | 2.98079 | 2.40177 | -0.24624 | 0.2646754 | 0.090744
141.38001 | 8.48233 | 26430.96685 | 1.27505 | 0.09081 | 330.38709 | 9.08142 | 2.98309 | 2.4007 | -0.24613 | 0.2643529 | 0.0908142
141.48001 | 8.48833 | 26435.99331 | 1.27513 | 0.0909 | 330.44992 | 9.09005 | 2.98593 | 2.40955 | -0.24704 | 0.2650755 | 0.0909005
141.58001 | 8.49449 | 26435.20653 | 1.27518 | 0.09099 | 330.44008 | 9.09924 | 2.98895 | 2.40826 | -0.24691 | 0.2646661 | 0.0909924
141.68001 | 8.50017 | 26434.00669 | 1.27499 | 0.09105 | 330.42508 | 9.10524 | 2.99092 | 2.41496 | -0.24759 | 0.2652275 | 0.0910524
141.78001 | 8.50649 | 26437.21104 | 1.27526 | 0.09116 | 330.46514 | 9.11583 | 2.9944 | 2.41402 | -0.2475 | 0.2648163 | 0.0911583
141.88001 | 8.51239 | 26432.51002 | 1.27499 | 0.09124 | 330.40638 | 9.1241 | 2.99711 | 2.41308 | -0.2474 | 0.2644732 | 0.091241
141.98001 | 8.51844 | 26436.93209 | 1.27493 | 0.0913 | 330.46165 | 9.13022 | 2.99912 | 2.42147 | -0.24826 | 0.2652149 | 0.0913022
142.08001 | 8.52433 | 26435.78589 | 1.27517 | 0.09144 | 330.44732 | 9.14425 | 3.00373 | 2.42268 | -0.24839 | 0.2649403 | 0.0914425
142.18001 | 8.53023 | 26437.26647 | 1.27482 | 0.09148 | 330.46583 | 9.14795 | 3.00495 | 2.42643 | -0.24877 | 0.265243 | 0.0914795
142.28001 | 8.53644 | 26438.45379 | 1.27493 | 0.09157 | 330.48067 | 9.15686 | 3.00787 | 2.42557 | -0.24868 | 0.264891 | 0.0915686
142.38001 | 8.54228 | 26436.15067 | 1.27507 | 0.09168 | 330.45188 | 9.16814 | 3.01158 | 2.4316 | -0.2493 | 0.2652228 | 0.0916814
142.48001 | 8.5486 | 26440.78553 | 1.27497 | 0.09177 | 330.50982 | 9.17728 | 3.01458 | 2.43219 | -0.24936 | 0.265023 | 0.0917728
142.58001 | 8.55439 | 26436.44035 | 1.2751 | 0.09189 | 330.4555 | 9.18885 | 3.01838 | 2.42839 | -0.24897 | 0.2642757 | 0.0918885
142.68001 | 8.56033 | 26440.63711 | 1.275 | 0.09194 | 330.50796 | 9.1938 | 3.02001 | 2.44343 | -0.25051 | 0.2657693 | 0.091938
142.78001 | 8.56649 | 26439.29064 | 1.27483 | 0.09201 | 330.49113 | 9.201 | 3.02237 | 2.4378 | -0.24994 | 0.2649495 | 0.09201
142.88001 | 8.57217 | 26437.40058 | 1.27507 | 0.09214 | 330.46751 | 9.21359 | 3.02651 | 2.44514 | -0.25069 | 0.2653841 | 0.0921359
142.98001 | 8.57844 | 26441.00547 | 1.27494 | 0.09225 | 330.51257 | 9.22538 | 3.03038 | 2.4536 | -0.25156 | 0.2659619 | 0.0922538
143.08001 | 8.58439 | 26437.70099 | 1.27481 | 0.09234 | 330.47126 | 9.23396 | 3.0332 | 2.45469 | -0.25167 | 0.2658329 | 0.0923396
143.18001 | 8.59039 | 26442.01756 | 1.27511 | 0.09243 | 330.52522 | 9.24296 | 3.03616 | 2.477 | -0.25395 | 0.2679877 | 0.0924296
143.28001 | 8.59639 | 26440.65678 | 1.2748 | 0.09256 | 330.50821 | 9.2557 | 3.04034 | 2.48036 | -0.2543 | 0.2679819 | 0.092557
143.38001 | 8.60228 | 26440.55128 | 1.27477 | 0.0926 | 330.50689 | 9.26035 | 3.04187 | 2.44825 | -0.25101 | 0.2643799 | 0.0926035
143.48001 | 8.60839 | 26440.80162 | 1.27495 | 0.09274 | 330.51002 | 9.27441 | 3.04649 | 2.45049 | -0.25124 | 0.2642206 | 0.0927441
143.58001 | 8.61428 | 26438.28571 | 1.2749 | 0.09282 | 330.47857 | 9.282 | 3.04898 | 2.43954 | -0.25011 | 0.2628248 | 0.09282
143.68001 | 8.62044 | 26442.48426 | 1.27478 | 0.09292 | 330.53105 | 9.29204 | 3.05228 | 2.45617 | -0.25182 | 0.2643305 | 0.0929204
143.78001 | 8.62644 | 26441.01799 | 1.27509 | 0.09305 | 330.51272 | 9.30462 | 3.05641 | 2.45446 | -0.25164 | 0.2637894 | 0.0930462
143.88001 | 8.63228 | 26444.55492 | 1.27479 | 0.09309 | 330.55694 | 9.30936 | 3.05797 | 2.44744 | -0.25092 | 0.262901 | 0.0930936
143.98001 | 8.63849 | 26444.8607 | 1.27495 | 0.09322 | 330.56076 | 9.32157 | 3.06198 | 2.45507 | -0.25171 | 0.2633752 | 0.0932157
144.08001 | 8.64428 | 26440.75871 | 1.27507 | 0.09333 | 330.50948 | 9.33265 | 3.06562 | 2.4608 | -0.25229 | 0.2636764 | 0.0933265
144.18001 | 8.65049 | 26445.55271 | 1.27479 | 0.09343 | 330.56941 | 9.34277 | 3.06894 | 2.46245 | -0.25246 | 0.2635674 | 0.0934277
144.28001 | 8.65644 | 26443.90583 | 1.27489 | 0.09353 | 330.54882 | 9.35335 | 3.07242 | 2.46105 | -0.25232 | 0.2631196 | 0.0935335
144.38001 | 8.66233 | 26446.41995 | 1.27496 | 0.0936 | 330.58025 | 9.36029 | 3.0747 | 2.47262 | -0.25351 | 0.2641606 | 0.0936029
144.48001 | 8.66839 | 26447.46959 | 1.27472 | 0.09373 | 330.59337 | 9.37294 | 3.07885 | 2.4754 | -0.25379 | 0.2641007 | 0.0937294
144.58001 | 8.67428 | 26446.47896 | 1.27509 | 0.09381 | 330.58099 | 9.38139 | 3.08163 | 2.47049 | -0.25329 | 0.2633394 | 0.0938139
144.68001 | 8.68055 | 26448.64976 | 1.27486 | 0.09389 | 330.60812 | 9.38864 | 3.08401 | 2.47199 | -0.25344 | 0.2632959 | 0.0938864
144.78001 | 8.68639 | 26444.11147 | 1.27482 | 0.09401 | 330.55139 | 9.40144 | 3.08821 | 2.47026 | -0.25326 | 0.2627534 | 0.0940144
144.88001 | 8.69244 | 26448.21525 | 1.27508 | 0.09397 | 330.60269 | 9.39732 | 3.08686 | 2.48022 | -0.25429 | 0.2639284 | 0.0939732
144.98001 | 8.69839 | 26446.60413 | 1.27485 | 0.09409 | 330.58255 | 9.40879 | 3.09063 | 2.47077 | -0.25332 | 0.2626023 | 0.0940879
145.08001 | 8.70412 | 26447.54648 | 1.27494 | 0.09422 | 330.59433 | 9.4216 | 3.09483 | 2.47584 | -0.25384 | 0.2627834 | 0.094216
145.18001 | 8.71044 | 26450.01769 | 1.27496 | 0.09437 | 330.62522 | 9.43692 | 3.09987 | 2.48982 | -0.25527 | 0.2638382 | 0.0943692
145.28001 | 8.71633 | 26445.89961 | 1.27478 | 0.09446 | 330.57375 | 9.44551 | 3.10269 | 2.49191 | -0.25548 | 0.2638195 | 0.0944551
145.38001 | 8.72244 | 26452.36909 | 1.27468 | 0.09455 | 330.65461 | 9.45491 | 3.10578 | 2.49065 | -0.25535 | 0.263424 | 0.0945491
145.48001 | 8.72849 | 26449.87285 | 1.27484 | 0.09466 | 330.62341 | 9.46591 | 3.10939 | 2.49452 | -0.25575 | 0.2635267 | 0.0946591
145.58001 | 8.73428 | 26450.47724 | 1.2748 | 0.09472 | 330.63097 | 9.4722 | 3.11146 | 2.48956 | -0.25524 | 0.2628281 | 0.094722
145.68001 | 8.74039 | 26449.59748 | 1.2748 | 0.09482 | 330.61997 | 9.48153 | 3.11452 | 2.49641 | -0.25594 | 0.2632919 | 0.0948153
145.78001 | 8.74617 | 26446.82407 | 1.27482 | 0.09487 | 330.5853 | 9.4871 | 3.11635 | 2.49955 | -0.25627 | 0.2634683 | 0.094871
145.88001 | 8.75244 | 26450.46473 | 1.27466 | 0.09499 | 330.63081 | 9.4994 | 3.12039 | 2.50256 | -0.25658 | 0.263444 | 0.094994
145.98001 | 8.75839 | 26448.71593 | 1.27462 | 0.09507 | 330.60895 | 9.50736 | 3.12301 | 2.50066 | -0.25638 | 0.2630236 | 0.0950736
146.08001 | 8.76444 | 26455.56986 | 1.27476 | 0.09518 | 330.69462 | 9.51768 | 3.1264 | 2.50348 | -0.25667 | 0.2630347 | 0.0951768
146.18001 | 8.77049 | 26452.29399 | 1.27465 | 0.09525 | 330.65367 | 9.52488 | 3.12876 | 2.51269 | -0.25761 | 0.2638028 | 0.0952488
146.28001 | 8.77623 | 26450.46473 | 1.27458 | 0.09531 | 330.63081 | 9.53073 | 3.13068 | 2.51194 | -0.25754 | 0.2635622 | 0.0953073
146.38001 | 8.78255 | 26454.01239 | 1.27481 | 0.09539 | 330.67515 | 9.53898 | 3.13339 | 2.51957 | -0.25832 | 0.2641341 | 0.0953898
146.48001 | 8.78833 | 26448.36903 | 1.27456 | 0.09549 | 330.60461 | 9.54946 | 3.13683 | 2.52361 | -0.25873 | 0.2642673 | 0.0954946
146.58001 | 8.79439 | 26453.75133 | 1.27496 | 0.09559 | 330.67189 | 9.55862 | 3.13984 | 2.51817 | -0.25818 | 0.2634449 | 0.0955862
146.68001 | 8.80039 | 26452.58188 | 1.27438 | 0.09569 | 330.65727 | 9.5693 | 3.14335 | 2.52575 | -0.25895 | 0.263943 | 0.095693
146.78001 | 8.80623 | 26453.19521 | 1.27447 | 0.09578 | 330.66494 | 9.57767 | 3.1461 | 2.52794 | -0.25918 | 0.263941 | 0.0957767
146.88001 | 8.81249 | 26454.30028 | 1.27473 | 0.09589 | 330.67875 | 9.58858 | 3.14968 | 2.53032 | -0.25942 | 0.2638889 | 0.0958858
146.98001 | 8.81839 | 26451.73788 | 1.27482 | 0.09595 | 330.64672 | 9.59545 | 3.15194 | 2.53305 | -0.2597 | 0.2639845 | 0.0959545
147.08001 | 8.82455 | 26454.91362 | 1.27466 | 0.09604 | 330.68642 | 9.60426 | 3.15484 | 2.53785 | -0.26019 | 0.2642421 | 0.0960426
147.18001 | 8.83039 | 26452.63553 | 1.27481 | 0.09613 | 330.65794 | 9.61336 | 3.15782 | 2.54749 | -0.26118 | 0.2649948 | 0.0961336
147.28001 | 8.83628 | 26455.40714 | 1.27479 | 0.09625 | 330.69259 | 9.62465 | 3.16153 | 2.55126 | -0.26157 | 0.2650756 | 0.0962465
147.38001 | 8.84239 | 26454.98872 | 1.27457 | 0.09635 | 330.68736 | 9.63515 | 3.16498 | 2.56109 | -0.26258 | 0.265807 | 0.0963515
147.48001 | 8.84823 | 26452.82686 | 1.27487 | 0.09642 | 330.66034 | 9.6424 | 3.16736 | 2.55802 | -0.26226 | 0.2652887 | 0.096424
147.58001 | 8.85449 | 26456.56228 | 1.27456 | 0.09651 | 330.70703 | 9.65101 | 3.17019 | 2.56589 | -0.26307 | 0.2658675 | 0.0965101
147.68001 | 8.86044 | 26453.35793 | 1.27482 | 0.09662 | 330.66697 | 9.66171 | 3.17371 | 2.56832 | -0.26332 | 0.2658246 | 0.0966171
147.78001 | 8.86639 | 26456.68209 | 1.27469 | 0.09672 | 330.70853 | 9.67174 | 3.177 | 2.56645 | -0.26313 | 0.2653556 | 0.0967174
147.88001 | 8.87239 | 26456.1832 | 1.27466 | 0.09681 | 330.70229 | 9.6813 | 3.18014 | 2.57603 | -0.26411 | 0.2660831 | 0.096813
147.98001 | 8.87823 | 26454.68831 | 1.2748 | 0.09693 | 330.6836 | 9.6926 | 3.18385 | 2.58081 | -0.2646 | 0.266266 | 0.096926
148.08001 | 8.88439 | 26456.18141 | 1.27474 | 0.09703 | 330.70227 | 9.70252 | 3.18711 | 2.58128 | -0.26465 | 0.2660422 | 0.0970252
148.18001 | 8.89033 | 26455.16574 | 1.27467 | 0.09712 | 330.68957 | 9.71215 | 3.19028 | 2.58662 | -0.26519 | 0.2663283 | 0.0971215
148.28001 | 8.89644 | 26459.02812 | 1.27465 | 0.09723 | 330.73785 | 9.72309 | 3.19387 | 2.58166 | -0.26468 | 0.2655185 | 0.0972309
148.38001 | 8.90244 | 26457.51536 | 1.27458 | 0.0973 | 330.71894 | 9.72988 | 3.1961 | 2.57805 | -0.26431 | 0.2649622 | 0.0972988
148.48001 | 8.90828 | 26457.83722 | 1.27458 | 0.09742 | 330.72297 | 9.74202 | 3.20009 | 2.57951 | -0.26446 | 0.2647818 | 0.0974202
148.58001 | 8.91449 | 26458.25028 | 1.27473 | 0.09753 | 330.72813 | 9.7533 | 3.20379 | 2.58834 | -0.26537 | 0.2653809 | 0.097533
148.68001 | 8.92028 | 26454.39684 | 1.27433 | 0.09764 | 330.67996 | 9.764 | 3.20731 | 2.58785 | -0.26532 | 0.2650399 | 0.09764
148.78001 | 8.92644 | 26460.03127 | 1.27456 | 0.09769 | 330.75039 | 9.7691 | 3.20898 | 2.58278 | -0.2648 | 0.2643826 | 0.097691
148.88001 | 8.93244 | 26457.23999 | 1.27465 | 0.09778 | 330.7155 | 9.7781 | 3.21194 | 2.59157 | -0.2657 | 0.2650382 | 0.097781
148.98001 | 8.93828 | 26459.67364 | 1.27436 | 0.09783 | 330.74592 | 9.78315 | 3.2136 | 2.59226 | -0.26577 | 0.2649719 | 0.0978315
149.08001 | 8.94444 | 26460.59096 | 1.27452 | 0.09786 | 330.75739 | 9.78631 | 3.21464 | 2.59725 | -0.26628 | 0.2653963 | 0.0978631
149.18001 | 8.95033 | 26457.49211 | 1.27475 | 0.09797 | 330.71865 | 9.79685 | 3.2181 | 2.59686 | -0.26624 | 0.2650709 | 0.0979685
149.28001 | 8.95655 | 26460.7054 | 1.27447 | 0.09801 | 330.75882 | 9.80124 | 3.21954 | 2.60082 | -0.26665 | 0.2653562 | 0.0980124
149.38001 | 8.96239 | 26457.71384 | 1.27436 | 0.09813 | 330.72142 | 9.81254 | 3.22325 | 2.59437 | -0.26599 | 0.2643933 | 0.0981254
149.48001 | 8.96839 | 26460.89315 | 1.27458 | 0.09832 | 330.76116 | 9.83195 | 3.22963 | 2.56976 | -0.26347 | 0.2613683 | 0.0983195
149.58001 | 8.97439 | 26458.41837 | 1.27425 | 0.09836 | 330.73023 | 9.83559 | 3.23082 | 2.56896 | -0.26338 | 0.2611902 | 0.0983559
149.68001 | 8.98017 | 26458.85825 | 1.27447 | 0.09849 | 330.73573 | 9.84855 | 3.23508 | 2.57291 | -0.26379 | 0.2612476 | 0.0984855
149.78001 | 8.98655 | 26461.45284 | 1.27462 | 0.09855 | 330.76816 | 9.85487 | 3.23716 | 2.56819 | -0.2633 | 0.2606011 | 0.0985487
149.88001 | 8.99239 | 26457.55649 | 1.27432 | 0.09865 | 330.71946 | 9.86514 | 3.24053 | 2.57095 | -0.26359 | 0.2606096 | 0.0986514
149.98001 | 8.99839 | 26463.4341 | 1.27457 | 0.09875 | 330.79293 | 9.87472 | 3.24368 | 2.58116 | -0.26463 | 0.2613907 | 0.0987472
150.08001 | 9.00444 | 26460.19578 | 1.27455 | 0.09883 | 330.75245 | 9.88327 | 3.24649 | 2.57335 | -0.26383 | 0.2603743 | 0.0988327
150.18001 | 9.01023 | 26460.29592 | 1.2743 | 0.09892 | 330.7537 | 9.89188 | 3.24931 | 2.59931 | -0.26649 | 0.2627721 | 0.0989188
150.28001 | 9.01639 | 26461.82835 | 1.27467 | 0.09901 | 330.77285 | 9.90084 | 3.25226 | 2.60577 | -0.26716 | 0.2631868 | 0.0990084
150.38001 | 9.02239 | 26458.71878 | 1.27445 | 0.09908 | 330.73398 | 9.90815 | 3.25466 | 2.62587 | -0.26922 | 0.2650212 | 0.0990815
150.48001 | 9.02849 | 26462.5597 | 1.27442 | 0.09916 | 330.782 | 9.91616 | 3.25729 | 2.60985 | -0.26758 | 0.2631916 | 0.0991616
150.58001 | 9.03433 | 26460.73937 | 1.27447 | 0.09925 | 330.75924 | 9.92509 | 3.26022 | 2.61949 | -0.26856 | 0.2639261 | 0.0992509
150.68001 | 9.04033 | 26463.27138 | 1.27447 | 0.09934 | 330.79089 | 9.93434 | 3.26326 | 2.61083 | -0.26768 | 0.2628086 | 0.0993434
150.78001 | 9.04639 | 26461.37416 | 1.27436 | 0.09946 | 330.76718 | 9.94605 | 3.26711 | 2.62147 | -0.26877 | 0.263569 | 0.0994605
150.88001 | 9.05217 | 26459.3786 | 1.27464 | 0.09951 | 330.74223 | 9.95148 | 3.26889 | 2.62235 | -0.26886 | 0.2635136 | 0.0995148
150.98001 | 9.05849 | 26462.1377 | 1.27437 | 0.09961 | 330.77672 | 9.9607 | 3.27192 | 2.62547 | -0.26918 | 0.2635829 | 0.099607
151.08001 | 9.06433 | 26459.39648 | 1.27446 | 0.09969 | 330.74246 | 9.96933 | 3.27476 | 2.62893 | -0.26953 | 0.2637018 | 0.0996933
151.18001 | 9.07033 | 26464.63394 | 1.27458 | 0.09979 | 330.80792 | 9.97925 | 3.27801 | 2.64844 | -0.27153 | 0.2653947 | 0.0997925
151.28001 | 9.07644 | 26463.91332 | 1.27437 | 0.0999 | 330.79892 | 9.98973 | 3.28146 | 2.64108 | -0.27078 | 0.2643795 | 0.0998973
151.38001 | 9.08223 | 26462.2575 | 1.27466 | 0.09996 | 330.77822 | 9.99607 | 3.28354 | 2.63844 | -0.27051 | 0.2639477 | 0.0999607
151.48001 | 9.08844 | 26464.43188 | 1.27443 | 0.10004 | 330.8054 | 10.00367 | 3.28604 | 2.64014 | -0.27068 | 0.2639171 | 0.1000367
151.58001 | 9.09449 | 26462.4542 | 1.27439 | 0.10016 | 330.78068 | 10.01579 | 3.29002 | 2.63965 | -0.27063 | 0.2635489 | 0.1001579
151.68001 | 9.10044 | 26464.60354 | 1.27456 | 0.10021 | 330.80754 | 10.0213 | 3.29183 | 2.64973 | -0.27166 | 0.2644098 | 0.100213
151.78001 | 9.10633 | 26462.87978 | 1.27457 | 0.10032 | 330.786 | 10.03196 | 3.29533 | 2.65418 | -0.27212 | 0.2645724 | 0.1003196
151.88001 | 9.11217 | 26464.11717 | 1.27417 | 0.10043 | 330.80146 | 10.04252 | 3.2988 | 2.65599 | -0.27231 | 0.2644745 | 0.1004252
151.98001 | 9.11844 | 26465.61384 | 1.27452 | 0.1005 | 330.82017 | 10.04961 | 3.30112 | 2.65713 | -0.27242 | 0.2644013 | 0.1004961
152.08001 | 9.12433 | 26462.96918 | 1.2744 | 0.10064 | 330.78711 | 10.06365 | 3.30574 | 2.64943 | -0.27163 | 0.2632673 | 0.1006365
152.18001 | 9.13049 | 26467.2339 | 1.2745 | 0.10068 | 330.84042 | 10.06845 | 3.30732 | 2.66397 | -0.27312 | 0.2645859 | 0.1006845
152.28001 | 9.13649 | 26463.78815 | 1.27462 | 0.10082 | 330.79735 | 10.08152 | 3.31161 | 2.67097 | -0.27384 | 0.2649372 | 0.1008152
152.38001 | 9.14223 | 26465.49761 | 1.27444 | 0.10089 | 330.81872 | 10.08932 | 3.31417 | 2.67199 | -0.27395 | 0.2648335 | 0.1008932
152.48001 | 9.14844 | 26466.22896 | 1.27446 | 0.10101 | 330.82786 | 10.10088 | 3.31797 | 2.67401 | -0.27415 | 0.2647304 | 0.1010088
152.58001 | 9.15423 | 26462.34512 | 1.27459 | 0.10109 | 330.77931 | 10.10946 | 3.32078 | 2.67268 | -0.27402 | 0.2643742 | 0.1010946
152.68001 | 9.16044 | 26466.47215 | 1.27446 | 0.10121 | 330.8309 | 10.12063 | 3.32445 | 2.67865 | -0.27463 | 0.2646723 | 0.1012063
152.78001 | 9.16639 | 26464.5946 | 1.27433 | 0.1013 | 330.80743 | 10.13032 | 3.32764 | 2.67961 | -0.27473 | 0.2645139 | 0.1013032
152.88001 | 9.17239 | 26467.55576 | 1.27463 | 0.10134 | 330.84445 | 10.13372 | 3.32875 | 2.68007 | -0.27477 | 0.2644705 | 0.1013372
152.98001 | 9.17839 | 26465.4994 | 1.27434 | 0.1014 | 330.81874 | 10.14044 | 3.33096 | 2.68705 | -0.27549 | 0.2649836 | 0.1014044
153.08001 | 9.18423 | 26465.51907 | 1.27423 | 0.1016 | 330.81899 | 10.16024 | 3.33747 | 2.69374 | -0.27618 | 0.2651256 | 0.1016024
153.18001 | 9.19055 | 26467.20171 | 1.27437 | 0.10159 | 330.84002 | 10.159 | 3.33706 | 2.69302 | -0.2761 | 0.2650871 | 0.10159
153.28001 | 9.19628 | 26461.97855 | 1.27409 | 0.10165 | 330.77473 | 10.16487 | 3.33899 | 2.70183 | -0.27701 | 0.2658007 | 0.1016487
153.38001 | 9.20239 | 26467.72027 | 1.27419 | 0.10176 | 330.8465 | 10.17571 | 3.34255 | 2.70859 | -0.2777 | 0.2661819 | 0.1017571
153.48001 | 9.20849 | 26465.94107 | 1.27434 | 0.10184 | 330.82426 | 10.18429 | 3.34537 | 2.71804 | -0.27867 | 0.2668856 | 0.1018429
153.58001 | 9.21423 | 26466.41135 | 1.27403 | 0.10191 | 330.83014 | 10.19065 | 3.34746 | 2.71832 | -0.2787 | 0.2667465 | 0.1019065
153.68001 | 9.22049 | 26467.04257 | 1.27451 | 0.10201 | 330.83803 | 10.20132 | 3.35096 | 2.71448 | -0.2783 | 0.2660911 | 0.1020132
153.78001 | 9.22633 | 26462.56864 | 1.27429 | 0.10209 | 330.78211 | 10.20875 | 3.3534 | 2.72779 | -0.27967 | 0.2672012 | 0.1020875
153.88001 | 9.23249 | 26466.3291 | 1.27384 | 0.10218 | 330.82911 | 10.21809 | 3.35647 | 2.73622 | -0.28053 | 0.2677819 | 0.1021809
153.98001 | 9.23833 | 26464.4444 | 1.27452 | 0.10231 | 330.80555 | 10.23053 | 3.36055 | 2.73191 | -0.28009 | 0.267035 | 0.1023053
154.08001 | 9.24428 | 26466.48109 | 1.27419 | 0.10241 | 330.83101 | 10.24091 | 3.36397 | 2.73101 | -0.28 | 0.2666765 | 0.1024091
154.18001 | 9.25039 | 26465.34204 | 1.27405 | 0.10258 | 330.81678 | 10.25774 | 3.36949 | 2.73297 | -0.2802 | 0.26643 | 0.1025774
154.28001 | 9.25628 | 26464.92541 | 1.27439 | 0.10263 | 330.81157 | 10.26329 | 3.37132 | 2.74119 | -0.28104 | 0.2670869 | 0.1026329
154.38001 | 9.26255 | 26467.0819 | 1.27422 | 0.10274 | 330.83852 | 10.2743 | 3.37493 | 2.73858 | -0.28077 | 0.2665466 | 0.102743
154.48001 | 9.26839 | 26462.94773 | 1.27419 | 0.1028 | 330.78685 | 10.27987 | 3.37676 | 2.75136 | -0.28208 | 0.2676454 | 0.1027987
154.58001 | 9.27433 | 26466.94422 | 1.27439 | 0.10291 | 330.8368 | 10.29066 | 3.38031 | 2.74709 | -0.28165 | 0.2669498 | 0.1029066
154.68001 | 9.28044 | 26465.19542 | 1.27432 | 0.10301 | 330.81494 | 10.30064 | 3.38359 | 2.74516 | -0.28145 | 0.2665038 | 0.1030064
154.78001 | 9.28612 | 26463.60397 | 1.27425 | 0.10308 | 330.79505 | 10.30801 | 3.38601 | 2.75002 | -0.28195 | 0.2667848 | 0.1030801
154.88001 | 9.29239 | 26466.54904 | 1.27412 | 0.10321 | 330.83186 | 10.32057 | 3.39013 | 2.74946 | -0.28189 | 0.2664058 | 0.1032057
154.98001 | 9.29844 | 26464.93256 | 1.27434 | 0.10329 | 330.81166 | 10.32907 | 3.39292 | 2.74931 | -0.28187 | 0.2661721 | 0.1032907
155.08001 | 9.30444 | 26467.59689 | 1.2742 | 0.10336 | 330.84496 | 10.33641 | 3.39533 | 2.75411 | -0.28237 | 0.2664474 | 0.1033641
155.18001 | 9.31044 | 26467.44311 | 1.27414 | 0.10347 | 330.84304 | 10.34731 | 3.39892 | 2.75472 | -0.28243 | 0.2662257 | 0.1034731
155.28001 | 9.31633 | 26467.52357 | 1.27416 | 0.10356 | 330.84404 | 10.35604 | 3.40178 | 2.76095 | -0.28307 | 0.2666029 | 0.1035604
155.38001 | 9.32244 | 26467.48245 | 1.27402 | 0.10368 | 330.84353 | 10.36807 | 3.40573 | 2.76424 | -0.2834 | 0.2666109 | 0.1036807
155.48001 | 9.32823 | 26464.22446 | 1.27414 | 0.10375 | 330.80281 | 10.37501 | 3.40801 | 2.7692 | -0.28391 | 0.2669106 | 0.1037501
155.58001 | 9.33449 | 26468.06717 | 1.27402 | 0.10384 | 330.85084 | 10.38396 | 3.41095 | 2.76284 | -0.28326 | 0.2660681 | 0.1038396
155.68001 | 9.34044 | 26466.12167 | 1.27427 | 0.10395 | 330.82652 | 10.39507 | 3.4146 | 2.74515 | -0.28145 | 0.2640819 | 0.1039507
155.78001 | 9.34628 | 26469.46728 | 1.27405 | 0.10402 | 330.86834 | 10.40219 | 3.41694 | 2.72075 | -0.27895 | 0.2615555 | 0.1040219
155.88001 | 9.35249 | 26469.46371 | 1.27422 | 0.10413 | 330.8683 | 10.41277 | 3.42042 | 2.71847 | -0.27871 | 0.2610708 | 0.1041277
155.98001 | 9.35823 | 26464.8968 | 1.27427 | 0.10423 | 330.81121 | 10.42309 | 3.42381 | 2.7337 | -0.28027 | 0.2622735 | 0.1042309
156.08001 | 9.36449 | 26469.26343 | 1.27415 | 0.10434 | 330.86579 | 10.43429 | 3.42749 | 2.73129 | -0.28003 | 0.261761 | 0.1043429
156.18001 | 9.37044 | 26464.99157 | 1.27403 | 0.10444 | 330.81239 | 10.44416 | 3.43073 | 2.7303 | -0.27992 | 0.2614188 | 0.1044416
156.28001 | 9.37633 | 26467.54682 | 1.27432 | 0.10451 | 330.84434 | 10.45103 | 3.43299 | 2.73591 | -0.2805 | 0.2617838 | 0.1045103
156.38001 | 9.38233 | 26466.87984 | 1.27401 | 0.10469 | 330.836 | 10.46858 | 3.43875 | 2.73821 | -0.28074 | 0.2615646 | 0.1046858
156.48001 | 9.38823 | 26466.67421 | 1.27405 | 0.10475 | 330.83343 | 10.47483 | 3.4408 | 2.7327 | -0.28017 | 0.2608825 | 0.1047483
156.58001 | 9.39449 | 26468.54997 | 1.27434 | 0.10484 | 330.85687 | 10.48378 | 3.44374 | 2.73521 | -0.28043 | 0.2608992 | 0.1048378
156.68001 | 9.40039 | 26465.32953 | 1.27359 | 0.10497 | 330.81662 | 10.49682 | 3.44803 | 2.73844 | -0.28076 | 0.2608828 | 0.1049682
156.78001 | 9.40649 | 26470.10386 | 1.27412 | 0.10507 | 330.8763 | 10.50662 | 3.45125 | 2.74489 | -0.28142 | 0.2612534 | 0.1050662
156.88001 | 9.41233 | 26464.75732 | 1.27414 | 0.10513 | 330.80947 | 10.51347 | 3.4535 | 2.73845 | -0.28076 | 0.2604706 | 0.1051347
156.98001 | 9.41817 | 26466.7064 | 1.2738 | 0.10522 | 330.83383 | 10.52213 | 3.45634 | 2.74326 | -0.28125 | 0.2607134 | 0.1052213
157.08001 | 9.42449 | 26467.89193 | 1.27412 | 0.10532 | 330.84865 | 10.53228 | 3.45967 | 2.74964 | -0.28191 | 0.2610679 | 0.1053228
157.18001 | 9.43033 | 26464.38003 | 1.27411 | 0.10533 | 330.80475 | 10.53331 | 3.46001 | 2.75133 | -0.28208 | 0.2612028 | 0.1053331
157.28001 | 9.43649 | 26468.97018 | 1.27339 | 0.10546 | 330.86213 | 10.54634 | 3.46429 | 2.76022 | -0.28299 | 0.261723 | 0.1054634
157.38001 | 9.44244 | 26466.12346 | 1.27479 | 0.10553 | 330.82654 | 10.55335 | 3.4666 | 2.76773 | -0.28376 | 0.2622608 | 0.1055335
157.48001 | 9.44833 | 26467.65769 | 1.27394 | 0.10564 | 330.84572 | 10.56351 | 3.46993 | 2.78155 | -0.28518 | 0.2633168 | 0.1056351
157.58001 | 9.45444 | 26467.06045 | 1.27369 | 0.10577 | 330.83826 | 10.5766 | 3.47423 | 2.80011 | -0.28708 | 0.2647458 | 0.105766
157.68001 | 9.46023 | 26465.41178 | 1.27458 | 0.10582 | 330.81765 | 10.58229 | 3.4761 | 2.80003 | -0.28707 | 0.2645958 | 0.1058229
157.78001 | 9.46644 | 26466.78865 | 1.27385 | 0.10592 | 330.83486 | 10.59238 | 3.47942 | 2.80903 | -0.288 | 0.2651935 | 0.1059238
157.88001 | 9.47239 | 26464.64467 | 1.27365 | 0.10602 | 330.80806 | 10.60208 | 3.4826 | 2.7982 | -0.28689 | 0.2639293 | 0.1060208
157.98001 | 9.47844 | 26469.41721 | 1.27461 | 0.10613 | 330.86772 | 10.6126 | 3.48606 | 2.8064 | -0.28773 | 0.2644404 | 0.106126
158.08001 | 9.48444 | 26465.89816 | 1.27376 | 0.1062 | 330.82373 | 10.6198 | 3.48843 | 2.80612 | -0.2877 | 0.2642347 | 0.106198
158.18001 | 9.49023 | 26465.16681 | 1.274 | 0.10628 | 330.81459 | 10.62751 | 3.49096 | 2.81942 | -0.28906 | 0.2652945 | 0.1062751
158.28001 | 9.49649 | 26466.99607 | 1.2745 | 0.10637 | 330.83745 | 10.6374 | 3.4942 | 2.8225 | -0.28938 | 0.2653374 | 0.106374
158.38001 | 9.50233 | 26462.19313 | 1.27377 | 0.10645 | 330.77741 | 10.645 | 3.4967 | 2.82381 | -0.28951 | 0.265271 | 0.10645
158.48001 | 9.50839 | 26466.71176 | 1.27419 | 0.10654 | 330.8339 | 10.65436 | 3.49978 | 2.82025 | -0.28915 | 0.2647038 | 0.1065436
158.58001 | 9.51444 | 26466.5848 | 1.27418 | 0.10668 | 330.83231 | 10.66816 | 3.50431 | 2.83368 | -0.29052 | 0.2656203 | 0.1066816
158.68001 | 9.52028 | 26467.22317 | 1.27373 | 0.10675 | 330.84029 | 10.6752 | 3.50662 | 2.83404 | -0.29056 | 0.2654789 | 0.106752
158.78001 | 9.52639 | 26467.6702 | 1.27421 | 0.10687 | 330.84588 | 10.68674 | 3.51041 | 2.83279 | -0.29043 | 0.2650752 | 0.1068674
158.88001 | 9.53233 | 26465.35456 | 1.27418 | 0.10707 | 330.81693 | 10.707 | 3.51707 | 2.84604 | -0.29179 | 0.2658112 | 0.10707
158.98001 | 9.53855 | 26468.72878 | 1.2739 | 0.10715 | 330.85911 | 10.71454 | 3.51955 | 2.84233 | -0.29141 | 0.2652778 | 0.1071454
159.08001 | 9.54439 | 26464.78415 | 1.27416 | 0.10725 | 330.8098 | 10.72494 | 3.52296 | 2.84506 | -0.29169 | 0.2652751 | 0.1072494
159.18001 | 9.55028 | 26467.76855 | 1.27399 | 0.10735 | 330.84711 | 10.73512 | 3.5263 | 2.86114 | -0.29334 | 0.2665215 | 0.1073512
159.28001 | 9.55633 | 26466.23611 | 1.27399 | 0.10742 | 330.82795 | 10.74235 | 3.52868 | 2.85721 | -0.29294 | 0.2659763 | 0.1074235
159.38001 | 9.56217 | 26463.83464 | 1.27432 | 0.10754 | 330.79793 | 10.75356 | 3.53236 | 2.86705 | -0.29395 | 0.266614 | 0.1075356
159.48001 | 9.56855 | 26468.85216 | 1.27404 | 0.10763 | 330.86065 | 10.76278 | 3.53539 | 2.86852 | -0.2941 | 0.2665222 | 0.1076278
159.58001 | 9.57444 | 26463.45019 | 1.27408 | 0.10769 | 330.79313 | 10.76854 | 3.53728 | 2.86947 | -0.29419 | 0.2664679 | 0.1076854
159.68001 | 9.58033 | 26467.28396 | 1.27401 | 0.10779 | 330.84105 | 10.77864 | 3.5406 | 2.87282 | -0.29454 | 0.266529 | 0.1077864
159.78001 | 9.58644 | 26465.80696 | 1.27391 | 0.10788 | 330.82259 | 10.78825 | 3.54376 | 2.88544 | -0.29583 | 0.2674614 | 0.1078825
159.88001 | 9.59223 | 26464.43188 | 1.27372 | 0.10801 | 330.8054 | 10.8013 | 3.54804 | 2.88516 | -0.2958 | 0.2671123 | 0.108013
159.98001 | 9.59839 | 26465.3331 | 1.27411 | 0.10808 | 330.81666 | 10.80783 | 3.55019 | 2.88793 | -0.29609 | 0.2672072 | 0.1080783
160.08001 | 9.60433 | 26463.14979 | 1.27373 | 0.10821 | 330.78937 | 10.82138 | 3.55464 | 2.88627 | -0.29592 | 0.2667192 | 0.1082138
160.18001 | 9.61049 | 26467.76497 | 1.27384 | 0.10829 | 330.84706 | 10.82896 | 3.55713 | 2.89238 | -0.29654 | 0.2670967 | 0.1082896
160.28001 | 9.61644 | 26464.93971 | 1.27406 | 0.10838 | 330.81175 | 10.83758 | 3.55996 | 2.90082 | -0.29741 | 0.2676631 | 0.1083758
160.38001 | 9.62223 | 26465.96432 | 1.27384 | 0.10851 | 330.82455 | 10.85051 | 3.56421 | 2.89942 | -0.29726 | 0.2672151 | 0.1085051
160.48001 | 9.62849 | 26465.1686 | 1.27396 | 0.10861 | 330.81461 | 10.86097 | 3.56765 | 2.90352 | -0.29768 | 0.2673352 | 0.1086097
160.58001 | 9.63423 | 26460.87348 | 1.27382 | 0.10875 | 330.76092 | 10.87467 | 3.57215 | 2.91245 | -0.2986 | 0.2678196 | 0.1087467
160.68001 | 9.64049 | 26466.89594 | 1.27383 | 0.1088 | 330.8362 | 10.88029 | 3.57399 | 2.91443 | -0.2988 | 0.2678633 | 0.1088029
160.78001 | 9.64639 | 26462.03041 | 1.27379 | 0.10892 | 330.77538 | 10.89215 | 3.57789 | 2.90781 | -0.29812 | 0.2669638 | 0.1089215
160.88001 | 9.65228 | 26465.31701 | 1.27391 | 0.10894 | 330.81646 | 10.89382 | 3.57843 | 2.90634 | -0.29797 | 0.266788 | 0.1089382
160.98001 | 9.65844 | 26465.20257 | 1.27384 | 0.10902 | 330.81503 | 10.90188 | 3.58108 | 2.90682 | -0.29802 | 0.2666347 | 0.1090188
161.08001 | 9.66428 | 26462.57222 | 1.27402 | 0.10917 | 330.78215 | 10.91692 | 3.58602 | 2.91351 | -0.29871 | 0.2668802 | 0.1091692
161.18001 | 9.67055 | 26465.13283 | 1.27384 | 0.10923 | 330.81416 | 10.92335 | 3.58813 | 2.91466 | -0.29883 | 0.2668284 | 0.1092335
161.28001 | 9.67639 | 26461.82477 | 1.27396 | 0.10934 | 330.77281 | 10.93449 | 3.59179 | 2.91862 | -0.29923 | 0.2669187 | 0.1093449
161.38001 | 9.68244 | 26465.22939 | 1.27406 | 0.10941 | 330.81537 | 10.94148 | 3.59409 | 2.92208 | -0.29959 | 0.2670644 | 0.1094148
161.48001 | 9.68839 | 26463.17482 | 1.27403 | 0.10952 | 330.78969 | 10.95178 | 3.59747 | 2.91816 | -0.29918 | 0.2664553 | 0.1095178
161.58001 | 9.69417 | 26463.13906 | 1.27394 | 0.10964 | 330.78924 | 10.96398 | 3.60148 | 2.92667 | -0.30006 | 0.266935 | 0.1096398
161.68001 | 9.70049 | 26464.21731 | 1.27415 | 0.10969 | 330.80272 | 10.96861 | 3.603 | 2.92572 | -0.29996 | 0.2667357 | 0.1096861
161.78001 | 9.70639 | 26461.00223 | 1.27396 | 0.10982 | 330.76253 | 10.98198 | 3.60739 | 2.93758 | -0.30118 | 0.2674909 | 0.1098198
161.88001 | 9.71244 | 26465.21688 | 1.27402 | 0.10989 | 330.81521 | 10.98938 | 3.60982 | 2.93473 | -0.30088 | 0.2670515 | 0.1098938
161.98001 | 9.71849 | 26462.58652 | 1.27404 | 0.10998 | 330.78233 | 10.99751 | 3.6125 | 2.93646 | -0.30106 | 0.2670114 | 0.1099751
162.08001 | 9.72428 | 26462.97991 | 1.27385 | 0.11005 | 330.78725 | 11.00532 | 3.61506 | 2.90491 | -0.29783 | 0.2639551 | 0.1100532
162.18001 | 9.73028 | 26463.16946 | 1.27409 | 0.11016 | 330.78962 | 11.0156 | 3.61844 | 2.9068 | -0.29802 | 0.2638803 | 0.110156
162.28001 | 9.73633 | 26460.76083 | 1.27387 | 0.11027 | 330.75951 | 11.02658 | 3.62204 | 2.90114 | -0.29744 | 0.2631042 | 0.1102658
162.38001 | 9.74249 | 26463.03713 | 1.27402 | 0.11034 | 330.78796 | 11.0341 | 3.62452 | 2.90444 | -0.29778 | 0.263224 | 0.110341
162.48001 | 9.74839 | 26461.90882 | 1.274 | 0.11042 | 330.77386 | 11.04163 | 3.62699 | 2.90974 | -0.29832 | 0.2635245 | 0.1104163
162.58001 | 9.75433 | 26463.91153 | 1.27401 | 0.11048 | 330.79889 | 11.04834 | 3.62919 | 2.90861 | -0.29821 | 0.2632622 | 0.1104834
162.68001 | 9.76039 | 26463.19091 | 1.27392 | 0.11061 | 330.78989 | 11.06118 | 3.63341 | 2.9088 | -0.29823 | 0.2629738 | 0.1106118
162.78001 | 9.76617 | 26460.82878 | 1.27425 | 0.1107 | 330.76036 | 11.06987 | 3.63626 | 2.90785 | -0.29813 | 0.2626815 | 0.1106987
162.88001 | 9.7726 | 26463.55033 | 1.27395 | 0.11077 | 330.79438 | 11.07695 | 3.63859 | 2.90982 | -0.29833 | 0.2626914 | 0.1107695
162.98001 | 9.77839 | 26459.20157 | 1.27386 | 0.11085 | 330.74002 | 11.0849 | 3.6412 | 2.90838 | -0.29818 | 0.2623731 | 0.110849
163.08001 | 9.78433 | 26463.08184 | 1.27402 | 0.11099 | 330.78852 | 11.09921 | 3.6459 | 2.91282 | -0.29864 | 0.2624349 | 0.1109921
163.18001 | 9.79049 | 26462.46672 | 1.27393 | 0.11107 | 330.78083 | 11.10707 | 3.64848 | 2.91057 | -0.29841 | 0.2620466 | 0.1110707
163.28001 | 9.79622 | 26461.00581 | 1.27402 | 0.11121 | 330.76257 | 11.12097 | 3.65305 | 2.90581 | -0.29792 | 0.2612911 | 0.1112097
163.38001 | 9.80244 | 26462.20207 | 1.27389 | 0.11136 | 330.77753 | 11.13578 | 3.65791 | 2.91509 | -0.29887 | 0.2617769 | 0.1113578
163.48001 | 9.80839 | 26458.9566 | 1.27398 | 0.11146 | 330.73696 | 11.14563 | 3.66115 | 2.91279 | -0.29863 | 0.2613392 | 0.1114563
163.58001 | 9.81449 | 26461.81762 | 1.27378 | 0.11155 | 330.77272 | 11.15523 | 3.6643 | 2.91762 | -0.29913 | 0.2615473 | 0.1115523
163.68001 | 9.82039 | 26459.83279 | 1.27406 | 0.11164 | 330.74791 | 11.16365 | 3.66707 | 2.90924 | -0.29827 | 0.2605994 | 0.1116365
163.78001 | 9.82623 | 26461.17032 | 1.27362 | 0.11175 | 330.76463 | 11.17459 | 3.67066 | 2.91699 | -0.29906 | 0.2610378 | 0.1117459
163.88001 | 9.83249 | 26461.28654 | 1.2739 | 0.11181 | 330.76608 | 11.1812 | 3.67284 | 2.92643 | -0.30003 | 0.2617277 | 0.111812
163.98001 | 9.83828 | 26457.25608 | 1.27403 | 0.11191 | 330.7157 | 11.1912 | 3.67612 | 2.92298 | -0.29968 | 0.2611856 | 0.111912
164.08001 | 9.84455 | 26461.2633 | 1.27367 | 0.11199 | 330.76579 | 11.19933 | 3.67879 | 2.93504 | -0.30092 | 0.2620728 | 0.1119933
164.18001 | 9.85044 | 26457.16131 | 1.27382 | 0.11209 | 330.71452 | 11.20932 | 3.68207 | 2.93679 | -0.3011 | 0.2619954 | 0.1120932
164.28001 | 9.85628 | 26460.38353 | 1.27394 | 0.11221 | 330.75479 | 11.22109 | 3.68594 | 2.93297 | -0.3007 | 0.2613801 | 0.1122109
164.38001 | 9.86244 | 26459.19442 | 1.27367 | 0.11231 | 330.73993 | 11.23111 | 3.68923 | 2.94811 | -0.30226 | 0.262495 | 0.1123111
164.48001 | 9.86817 | 26456.89666 | 1.27402 | 0.11238 | 330.71121 | 11.2385 | 3.69166 | 2.9496 | -0.30241 | 0.262455 | 0.112385
164.58001 | 9.87444 | 26459.17118 | 1.27372 | 0.11249 | 330.73964 | 11.24903 | 3.69511 | 2.95954 | -0.30343 | 0.2630929 | 0.1124903
164.68001 | 9.88039 | 26456.79474 | 1.27391 | 0.11262 | 330.70993 | 11.26189 | 3.69934 | 2.959 | -0.30337 | 0.2627445 | 0.1126189
164.78001 | 9.88644 | 26460.14392 | 1.27402 | 0.11266 | 330.7518 | 11.26585 | 3.70064 | 2.96141 | -0.30362 | 0.2628661 | 0.1126585
164.88001 | 9.89239 | 26456.95746 | 1.2739 | 0.11281 | 330.71197 | 11.28127 | 3.7057 | 2.97142 | -0.30465 | 0.2633941 | 0.1128127
164.98001 | 9.89823 | 26457.76033 | 1.27392 | 0.11293 | 330.722 | 11.2925 | 3.7094 | 2.96935 | -0.30443 | 0.2629489 | 0.112925
165.08001 | 9.90449 | 26457.29542 | 1.274 | 0.11295 | 330.71619 | 11.29524 | 3.7103 | 2.99177 | -0.30673 | 0.26487 | 0.1129524
165.18001 | 9.91028 | 26453.14693 | 1.274 | 0.11304 | 330.66434 | 11.30366 | 3.71306 | 3.01623 | -0.30924 | 0.2668366 | 0.1130366
165.28001 | 9.91644 | 26457.3741 | 1.27395 | 0.1131 | 330.71718 | 11.31015 | 3.71519 | 3.01675 | -0.30929 | 0.2667294 | 0.1131015
165.38001 | 9.92244 | 26454.27346 | 1.27418 | 0.11318 | 330.67842 | 11.31841 | 3.7179 | 3.01597 | -0.30921 | 0.2664659 | 0.1131841
165.48001 | 9.92823 | 26456.44426 | 1.2737 | 0.1133 | 330.70555 | 11.3302 | 3.72178 | 3.01345 | -0.30895 | 0.2659662 | 0.113302
165.58001 | 9.93439 | 26456.95388 | 1.27404 | 0.1134 | 330.71192 | 11.33958 | 3.72486 | 3.02568 | -0.31021 | 0.2668247 | 0.1133958
165.68001 | 9.94033 | 26454.28956 | 1.27398 | 0.11349 | 330.67862 | 11.34898 | 3.72795 | 3.03051 | -0.3107 | 0.2670293 | 0.1134898
165.78001 | 9.94644 | 26456.19929 | 1.27392 | 0.11356 | 330.70249 | 11.35633 | 3.73036 | 3.03428 | -0.31109 | 0.2671884 | 0.1135633
165.88001 | 9.95244 | 26455.5645 | 1.27418 | 0.11367 | 330.69456 | 11.36737 | 3.73399 | 3.03989 | -0.31167 | 0.2674225 | 0.1136737
165.98001 | 9.95833 | 26456.85732 | 1.27387 | 0.11377 | 330.71072 | 11.37658 | 3.73701 | 3.05011 | -0.31271 | 0.2681043 | 0.1137658
166.08001 | 9.96444 | 26455.83808 | 1.27411 | 0.11384 | 330.69798 | 11.38428 | 3.73954 | 3.04504 | -0.31219 | 0.2674776 | 0.1138428
166.18001 | 9.97022 | 26453.95875 | 1.27402 | 0.11396 | 330.67448 | 11.39576 | 3.74331 | 3.04755 | -0.31245 | 0.2674284 | 0.1139576
166.28001 | 9.97655 | 26455.8202 | 1.27412 | 0.11403 | 330.69775 | 11.40287 | 3.74565 | 3.05795 | -0.31352 | 0.2681737 | 0.1140287
166.38001 | 9.98239 | 26452.49069 | 1.27387 | 0.11412 | 330.65613 | 11.41152 | 3.74849 | 3.06661 | -0.31441 | 0.2687293 | 0.1141152
166.48001 | 9.98839 | 26456.67493 | 1.27418 | 0.11422 | 330.70844 | 11.42183 | 3.75188 | 3.06759 | -0.31451 | 0.2685725 | 0.1142183
166.58001 | 9.99449 | 26454.08928 | 1.27357 | 0.11432 | 330.67612 | 11.43175 | 3.75514 | 3.07319 | -0.31508 | 0.2688294 | 0.1143175
166.68001 | 10.00012 | 26452.75533 | 1.27406 | 0.11438 | 330.65944 | 11.43832 | 3.75729 | 3.08149 | -0.31593 | 0.2694006 | 0.1143832
166.78001 | 10.00644 | 26454.33784 | 1.27406 | 0.11448 | 330.67922 | 11.44841 | 3.76061 | 3.07478 | -0.31524 | 0.268577 | 0.1144841
166.88001 | 10.01239 | 26449.94438 | 1.27403 | 0.1146 | 330.6243 | 11.46007 | 3.76444 | 3.09255 | -0.31706 | 0.2698544 | 0.1146007
166.98001 | 10.01849 | 26453.93729 | 1.27388 | 0.11467 | 330.67422 | 11.46711 | 3.76675 | 3.08914 | -0.31671 | 0.2693913 | 0.1146711
167.08001 | 10.02439 | 26451.64847 | 1.2741 | 0.11479 | 330.64561 | 11.47857 | 3.77052 | 3.08429 | -0.31622 | 0.2686998 | 0.1147857
167.18001 | 10.03028 | 26452.96097 | 1.27381 | 0.11484 | 330.66201 | 11.48438 | 3.77242 | 3.09487 | -0.3173 | 0.2694852 | 0.1148438
167.28001 | 10.03644 | 26451.72 | 1.27411 | 0.11498 | 330.6465 | 11.4977 | 3.7768 | 3.0932 | -0.31713 | 0.2690277 | 0.114977
167.38001 | 10.04217 | 26448.59791 | 1.27408 | 0.11517 | 330.60747 | 11.517 | 3.78314 | 3.09551 | -0.31737 | 0.2687775 | 0.11517
167.48001 | 10.04849 | 26452.89302 | 1.27372 | 0.11524 | 330.66116 | 11.52421 | 3.78551 | 3.09239 | -0.31705 | 0.2683386 | 0.1152421
167.58001 | 10.05439 | 26448.51029 | 1.27423 | 0.11536 | 330.60638 | 11.53629 | 3.78948 | 3.10106 | -0.31794 | 0.2688091 | 0.1153629
167.68001 | 10.06033 | 26452.38519 | 1.27397 | 0.11547 | 330.65481 | 11.54718 | 3.79305 | 3.1038 | -0.31822 | 0.2687929 | 0.1154718
167.78001 | 10.06655 | 26450.90997 | 1.27386 | 0.11556 | 330.63637 | 11.55583 | 3.79589 | 3.10421 | -0.31826 | 0.2686272 | 0.1155583
167.88001 | 10.07223 | 26447.61264 | 1.27384 | 0.11566 | 330.59516 | 11.56593 | 3.79921 | 3.11029 | -0.31888 | 0.2689183 | 0.1156593
167.98001 | 10.07849 | 26450.42181 | 1.27402 | 0.11577 | 330.63027 | 11.57744 | 3.80299 | 3.10615 | -0.31846 | 0.2682933 | 0.1157744
168.08001 | 10.08439 | 26445.508 | 1.27372 | 0.11586 | 330.56885 | 11.5855 | 3.80564 | 3.11193 | -0.31905 | 0.2686056 | 0.115855
168.18001 | 10.09039 | 26449.22912 | 1.27383 | 0.11593 | 330.61536 | 11.59312 | 3.80814 | 3.10577 | -0.31842 | 0.2678977 | 0.1159312
168.28001 | 10.09633 | 26447.12269 | 1.27381 | 0.11605 | 330.58903 | 11.60474 | 3.81196 | 3.1149 | -0.31936 | 0.2684162 | 0.1160474
168.38001 | 10.10228 | 26448.17233 | 1.27391 | 0.11612 | 330.60215 | 11.61164 | 3.81423 | 3.12489 | -0.32038 | 0.269117 | 0.1161164
168.48001 | 10.10849 | 26448.11153 | 1.2739 | 0.11624 | 330.60139 | 11.62395 | 3.81827 | 3.12515 | -0.32041 | 0.2688544 | 0.1162395
168.58001 | 10.11433 | 26444.39578 | 1.27394 | 0.11637 | 330.55495 | 11.63662 | 3.82243 | 3.12882 | -0.32078 | 0.268877 | 0.1163662
168.68001 | 10.12055 | 26447.7843 | 1.27394 | 0.11648 | 330.5973 | 11.6484 | 3.8263 | 3.12637 | -0.32053 | 0.2683948 | 0.116484
168.78001 | 10.12644 | 26443.58218 | 1.27414 | 0.11657 | 330.54478 | 11.65739 | 3.82925 | 3.11508 | -0.31937 | 0.2672193 | 0.1165739
168.88001 | 10.13222 | 26446.74718 | 1.27399 | 0.11669 | 330.58434 | 11.66879 | 3.833 | 3.0986 | -0.31768 | 0.265546 | 0.1166879
168.98001 | 10.13844 | 26446.0659 | 1.2739 | 0.11679 | 330.57582 | 11.6794 | 3.83649 | 3.10799 | -0.31865 | 0.2661087 | 0.116794
169.08001 | 10.14423 | 26442.69884 | 1.27423 | 0.11689 | 330.53374 | 11.68907 | 3.83966 | 3.09448 | -0.31726 | 0.2647328 | 0.1168907
169.18001 | 10.15049 | 26446.76149 | 1.27364 | 0.11704 | 330.58452 | 11.70444 | 3.84471 | 3.09163 | -0.31697 | 0.2641416 | 0.1170444
169.28001 | 10.15649 | 26444.67473 | 1.27407 | 0.11708 | 330.55843 | 11.70828 | 3.84597 | 3.09473 | -0.31729 | 0.2643198 | 0.1170828
169.38001 | 10.16239 | 26446.04981 | 1.27394 | 0.11715 | 330.57562 | 11.71459 | 3.84805 | 3.09778 | -0.3176 | 0.2644378 | 0.1171459
169.48001 | 10.16839 | 26444.72301 | 1.27391 | 0.11733 | 330.55904 | 11.73261 | 3.85396 | 3.10027 | -0.31786 | 0.2642438 | 0.1173261
169.58001 | 10.17423 | 26442.95096 | 1.27416 | 0.11732 | 330.53689 | 11.7317 | 3.85366 | 3.10609 | -0.31845 | 0.2647604 | 0.117317
169.68001 | 10.18049 | 26445.30416 | 1.27427 | 0.11744 | 330.5663 | 11.7439 | 3.85767 | 3.10529 | -0.31837 | 0.2644173 | 0.117439
169.78001 | 10.18633 | 26441.14494 | 1.2737 | 0.11752 | 330.51431 | 11.75177 | 3.86026 | 3.10512 | -0.31835 | 0.2642257 | 0.1175177
169.88001 | 10.19244 | 26445.3882 | 1.2742 | 0.11763 | 330.56735 | 11.76307 | 3.86397 | 3.10977 | -0.31883 | 0.2643672 | 0.1176307
169.98001 | 10.19844 | 26442.42167 | 1.27405 | 0.11774 | 330.53027 | 11.77448 | 3.86772 | 3.11348 | -0.31921 | 0.2644261 | 0.1177448
170.08001 | 10.20423 | 26442.09802 | 1.27402 | 0.11785 | 330.52623 | 11.78476 | 3.87109 | 3.11684 | -0.31955 | 0.2644806 | 0.1178476
170.18001 | 10.21049 | 26442.88301 | 1.27412 | 0.11794 | 330.53604 | 11.79383 | 3.87407 | 3.11186 | -0.31904 | 0.2638549 | 0.1179383
170.28001 | 10.21628 | 26437.25932 | 1.27397 | 0.11802 | 330.46574 | 11.80247 | 3.87691 | 3.11412 | -0.31928 | 0.2638532 | 0.1180247
170.38001 | 10.22244 | 26443.43019 | 1.27397 | 0.11815 | 330.54288 | 11.81481 | 3.88096 | 3.12331 | -0.32022 | 0.2643555 | 0.1181481
170.48001 | 10.22844 | 26439.72337 | 1.27407 | 0.11823 | 330.49654 | 11.82308 | 3.88368 | 3.11955 | -0.31983 | 0.2638526 | 0.1182308
170.58001 | 10.23428 | 26440.4887 | 1.27397 | 0.1183 | 330.50611 | 11.8297 | 3.88586 | 3.12249 | -0.32013 | 0.2639534 | 0.118297
170.68001 | 10.24044 | 26440.40823 | 1.27406 | 0.11846 | 330.5051 | 11.84589 | 3.89117 | 3.12805 | -0.3207 | 0.2640621 | 0.1184589
170.78001 | 10.24628 | 26437.33263 | 1.27426 | 0.11856 | 330.46666 | 11.85593 | 3.89447 | 3.13933 | -0.32186 | 0.2647899 | 0.1185593
170.88001 | 10.25255 | 26440.13643 | 1.27374 | 0.11869 | 330.50171 | 11.86894 | 3.89875 | 3.13092 | -0.321 | 0.263791 | 0.1186894
170.98001 | 10.25839 | 26435.64463 | 1.27417 | 0.11876 | 330.44556 | 11.87557 | 3.90092 | 3.14539 | -0.32248 | 0.2648622 | 0.1187557
171.08001 | 10.26433 | 26439.51774 | 1.27403 | 0.11886 | 330.49397 | 11.88603 | 3.90436 | 3.13821 | -0.32175 | 0.2640251 | 0.1188603
171.18001 | 10.27044 | 26437.44528 | 1.274 | 0.11895 | 330.46807 | 11.8947 | 3.90721 | 3.1455 | -0.32249 | 0.2644455 | 0.118947
171.28001 | 10.27612 | 26435.68218 | 1.2742 | 0.11904 | 330.44603 | 11.90379 | 3.91019 | 3.15062 | -0.32302 | 0.2646737 | 0.1190379
171.38001 | 10.28255 | 26438.67373 | 1.27408 | 0.11917 | 330.48342 | 11.91689 | 3.91449 | 3.16168 | -0.32415 | 0.2653108 | 0.1191689
171.48001 | 10.28839 | 26433.21812 | 1.27402 | 0.11924 | 330.41523 | 11.92387 | 3.91679 | 3.14438 | -0.32238 | 0.2637047 | 0.1192387
171.58001 | 10.29439 | 26437.11269 | 1.27409 | 0.11934 | 330.46391 | 11.93356 | 3.91997 | 3.1553 | -0.3235 | 0.2644056 | 0.1193356
171.68001 | 10.30044 | 26434.46982 | 1.27407 | 0.11945 | 330.43087 | 11.9449 | 3.9237 | 3.16474 | -0.32447 | 0.2649449 | 0.119449
171.78001 | 10.30623 | 26433.86722 | 1.27373 | 0.11955 | 330.42334 | 11.95499 | 3.92701 | 3.16885 | -0.32489 | 0.265065 | 0.1195499
171.88001 | 10.31244 | 26435.38356 | 1.27419 | 0.11972 | 330.44229 | 11.97229 | 3.93269 | 3.16987 | -0.32499 | 0.2647672 | 0.1197229
171.98001 | 10.31833 | 26432.02364 | 1.274 | 0.11987 | 330.4003 | 11.98733 | 3.93763 | 3.17779 | -0.3258 | 0.2650957 | 0.1198733
172.08001 | 10.32455 | 26434.68618 | 1.27399 | 0.11994 | 330.43358 | 11.99406 | 3.93984 | 3.18409 | -0.32645 | 0.2654722 | 0.1199406
172.18001 | 10.33039 | 26431.97715 | 1.27397 | 0.12007 | 330.39971 | 12.00693 | 3.94407 | 3.19142 | -0.3272 | 0.2657982 | 0.1200693
172.28001 | 10.33633 | 26433.94589 | 1.27402 | 0.12018 | 330.42432 | 12.01839 | 3.94784 | 3.19387 | -0.32745 | 0.2657486 | 0.1201839
172.38001 | 10.34239 | 26431.88953 | 1.27402 | 0.12026 | 330.39862 | 12.02632 | 3.95044 | 3.2082 | -0.32892 | 0.2667649 | 0.1202632
172.48001 | 10.34823 | 26428.69234 | 1.27428 | 0.12042 | 330.35865 | 12.04182 | 3.95553 | 3.2081 | -0.32891 | 0.2664132 | 0.1204182
172.58001 | 10.35449 | 26431.90563 | 1.27385 | 0.12051 | 330.39882 | 12.05073 | 3.95846 | 3.20874 | -0.32898 | 0.2662693 | 0.1205073
172.68001 | 10.36039 | 26428.47061 | 1.27383 | 0.12059 | 330.35588 | 12.05857 | 3.96103 | 3.213 | -0.32941 | 0.2664495 | 0.1205857
172.78001 | 10.36639 | 26432.47426 | 1.27429 | 0.1207 | 330.40593 | 12.0702 | 3.96485 | 3.22301 | -0.33044 | 0.2670221 | 0.120702
172.88001 | 10.37239 | 26431.26726 | 1.27382 | 0.1208 | 330.39084 | 12.08042 | 3.96821 | 3.23223 | -0.33139 | 0.2675594 | 0.1208042
172.98001 | 10.37828 | 26428.99454 | 1.27423 | 0.12092 | 330.36243 | 12.09195 | 3.972 | 3.23272 | -0.33144 | 0.2673448 | 0.1209195
173.08001 | 10.38449 | 26429.87967 | 1.27405 | 0.12104 | 330.3735 | 12.10404 | 3.97597 | 3.24612 | -0.33281 | 0.2681848 | 0.1210404
173.18001 | 10.39039 | 26426.77903 | 1.27384 | 0.12115 | 330.33474 | 12.11539 | 3.9797 | 3.24977 | -0.33318 | 0.2682349 | 0.1211539
173.28001 | 10.39639 | 26429.29137 | 1.27383 | 0.12119 | 330.36614 | 12.11943 | 3.98103 | 3.25552 | -0.33377 | 0.2686199 | 0.1211943
173.38001 | 10.40239 | 26426.44286 | 1.27391 | 0.12139 | 330.33054 | 12.13853 | 3.9873 | 3.2789 | -0.33617 | 0.2701233 | 0.1213853
173.48001 | 10.40817 | 26427.46389 | 1.27377 | 0.12146 | 330.3433 | 12.14572 | 3.98966 | 3.28034 | -0.33632 | 0.270082 | 0.1214572
173.58001 | 10.41449 | 26428.33829 | 1.27425 | 0.12149 | 330.35423 | 12.14884 | 3.99069 | 3.29153 | -0.33746 | 0.2709337 | 0.1214884
173.68001 | 10.42033 | 26424.30782 | 1.27376 | 0.12157 | 330.30385 | 12.15746 | 3.99352 | 3.28754 | -0.33706 | 0.2704134 | 0.1215746
173.78001 | 10.42644 | 26428.02179 | 1.27416 | 0.12168 | 330.35027 | 12.16765 | 3.99686 | 3.30374 | -0.33872 | 0.2715183 | 0.1216765
173.88001 | 10.43249 | 26424.00563 | 1.27415 | 0.1218 | 330.30007 | 12.18014 | 4.00097 | 3.30087 | -0.33842 | 0.2710043 | 0.1218014
173.98001 | 10.43822 | 26424.66009 | 1.27398 | 0.12192 | 330.30825 | 12.19184 | 4.00481 | 3.30937 | -0.33929 | 0.2714414 | 0.1219184
174.08001 | 10.44444 | 26425.43793 | 1.274 | 0.12205 | 330.31797 | 12.20535 | 4.00925 | 3.30339 | -0.33868 | 0.270651 | 0.1220535
174.18001 | 10.45028 | 26421.57018 | 1.27412 | 0.12211 | 330.26963 | 12.21118 | 4.01117 | 3.30809 | -0.33916 | 0.2709067 | 0.1221118
174.28001 | 10.45649 | 26424.03424 | 1.2738 | 0.12223 | 330.30043 | 12.22267 | 4.01494 | 3.30669 | -0.33902 | 0.2705375 | 0.1222267
174.38001 | 10.46239 | 26420.90321 | 1.27389 | 0.12232 | 330.26129 | 12.23188 | 4.01796 | 3.31199 | -0.33956 | 0.270767 | 0.1223188
174.48001 | 10.46839 | 26423.91443 | 1.27415 | 0.12242 | 330.29893 | 12.24208 | 4.02131 | 3.30815 | -0.33917 | 0.2702278 | 0.1224208
174.58001 | 10.47444 | 26421.43965 | 1.27367 | 0.12251 | 330.268 | 12.2513 | 4.02435 | 3.31685 | -0.34006 | 0.2707345 | 0.122513
174.68001 | 10.48017 | 26419.48164 | 1.27393 | 0.12264 | 330.24352 | 12.26357 | 4.02837 | 3.32004 | -0.34039 | 0.2707238 | 0.1226357
174.78001 | 10.48649 | 26421.5827 | 1.27413 | 0.12271 | 330.26978 | 12.27135 | 4.03093 | 3.32744 | -0.34115 | 0.2711552 | 0.1227135
174.88001 | 10.49233 | 26416.43822 | 1.27389 | 0.12284 | 330.20548 | 12.28428 | 4.03518 | 3.32866 | -0.34127 | 0.2709691 | 0.1228428
174.98001 | 10.49839 | 26420.44902 | 1.27413 | 0.12294 | 330.25561 | 12.29424 | 4.03845 | 3.33459 | -0.34188 | 0.2712319 | 0.1229424
175.08001 | 10.50444 | 26417.82582 | 1.27408 | 0.12305 | 330.22282 | 12.30511 | 4.04202 | 3.33615 | -0.34204 | 0.2711191 | 0.1230511
175.18001 | 10.51023 | 26417.44673 | 1.27376 | 0.12317 | 330.21808 | 12.3165 | 4.04576 | 3.34297 | -0.34274 | 0.2714221 | 0.123165
175.28001 | 10.51644 | 26417.74356 | 1.27419 | 0.12324 | 330.22179 | 12.32402 | 4.04823 | 3.34429 | -0.34287 | 0.2713636 | 0.1232402
175.38001 | 10.52239 | 26413.31971 | 1.27387 | 0.12336 | 330.1665 | 12.33622 | 4.05224 | 3.34656 | -0.34311 | 0.2712792 | 0.1233622
175.48001 | 10.52849 | 26416.14139 | 1.2739 | 0.12345 | 330.20177 | 12.34452 | 4.05496 | 3.35093 | -0.34355 | 0.2714508 | 0.1234452
175.58001 | 10.53433 | 26414.08324 | 1.27411 | 0.12355 | 330.17604 | 12.35479 | 4.05834 | 3.35883 | -0.34436 | 0.2718646 | 0.1235479
175.68001 | 10.54028 | 26415.68363 | 1.27388 | 0.12365 | 330.19605 | 12.3651 | 4.06172 | 3.35885 | -0.34437 | 0.2716395 | 0.123651
175.78001 | 10.54644 | 26414.32106 | 1.27421 | 0.12374 | 330.17901 | 12.3744 | 4.06478 | 3.3594 | -0.34442 | 0.2714798 | 0.123744
175.88001 | 10.55217 | 26410.98976 | 1.27406 | 0.12386 | 330.13737 | 12.38641 | 4.06873 | 3.36364 | -0.34486 | 0.2715589 | 0.1238641
175.98001 | 10.55855 | 26413.53786 | 1.27412 | 0.12395 | 330.16922 | 12.39474 | 4.07146 | 3.36442 | -0.34494 | 0.2714393 | 0.1239474
176.08001 | 10.56444 | 26410.14934 | 1.27393 | 0.12407 | 330.12687 | 12.4068 | 4.07542 | 3.34654 | -0.34311 | 0.2697343 | 0.124068
176.18001 | 10.57028 | 26412.68671 | 1.274 | 0.12418 | 330.15858 | 12.41805 | 4.07912 | 3.3301 | -0.34142 | 0.2681661 | 0.1241805
176.28001 | 10.57639 | 26410.94506 | 1.2739 | 0.12441 | 330.13681 | 12.44058 | 4.08652 | 3.33284 | -0.3417 | 0.2679007 | 0.1244058
176.38001 | 10.58222 | 26408.42021 | 1.27405 | 0.12452 | 330.10525 | 12.45161 | 4.09014 | 3.3314 | -0.34155 | 0.2675477 | 0.1245161
176.48001 | 10.58839 | 26410.321 | 1.27414 | 0.12461 | 330.12901 | 12.4612 | 4.09329 | 3.33534 | -0.34196 | 0.267658 | 0.124612
176.58001 | 10.59444 | 26407.74786 | 1.27365 | 0.12469 | 330.09685 | 12.46863 | 4.09573 | 3.33036 | -0.34145 | 0.2670991 | 0.1246863
176.68001 | 10.60049 | 26410.24768 | 1.27434 | 0.12482 | 330.1281 | 12.48238 | 4.10025 | 3.34465 | -0.34291 | 0.2679497 | 0.1248238
176.78001 | 10.60644 | 26408.65088 | 1.27408 | 0.12495 | 330.10814 | 12.49509 | 4.10443 | 3.3392 | -0.34235 | 0.267241 | 0.1249509
176.88001 | 10.61228 | 26407.91237 | 1.27391 | 0.12506 | 330.0989 | 12.50641 | 4.10814 | 3.34809 | -0.34326 | 0.2677099 | 0.1250641
176.98001 | 10.61833 | 26406.81982 | 1.2741 | 0.12517 | 330.08525 | 12.51708 | 4.11165 | 3.34087 | -0.34252 | 0.2669049 | 0.1251708
177.08001 | 10.62423 | 26404.08218 | 1.27387 | 0.12526 | 330.05103 | 12.52594 | 4.11456 | 3.34745 | -0.3432 | 0.2672414 | 0.1252594
177.18001 | 10.63049 | 26407.99999 | 1.27396 | 0.12532 | 330.1 | 12.5324 | 4.11668 | 3.35387 | -0.34386 | 0.2676159 | 0.125324
177.28001 | 10.63644 | 26404.09827 | 1.2742 | 0.12545 | 330.05123 | 12.54545 | 4.12097 | 3.35079 | -0.34354 | 0.2670921 | 0.1254545
177.38001 | 10.64222 | 26405.76124 | 1.27386 | 0.12556 | 330.07202 | 12.55554 | 4.12428 | 3.35583 | -0.34406 | 0.2672788 | 0.1255554
177.48001 | 10.64849 | 26405.42328 | 1.2741 | 0.12567 | 330.06779 | 12.5668 | 4.12798 | 3.3605 | -0.34454 | 0.267411 | 0.125668
177.58001 | 10.65428 | 26400.11787 | 1.274 | 0.12574 | 330.00147 | 12.5739 | 4.13031 | 3.3623 | -0.34472 | 0.2674031 | 0.125739
177.68001 | 10.66049 | 26402.86803 | 1.27399 | 0.12582 | 330.03585 | 12.58219 | 4.13304 | 3.35734 | -0.34421 | 0.2668327 | 0.1258219
177.78001 | 10.66639 | 26399.8121 | 1.27403 | 0.12593 | 329.99765 | 12.59251 | 4.13643 | 3.36218 | -0.34471 | 0.2669984 | 0.1259251
177.88001 | 10.67239 | 26401.20149 | 1.27405 | 0.12603 | 330.01502 | 12.60261 | 4.13974 | 3.37146 | -0.34566 | 0.2675208 | 0.1260261
177.98001 | 10.67839 | 26399.10579 | 1.27405 | 0.12614 | 329.98882 | 12.6137 | 4.14339 | 3.37056 | -0.34557 | 0.2672142 | 0.126137
178.08001 | 10.68423 | 26397.78972 | 1.27379 | 0.12623 | 329.97237 | 12.62319 | 4.1465 | 3.37795 | -0.34633 | 0.2675988 | 0.1262319
178.18001 | 10.6906 | 26398.80359 | 1.27414 | 0.12637 | 329.98504 | 12.63699 | 4.15104 | 3.37284 | -0.3458 | 0.2669022 | 0.1263699
178.28001 | 10.69633 | 26393.31579 | 1.27386 | 0.12648 | 329.91645 | 12.64774 | 4.15457 | 3.38751 | -0.3473 | 0.2678352 | 0.1264774
178.38001 | 10.70244 | 26398.28682 | 1.27413 | 0.12659 | 329.97859 | 12.65857 | 4.15813 | 3.38722 | -0.34728 | 0.2675831 | 0.1265857
178.48001 | 10.70844 | 26394.54246 | 1.27373 | 0.12671 | 329.93178 | 12.67092 | 4.16218 | 3.39056 | -0.34762 | 0.2675859 | 0.1267092
178.58001 | 10.71417 | 26395.02704 | 1.27391 | 0.12679 | 329.93784 | 12.67918 | 4.16489 | 3.40806 | -0.34941 | 0.2687918 | 0.1267918
178.68001 | 10.72044 | 26395.53666 | 1.27379 | 0.12688 | 329.94421 | 12.68812 | 4.16783 | 3.4055 | -0.34915 | 0.2684007 | 0.1268812
178.78001 | 10.72633 | 26391.0073 | 1.27407 | 0.12697 | 329.88759 | 12.69725 | 4.17083 | 3.39715 | -0.34829 | 0.2675501 | 0.1269725
178.88001 | 10.73249 | 26393.36765 | 1.27393 | 0.12712 | 329.9171 | 12.71193 | 4.17565 | 3.41439 | -0.35006 | 0.2685973 | 0.1271193
178.98001 | 10.73839 | 26390.61928 | 1.27385 | 0.12723 | 329.88274 | 12.72294 | 4.17927 | 3.41449 | -0.35007 | 0.2683727 | 0.1272294
179.08001 | 10.74433 | 26392.01224 | 1.27381 | 0.12732 | 329.90015 | 12.73208 | 4.18227 | 3.41325 | -0.34994 | 0.2680827 | 0.1273208
179.18001 | 10.75033 | 26388.68093 | 1.27394 | 0.12743 | 329.85851 | 12.74289 | 4.18582 | 3.42763 | -0.35142 | 0.2689837 | 0.1274289
179.28001 | 10.75617 | 26387.52759 | 1.27406 | 0.12755 | 329.84409 | 12.75486 | 4.18976 | 3.43518 | -0.35219 | 0.2693232 | 0.1275486
179.38001 | 10.76255 | 26390.06138 | 1.27408 | 0.12766 | 329.87577 | 12.76636 | 4.19353 | 3.43215 | -0.35188 | 0.2688433 | 0.1276636
179.48001 | 10.76839 | 26384.72021 | 1.27394 | 0.12775 | 329.809 | 12.7751 | 4.1964 | 3.43974 | -0.35266 | 0.2692535 | 0.127751
179.58001 | 10.77444 | 26389.89866 | 1.2741 | 0.12787 | 329.87373 | 12.78738 | 4.20044 | 3.44311 | -0.35301 | 0.2692584 | 0.1278738
179.68001 | 10.78049 | 26386.43861 | 1.27395 | 0.12797 | 329.83048 | 12.79731 | 4.2037 | 3.45271 | -0.35399 | 0.2697997 | 0.1279731
179.78001 | 10.78617 | 26384.18019 | 1.27403 | 0.12808 | 329.80225 | 12.80833 | 4.20732 | 3.4579 | -0.35452 | 0.2699727443 | 0.1280833
179.88001 | 10.79244 | 26385.47301 | 1.27415 | 0.12819 | 329.81841 | 12.81902 | 4.21083 | 3.45723 | -0.35445 | 0.2696953 | 0.1281902
179.98001 | 10.79844 | 26382.08628 | 1.27388 | 0.1283 | 329.77608 | 12.82969 | 4.21434 | 3.46746 | -0.3555 | 0.2702684 | 0.1282969
180.08001 | 10.80444 | 26384.60219 | 1.27421 | 0.12839 | 329.80753 | 12.83933 | 4.2175 | 3.46601 | -0.35535 | 0.2699526 | 0.1283933
180.18001 | 10.81039 | 26383.3648 | 1.27388 | 0.12851 | 329.79206 | 12.85052 | 4.22118 | 3.47828 | -0.35661 | 0.2706723 | 0.1285052
180.28001 | 10.81628 | 26382.39741 | 1.27398 | 0.12861 | 329.77997 | 12.86082 | 4.22456 | 3.48588 | -0.35739 | 0.2710465 | 0.1286082
180.38001 | 10.82249 | 26381.70004 | 1.27414 | 0.12871 | 329.77125 | 12.87119 | 4.22797 | 3.48729 | -0.35754 | 0.2709377 | 0.1287119
180.48001 | 10.82828 | 26377.8466 | 1.27401 | 0.12885 | 329.72308 | 12.88494 | 4.23248 | 3.49396 | -0.35822 | 0.2711662 | 0.1288494
180.58001 | 10.83455 | 26380.20515 | 1.27391 | 0.12907 | 329.75256 | 12.90684 | 4.23968 | 3.4995 | -0.35879 | 0.2711353 | 0.1290684
180.68001 | 10.84039 | 26375.53632 | 1.27408 | 0.1292 | 329.6942 | 12.91991 | 4.24397 | 3.50715 | -0.35957 | 0.2714531 | 0.1291991
180.78001 | 10.84623 | 26378.13628 | 1.274 | 0.12932 | 329.7267 | 12.93243 | 4.24808 | 3.51001 | -0.35986 | 0.2714115 | 0.1293243
180.88001 | 10.85244 | 26376.3535 | 1.27396 | 0.1294 | 329.70442 | 12.94013 | 4.25061 | 3.51854 | -0.36074 | 0.2719092 | 0.1294013
180.98001 | 10.85817 | 26372.14243 | 1.27402 | 0.12953 | 329.65178 | 12.95304 | 4.25485 | 3.51585 | -0.36046 | 0.2714305 | 0.1295304
181.08001 | 10.86455 | 26376.08886 | 1.27366 | 0.12963 | 329.70111 | 12.96274 | 4.25804 | 3.52437 | -0.36134 | 0.2718846 | 0.1296274
181.18001 | 10.87049 | 26371.51837 | 1.27402 | 0.12976 | 329.64398 | 12.97601 | 4.2624 | 3.53194 | -0.36211 | 0.27219 | 0.1297601
181.28001 | 10.87633 | 26372.68066 | 1.27403 | 0.12979 | 329.65851 | 12.97878 | 4.26331 | 3.53118 | -0.36204 | 0.2720733 | 0.1297878
181.38001 | 10.88239 | 26370.65113 | 1.27383 | 0.12991 | 329.63314 | 12.99127 | 4.26741 | 3.54273 | -0.36322 | 0.2727008 | 0.1299127
181.48001 | 10.88822 | 26369.72308 | 1.27383 | 0.13 | 329.62154 | 12.99991 | 4.27025 | 3.54275 | -0.36322 | 0.2725211 | 0.1299991
181.58001 | 10.89444 | 26369.42625 | 1.27412 | 0.1301 | 329.61783 | 13.01048 | 4.27372 | 3.54431 | -0.36338 | 0.2724196 | 0.1301048
181.68001 | 10.90033 | 26365.73911 | 1.27361 | 0.13022 | 329.57174 | 13.02229 | 4.2776 | 3.55096 | -0.36406 | 0.2726832 | 0.1302229
181.78001 | 10.90649 | 26370.66007 | 1.27407 | 0.13037 | 329.63325 | 13.03663 | 4.28231 | 3.5498 | -0.36394 | 0.2722943 | 0.1303663
181.88001 | 10.91244 | 26365.20982 | 1.27415 | 0.13047 | 329.56512 | 13.04706 | 4.28574 | 3.55751 | -0.36473 | 0.2726676 | 0.1304706
181.98001 | 10.91817 | 26365.20624 | 1.27392 | 0.1306 | 329.56508 | 13.0599 | 4.28996 | 3.56516 | -0.36552 | 0.2729852 | 0.130599
182.08001 | 10.92455 | 26365.26704 | 1.27422 | 0.13071 | 329.56584 | 13.07142 | 4.29374 | 3.55947 | -0.36494 | 0.2723094 | 0.1307142
182.18001 | 10.93033 | 26359.94911 | 1.27397 | 0.13083 | 329.49936 | 13.08316 | 4.2976 | 3.56929 | -0.36594 | 0.2728156 | 0.1308316
182.28001 | 10.93644 | 26362.55085 | 1.27406 | 0.13095 | 329.53189 | 13.09533 | 4.30159 | 3.57558 | -0.36659 | 0.2730424 | 0.1309533
182.38001 | 10.94238 | 26358.29329 | 1.27396 | 0.13106 | 329.47867 | 13.10557 | 4.30496 | 3.57989 | -0.36703 | 0.2731579 | 0.1310557
182.48001 | 10.94828 | 26360.14581 | 1.27421 | 0.13113 | 329.50182 | 13.11333 | 4.30751 | 3.58564 | -0.36762 | 0.2734347 | 0.1311333
182.58001 | 10.95444 | 26358.62768 | 1.27406 | 0.13129 | 329.48285 | 13.12866 | 4.31254 | 3.58794 | -0.36785 | 0.2732906 | 0.1312866
182.68001 | 10.96028 | 26356.44436 | 1.27425 | 0.13141 | 329.45555 | 13.14061 | 4.31647 | 3.59634 | -0.36872 | 0.2736814 | 0.1314061
182.78001 | 10.96649 | 26356.37999 | 1.27408 | 0.13147 | 329.45475 | 13.14712 | 4.3186 | 3.59866 | -0.36895 | 0.2737223 | 0.1314712
182.88001 | 10.97239 | 26353.21319 | 1.27407 | 0.13163 | 329.41516 | 13.16259 | 4.32369 | 3.60846 | -0.36996 | 0.2741451 | 0.1316259
182.98001 | 10.97839 | 26356.57847 | 1.27412 | 0.13172 | 329.45723 | 13.17171 | 4.32668 | 3.60335 | -0.36943 | 0.2735674 | 0.1317171
183.08001 | 10.98439 | 26352.41747 | 1.27412 | 0.13186 | 329.40522 | 13.18598 | 4.33137 | 3.6158 | -0.37071 | 0.2742155 | 0.1318598
183.18001 | 10.99017 | 26352.48184 | 1.27406 | 0.13195 | 329.40602 | 13.19469 | 4.33423 | 3.61199 | -0.37032 | 0.2737457 | 0.1319469
183.28001 | 10.99649 | 26352.73933 | 1.27413 | 0.13208 | 329.40924 | 13.20767 | 4.33849 | 3.62273 | -0.37142 | 0.2742899 | 0.1320767
183.38001 | 11.00233 | 26346.97795 | 1.27396 | 0.1322 | 329.33722 | 13.21981 | 4.34248 | 3.63047 | -0.37221 | 0.2746235 | 0.1321981
183.48001 | 11.00849 | 26350.40045 | 1.27423 | 0.13232 | 329.38001 | 13.23241 | 4.34662 | 3.63666 | -0.37285 | 0.2748298 | 0.1323241
183.58001 | 11.01444 | 26346.8653 | 1.27412 | 0.13244 | 329.33582 | 13.24411 | 4.35046 | 3.64478 | -0.37368 | 0.2752001 | 0.1324411
183.68001 | 11.02028 | 26346.07852 | 1.2739 | 0.13254 | 329.32598 | 13.25369 | 4.35361 | 3.66278 | -0.37553 | 0.2763593 | 0.1325369
183.78001 | 11.02633 | 26344.93768 | 1.27437 | 0.13268 | 329.31172 | 13.26838 | 4.35844 | 3.67391 | -0.37667 | 0.2768921 | 0.1326838
183.88001 | 11.03228 | 26341.46869 | 1.27391 | 0.13279 | 329.26836 | 13.27943 | 4.36207 | 3.67753 | -0.37704 | 0.2769343 | 0.1327943
183.98001 | 11.03849 | 26344.09726 | 1.27416 | 0.13292 | 329.30122 | 13.29172 | 4.3661 | 3.67747 | -0.37703 | 0.2766737 | 0.1329172
184.08001 | 11.04439 | 26339.57863 | 1.27413 | 0.13302 | 329.24473 | 13.30165 | 4.36937 | 3.68415 | -0.37772 | 0.2769694 | 0.1330165
184.18001 | 11.05033 | 26342.26441 | 1.27386 | 0.13315 | 329.27831 | 13.31499 | 4.37375 | 3.69227 | -0.37855 | 0.2773017 | 0.1331499
184.28001 | 11.05639 | 26339.40876 | 1.27398 | 0.13326 | 329.24261 | 13.32577 | 4.37729 | 3.69287 | -0.37861 | 0.2771224 | 0.1332577
184.38001 | 11.06217 | 26335.75559 | 1.27413 | 0.13335 | 329.19694 | 13.33545 | 4.38047 | 3.69873 | -0.37921 | 0.2773607 | 0.1333545
184.48001 | 11.06849 | 26338.38594 | 1.27396 | 0.13349 | 329.22982 | 13.34909 | 4.38495 | 3.70426 | -0.37978 | 0.2774916 | 0.1334909
184.58001 | 11.07439 | 26331.22444 | 1.27429 | 0.13363 | 329.14031 | 13.36276 | 4.38944 | 3.70245 | -0.37959 | 0.2770723 | 0.1336276
184.68001 | 11.08039 | 26335.17981 | 1.27396 | 0.13374 | 329.18975 | 13.37416 | 4.39318 | 3.67041 | -0.37631 | 0.2744404 | 0.1337416
184.78001 | 11.08644 | 26333.14848 | 1.27383 | 0.1339 | 329.16436 | 13.39011 | 4.39842 | 3.67026 | -0.37629 | 0.2741023 | 0.1339011
184.88001 | 11.09228 | 26330.21772 | 1.27401 | 0.13408 | 329.12772 | 13.40845 | 4.40445 | 3.6792 | -0.37721 | 0.2743941 | 0.1340845
184.98001 | 11.09844 | 26329.64373 | 1.2739 | 0.1342 | 329.12055 | 13.41973 | 4.40815 | 3.68277 | -0.37758 | 0.2744295 | 0.1341973
185.08001 | 11.10439 | 26325.4416 | 1.27416 | 0.13439 | 329.06802 | 13.43931 | 4.41458 | 3.68977 | -0.37829 | 0.2745506 | 0.1343931
185.18001 | 11.11049 | 26328.90344 | 1.27389 | 0.13445 | 329.11129 | 13.4445 | 4.41629 | 3.68662 | -0.37797 | 0.2742103 | 0.134445
185.28001 | 11.11638 | 26324.48673 | 1.27423 | 0.13449 | 329.05608 | 13.44919 | 4.41783 | 3.70313 | -0.37966 | 0.2753422 | 0.1344919
185.38001 | 11.12217 | 26324.56541 | 1.27371 | 0.13463 | 329.05707 | 13.46312 | 4.4224 | 3.7038 | -0.37973 | 0.2751071 | 0.1346312
185.48001 | 11.12849 | 26323.71604 | 1.27417 | 0.13479 | 329.04645 | 13.47889 | 4.42759 | 3.71034 | -0.3804 | 0.2752704 | 0.1347889
185.58001 | 11.13428 | 26317.88313 | 1.27384 | 0.1349 | 328.97354 | 13.49034 | 4.43135 | 3.71292 | -0.38067 | 0.2752281 | 0.1349034
185.68001 | 11.14055 | 26321.9136 | 1.27374 | 0.13503 | 329.02392 | 13.50299 | 4.4355 | 3.71535 | -0.38092 | 0.2751502 | 0.1350299
185.78001 | 11.14644 | 26315.53173 | 1.274 | 0.13516 | 328.94415 | 13.51629 | 4.43987 | 3.70977 | -0.38035 | 0.2744666 | 0.1351629
185.88001 | 11.15228 | 26315.90903 | 1.27379 | 0.13527 | 328.94886 | 13.5268 | 4.44332 | 3.73044 | -0.38246 | 0.2757814 | 0.135268
185.98001 | 11.15839 | 26314.32116 | 1.27398 | 0.13542 | 328.92901 | 13.54204 | 4.44833 | 3.73204 | -0.38263 | 0.2755892 | 0.1354204
186.08001 | 11.16422 | 26310.68051 | 1.274 | 0.13554 | 328.88351 | 13.55441 | 4.45239 | 3.73768 | -0.38321 | 0.2757538 | 0.1355441
186.18001 | 11.17049 | 26311.69796 | 1.27396 | 0.13567 | 328.89622 | 13.56692 | 4.4565 | 3.74058 | -0.3835 | 0.2757133 | 0.1356692
186.28001 | 11.17639 | 26308.32195 | 1.27399 | 0.13581 | 328.85402 | 13.58108 | 4.46115 | 3.74653 | -0.38411 | 0.2758639 | 0.1358108
186.38001 | 11.18249 | 26310.39262 | 1.27419 | 0.13592 | 328.87991 | 13.59212 | 4.46478 | 3.75391 | -0.38487 | 0.2761828 | 0.1359212
186.48001 | 11.18844 | 26305.57179 | 1.27383 | 0.13606 | 328.81965 | 13.60637 | 4.46946 | 3.76035 | -0.38553 | 0.2763669 | 0.1360637
186.58001 | 11.19417 | 26304.03936 | 1.27375 | 0.13619 | 328.80049 | 13.6193 | 4.47371 | 3.76046 | -0.38554 | 0.2761126 | 0.136193
186.68001 | 11.20049 | 26303.97677 | 1.27411 | 0.13634 | 328.79971 | 13.63372 | 4.47845 | 3.77213 | -0.38674 | 0.2766765 | 0.1363372
186.78001 | 11.20633 | 26298.07413 | 1.27411 | 0.13648 | 328.72593 | 13.64772 | 4.48305 | 3.77428 | -0.38696 | 0.2765502 | 0.1364772
186.88001 | 11.21239 | 26300.6562 | 1.27407 | 0.13661 | 328.7582 | 13.66051 | 4.48724 | 3.77706 | -0.38724 | 0.2764948 | 0.1366051
186.98001 | 11.21844 | 26297.03343 | 1.27419 | 0.13673 | 328.71292 | 13.67348 | 4.49151 | 3.77381 | -0.38691 | 0.2759948 | 0.1367348
187.08001 | 11.22428 | 26296.82779 | 1.27401 | 0.13684 | 328.71035 | 13.68424 | 4.49504 | 3.79216 | -0.38879 | 0.2771188 | 0.1368424
187.18001 | 11.23039 | 26295.68696 | 1.2742 | 0.13699 | 328.69609 | 13.69932 | 4.49999 | 3.80232 | -0.38983 | 0.2775554 | 0.1369932
187.28001 | 11.23638 | 26290.79282 | 1.27402 | 0.13713 | 328.63491 | 13.71316 | 4.50454 | 3.80069 | -0.38967 | 0.2771564 | 0.1371316
187.38001 | 11.24249 | 26290.71951 | 1.27411 | 0.13728 | 328.63399 | 13.72759 | 4.50928 | 3.81356 | -0.39099 | 0.2778026 | 0.1372759
187.48001 | 11.24838 | 26288.20896 | 1.27413 | 0.13739 | 328.60261 | 13.73912 | 4.51307 | 3.81077 | -0.3907 | 0.2773664 | 0.1373912
187.58001 | 11.25428 | 26287.58669 | 1.27375 | 0.13753 | 328.59483 | 13.7532 | 4.51769 | 3.82011 | -0.39166 | 0.2777615 | 0.137532
187.68001 | 11.26038 | 26285.59291 | 1.27376 | 0.13765 | 328.56991 | 13.76456 | 4.52142 | 3.82567 | -0.39223 | 0.2779362 | 0.1376456
187.78001 | 11.26622 | 26282.00948 | 1.27419 | 0.13777 | 328.52512 | 13.77666 | 4.5254 | 3.83228 | -0.39291 | 0.2781719 | 0.1377666
187.88001 | 11.2726 | 26281.78596 | 1.27417 | 0.13792 | 328.52232 | 13.79243 | 4.53058 | 3.83803 | -0.39349 | 0.2782708 | 0.1379243
187.98001 | 11.27844 | 26275.87259 | 1.27411 | 0.13804 | 328.44841 | 13.80421 | 4.53445 | 3.84713 | -0.39443 | 0.2786925 | 0.1380421
188.08001 | 11.28433 | 26278.29373 | 1.27423 | 0.13817 | 328.47867 | 13.81719 | 4.53871 | 3.85946 | -0.39569 | 0.2793231 | 0.1381719
188.18001 | 11.29049 | 26274.76215 | 1.27386 | 0.1383 | 328.43453 | 13.83007 | 4.54294 | 3.86297 | -0.39605 | 0.2793167 | 0.1383007
188.28001 | 11.29617 | 26271.58284 | 1.27401 | 0.13846 | 328.39479 | 13.84612 | 4.54822 | 3.86822 | -0.39659 | 0.2793721 | 0.1384612
188.38001 | 11.30244 | 26271.91007 | 1.27404 | 0.13862 | 328.39888 | 13.86226 | 4.55352 | 3.8731 | -0.39709 | 0.2793989 | 0.1386226
188.48001 | 11.30839 | 26266.63148 | 1.27408 | 0.13871 | 328.33289 | 13.87058 | 4.55625 | 3.87845 | -0.39764 | 0.279617 | 0.1387058
188.58001 | 11.31449 | 26267.62569 | 1.27409 | 0.13888 | 328.34532 | 13.88775 | 4.56189 | 3.87815 | -0.39761 | 0.2792497 | 0.1388775
188.68001 | 11.32039 | 26262.62963 | 1.27416 | 0.13906 | 328.28287 | 13.90586 | 4.56784 | 3.89768 | -0.39961 | 0.2802905 | 0.1390586
188.78001 | 11.32628 | 26261.91258 | 1.27389 | 0.1393 | 328.27391 | 13.92989 | 4.57573 | 3.90103 | -0.39995 | 0.2800474 | 0.1392989
188.88001 | 11.33249 | 26259.38237 | 1.27389 | 0.13946 | 328.24228 | 13.94606 | 4.58104 | 3.90819 | -0.40069 | 0.2802361 | 0.1394606
188.98001 | 11.33822 | 26253.51906 | 1.27417 | 0.13949 | 328.16899 | 13.94934 | 4.58212 | 3.91008 | -0.40088 | 0.2803057 | 0.1394934
189.08001 | 11.34449 | 26256.07967 | 1.27374 | 0.13964 | 328.201 | 13.9645 | 4.5871 | 3.91587 | -0.40148 | 0.2804161 | 0.139645
189.18001 | 11.35044 | 26250.05186 | 1.27432 | 0.13978 | 328.12565 | 13.97821 | 4.5916 | 3.9323 | -0.40316 | 0.2813164 | 0.1397821
189.28001 | 11.35633 | 26251.53065 | 1.27388 | 0.13991 | 328.14413 | 13.99099 | 4.5958 | 3.9275 | -0.40267 | 0.2807164 | 0.1399099
189.38001 | 11.36249 | 26247.60211 | 1.27398 | 0.14006 | 328.09503 | 14.00626 | 4.60082 | 3.9323 | -0.40316 | 0.280753 | 0.1400626
189.48001 | 11.36823 | 26242.70797 | 1.27398 | 0.1402 | 328.03385 | 14.01999 | 4.60533 | 3.94714 | -0.40468 | 0.2815366 | 0.1401999
189.58001 | 11.37444 | 26242.47193 | 1.27396 | 0.14033 | 328.0309 | 14.03296 | 4.60959 | 3.94436 | -0.4044 | 0.2810783 | 0.1403296
189.68001 | 11.38033 | 26237.87642 | 1.27387 | 0.14049 | 327.97346 | 14.04872 | 4.61476 | 3.95295 | -0.40528 | 0.2813744 | 0.1404872
189.78001 | 11.38639 | 26238.69002 | 1.274 | 0.14063 | 327.98363 | 14.06319 | 4.61952 | 3.95467 | -0.40545 | 0.2812072 | 0.1406319
189.88001 | 11.39233 | 26234.50577 | 1.27395 | 0.14078 | 327.93132 | 14.0779 | 4.62435 | 3.97315 | -0.40735 | 0.282226 | 0.140779
189.98001 | 11.39823 | 26233.84416 | 1.27399 | 0.14093 | 327.92305 | 14.09268 | 4.6292 | 3.98174 | -0.40823 | 0.2825396 | 0.1409268
190.08001 | 11.40455 | 26231.90403 | 1.2742 | 0.14105 | 327.8988 | 14.10539 | 4.63338 | 3.97717 | -0.40776 | 0.281961 | 0.1410539
190.18001 | 11.41033 | 26224.65312 | 1.2739 | 0.14122 | 327.80816 | 14.12245 | 4.63898 | 3.98763 | -0.40883 | 0.2823611 | 0.1412245
190.28001 | 11.41649 | 26226.36437 | 1.2742 | 0.14135 | 327.82955 | 14.13515 | 4.64316 | 3.98369 | -0.40843 | 0.2818286 | 0.1413515
190.38001 | 11.42244 | 26221.23063 | 1.27414 | 0.1415 | 327.76538 | 14.15036 | 4.64815 | 3.98383 | -0.40844 | 0.2815356 | 0.1415036
190.48001 | 11.42817 | 26218.96863 | 1.27409 | 0.14171 | 327.73711 | 14.17073 | 4.65484 | 3.99422 | -0.40951 | 0.2818641 | 0.1417073
190.58001 | 11.43433 | 26216.923 | 1.27383 | 0.14182 | 327.71154 | 14.1822 | 4.65861 | 4.0033 | -0.41044 | 0.2822764 | 0.141822
190.68001 | 11.44033 | 26212.63683 | 1.27426 | 0.142 | 327.65796 | 14.19962 | 4.66433 | 4.00561 | -0.41068 | 0.2820928 | 0.1419962
190.78001 | 11.44649 | 26211.93767 | 1.27401 | 0.14215 | 327.64922 | 14.21491 | 4.66936 | 4.01374 | -0.41151 | 0.2823613 | 0.1421491
190.88001 | 11.45249 | 26207.77488 | 1.2742 | 0.14228 | 327.59719 | 14.2281 | 4.67369 | 4.02245 | -0.4124 | 0.2827117 | 0.142281
190.98001 | 11.45839 | 26205.89554 | 1.27375 | 0.1424 | 327.57369 | 14.23989 | 4.67756 | 4.0335 | -0.41354 | 0.2832536 | 0.1423989
191.08001 | 11.46444 | 26201.57361 | 1.27417 | 0.14257 | 327.51967 | 14.25678 | 4.68311 | 4.03593 | -0.41378 | 0.2830885 | 0.1425678
191.18001 | 11.47017 | 26197.14975 | 1.27387 | 0.14272 | 327.46437 | 14.27161 | 4.68798 | 4.03471 | -0.41366 | 0.2827088 | 0.1427161
191.28001 | 11.47649 | 26195.49572 | 1.27391 | 0.14289 | 327.4437 | 14.2889 | 4.69366 | 4.04244 | -0.41445 | 0.2829077 | 0.142889
191.38001 | 11.48233 | 26189.56804 | 1.27401 | 0.14305 | 327.3696 | 14.30528 | 4.69904 | 4.05792 | -0.41604 | 0.2836659 | 0.1430528
191.48001 | 11.48839 | 26191.42234 | 1.27389 | 0.14319 | 327.39278 | 14.31911 | 4.70358 | 4.06235 | -0.41649 | 0.2837013 | 0.1431911
191.58001 | 11.49449 | 26185.78434 | 1.27378 | 0.14337 | 327.3223 | 14.33675 | 4.70938 | 4.07357 | -0.41764 | 0.2841348 | 0.1433675
191.68001 | 11.50017 | 26181.05114 | 1.27417 | 0.1435 | 327.26314 | 14.34983 | 4.71368 | 4.0665 | -0.41692 | 0.2833831 | 0.1434983
191.78001 | 11.50649 | 26180.12846 | 1.27402 | 0.14369 | 327.25161 | 14.36899 | 4.71997 | 4.08486 | -0.4188 | 0.284283 | 0.1436899
191.88001 | 11.51233 | 26172.69695 | 1.27397 | 0.14388 | 327.15871 | 14.3881 | 4.72625 | 4.08014 | -0.41832 | 0.2835774 | 0.143881
191.98001 | 11.51844 | 26173.09213 | 1.2738 | 0.14398 | 327.16365 | 14.39784 | 4.72945 | 4.08625 | -0.41894 | 0.2838099 | 0.1439784
192.08001 | 11.52439 | 26167.835 | 1.27435 | 0.14412 | 327.09794 | 14.41215 | 4.73415 | 4.10453 | -0.42082 | 0.2847965 | 0.1441215
192.18001 | 11.53028 | 26165.88414 | 1.27397 | 0.1444 | 327.07355 | 14.44007 | 4.74332 | 4.10845 | -0.42122 | 0.2845173 | 0.1444007
192.28001 | 11.53644 | 26162.29713 | 1.27421 | 0.1446 | 327.02871 | 14.45972 | 4.74977 | 4.11451 | -0.42184 | 0.2845498 | 0.1445972
192.38001 | 11.54228 | 26156.22282 | 1.27389 | 0.14478 | 326.95279 | 14.47821 | 4.75585 | 4.1145 | -0.42184 | 0.2841857 | 0.1447821
192.48001 | 11.5486 | 26156.18706 | 1.27419 | 0.14489 | 326.95234 | 14.48904 | 4.7594 | 4.12349 | -0.42276 | 0.2845937 | 0.1448904
192.58001 | 11.55438 | 26147.10867 | 1.27406 | 0.145 | 326.83886 | 14.50001 | 4.76301 | 4.13582 | -0.42403 | 0.2852288 | 0.1450001
192.68001 | 11.56033 | 26148.46945 | 1.27421 | 0.14514 | 326.85587 | 14.51439 | 4.76773 | 4.1338 | -0.42382 | 0.284807 | 0.1451439
192.78001 | 11.56649 | 26142.72058 | 1.27371 | 0.1453 | 326.78401 | 14.52982 | 4.7728 | 4.14738 | -0.42521 | 0.2854392 | 0.1452982
192.88001 | 11.57217 | 26136.38878 | 1.27419 | 0.14552 | 326.70486 | 14.55174 | 4.78 | 4.14504 | -0.42497 | 0.2848484 | 0.1455174
192.98001 | 11.57849 | 26136.18672 | 1.27397 | 0.14565 | 326.70233 | 14.5651 | 4.78439 | 4.15708 | -0.42621 | 0.2854138 | 0.145651
193.08001 | 11.58444 | 26127.87724 | 1.27429 | 0.14579 | 326.59847 | 14.57919 | 4.78902 | 4.15428 | -0.42592 | 0.2849459 | 0.1457919
193.18001 | 11.59044 | 26127.40338 | 1.27411 | 0.14597 | 326.59254 | 14.59656 | 4.79472 | 4.1697 | -0.4275 | 0.2856632 | 0.1459656
193.28001 | 11.59639 | 26122.46633 | 1.27414 | 0.14611 | 326.53083 | 14.6113 | 4.79956 | 4.16996 | -0.42753 | 0.2853928 | 0.146113
193.38001 | 11.60228 | 26119.1994 | 1.27389 | 0.14631 | 326.48999 | 14.63116 | 4.80609 | 4.17666 | -0.42821 | 0.2854634 | 0.1463116
193.48001 | 11.60839 | 26113.72411 | 1.27438 | 0.14644 | 326.42155 | 14.64399 | 4.8103 | 4.19237 | -0.42982 | 0.286286 | 0.1464399
193.58001 | 11.61428 | 26106.83799 | 1.27413 | 0.14656 | 326.33547 | 14.65619 | 4.81431 | 4.19214 | -0.4298 | 0.286032 | 0.1465619
193.68001 | 11.62055 | 26107.65696 | 1.27413 | 0.14675 | 326.34571 | 14.67545 | 4.82063 | 4.1986 | -0.43046 | 0.2860968 | 0.1467545
193.78001 | 11.62644 | 26100.63136 | 1.27423 | 0.14695 | 326.25789 | 14.69457 | 4.82692 | 4.2112 | -0.43175 | 0.2865821 | 0.1469457
193.88001 | 11.63228 | 26098.73593 | 1.27417 | 0.14711 | 326.2342 | 14.71082 | 4.83225 | 4.207 | -0.43132 | 0.28598 | 0.1471082
193.98001 | 11.63849 | 26093.97054 | 1.27404 | 0.1473 | 326.17463 | 14.72951 | 4.83839 | 4.21663 | -0.43231 | 0.2862709 | 0.1472951
194.08001 | 11.64422 | 26085.25157 | 1.27435 | 0.14743 | 326.06564 | 14.74313 | 4.84287 | 4.22719 | -0.43339 | 0.2867227 | 0.1474313
194.18001 | 11.65044 | 26084.98693 | 1.27417 | 0.14759 | 326.06234 | 14.75907 | 4.8481 | 4.23249 | -0.43394 | 0.2867721 | 0.1475907
194.28001 | 11.65639 | 26077.59833 | 1.2744 | 0.1478 | 325.96998 | 14.77977 | 4.8549 | 4.24032 | -0.43474 | 0.2869003 | 0.1477977
194.38001 | 11.66239 | 26075.4776 | 1.27408 | 0.14799 | 325.94347 | 14.79871 | 4.86112 | 4.25258 | -0.436 | 0.2873615 | 0.1479871
194.48001 | 11.66839 | 26070.63711 | 1.27393 | 0.14812 | 325.88296 | 14.81159 | 4.86536 | 4.25404 | -0.43615 | 0.2872102 | 0.1481159
194.58001 | 11.67428 | 26064.62181 | 1.27456 | 0.14829 | 325.80777 | 14.82917 | 4.87113 | 4.25982 | -0.43674 | 0.2872595 | 0.1482917
194.68001 | 11.68055 | 26061.51044 | 1.27437 | 0.14846 | 325.76888 | 14.84571 | 4.87656 | 4.27384 | -0.43818 | 0.2878838 | 0.1484571
194.78001 | 11.68639 | 26052.9238 | 1.27416 | 0.14861 | 325.66155 | 14.86111 | 4.88162 | 4.26264 | -0.43703 | 0.2868319 | 0.1486111
194.88001 | 11.69244 | 26052.19781 | 1.27438 | 0.14881 | 325.65247 | 14.88091 | 4.88813 | 4.27865 | -0.43867 | 0.2875261 | 0.1488091
194.98001 | 11.69839 | 26044.41404 | 1.27413 | 0.14894 | 325.55518 | 14.89358 | 4.89229 | 4.29008 | -0.43984 | 0.2880489 | 0.1489358
195.08001 | 11.70417 | 26039.21413 | 1.27442 | 0.14918 | 325.49018 | 14.9178 | 4.90025 | 4.28475 | -0.4393 | 0.287224 | 0.149178
195.18001 | 11.71049 | 26036.88061 | 1.27445 | 0.1493 | 325.46101 | 14.9297 | 4.90415 | 4.2909 | -0.43993 | 0.287407 | 0.149297
195.28001 | 11.71633 | 26026.85273 | 1.27434 | 0.14954 | 325.33566 | 14.95441 | 4.91227 | 4.30114 | -0.44098 | 0.2876168 | 0.1495441
195.38001 | 11.72244 | 26026.34847 | 1.27424 | 0.14978 | 325.32936 | 14.97811 | 4.92006 | 4.2887 | -0.4397 | 0.2863312 | 0.1497811
195.48001 | 11.72849 | 26018.5343 | 1.27456 | 0.14996 | 325.23168 | 14.99605 | 4.92595 | 4.3016 | -0.44102 | 0.2868489 | 0.1499605
195.58001 | 11.73428 | 26014.05501 | 1.27417 | 0.15017 | 325.17569 | 15.01723 | 4.9329 | 4.28058 | -0.43887 | 0.2850446 | 0.1501723
195.68001 | 11.74033 | 26008.30793 | 1.2745 | 0.15028 | 325.10385 | 15.02781 | 4.93638 | 4.28546 | -0.43937 | 0.2851686 | 0.1502781
195.78001 | 11.74622 | 26000.77808 | 1.27441 | 0.15051 | 325.00973 | 15.05065 | 4.94388 | 4.28392 | -0.43921 | 0.2846336 | 0.1505065
195.88001 | 11.75255 | 25998.31581 | 1.27438 | 0.15065 | 324.97895 | 15.0653 | 4.94869 | 4.2889 | -0.43972 | 0.2846873 | 0.150653
195.98001 | 11.75839 | 25988.71708 | 1.27437 | 0.15071 | 324.85896 | 15.07139 | 4.95069 | 4.3026 | -0.44112 | 0.2854813 | 0.1507139
196.08001 | 11.76439 | 25987.50472 | 1.27454 | 0.15091 | 324.84381 | 15.09088 | 4.9571 | 4.30627 | -0.4415 | 0.2853558 | 0.1509088
196.18001 | 11.77049 | 25979.88367 | 1.27426 | 0.1511 | 324.74855 | 15.10985 | 4.96333 | 4.31138 | -0.44203 | 0.2853357 | 0.1510985
196.28001 | 11.77617 | 25972.59879 | 1.2744 | 0.15132 | 324.65748 | 15.13212 | 4.97064 | 4.31537 | -0.44243 | 0.2851795 | 0.1513212
196.38001 | 11.78255 | 25969.78068 | 1.27444 | 0.15144 | 324.62226 | 15.1443 | 4.97464 | 4.31734 | -0.44264 | 0.2850802 | 0.151443
196.48001 | 11.78839 | 25958.83191 | 1.2741 | 0.15164 | 324.4854 | 15.16401 | 4.98112 | 4.33577 | -0.44453 | 0.285925 | 0.1516401
196.58001 | 11.79439 | 25957.06701 | 1.27451 | 0.15183 | 324.46334 | 15.18295 | 4.98734 | 4.34364 | -0.44533 | 0.2860867 | 0.1518295
196.68001 | 11.80044 | 25949.04721 | 1.27411 | 0.15198 | 324.36309 | 15.19781 | 4.99222 | 4.33407 | -0.44435 | 0.2851773 | 0.1519781
196.78001 | 11.80628 | 25942.02518 | 1.27419 | 0.15218 | 324.27531 | 15.21756 | 4.99871 | 4.34716 | -0.44569 | 0.2856673 | 0.1521756
196.88001 | 11.81249 | 25936.01346 | 1.27452 | 0.15234 | 324.20017 | 15.23438 | 5.00423 | 4.3537 | -0.44636 | 0.2857812 | 0.1523438
196.98001 | 11.81839 | 25926.68831 | 1.27446 | 0.15251 | 324.0836 | 15.25135 | 5.00981 | 4.35549 | -0.44655 | 0.2855806 | 0.1525135
197.08001 | 11.82455 | 25922.82772 | 1.27425 | 0.15269 | 324.03535 | 15.26919 | 5.01567 | 4.36444 | -0.44747 | 0.2858331 | 0.1526919
197.18001 | 11.83033 | 25913.94067 | 1.27471 | 0.15292 | 323.92426 | 15.29155 | 5.02301 | 4.3725 | -0.44829 | 0.2859422 | 0.1529155
197.28001 | 11.83628 | 25909.59013 | 1.27439 | 0.1531 | 323.86988 | 15.30993 | 5.02905 | 4.37728 | -0.44878 | 0.2859112 | 0.1530993
197.38001 | 11.84244 | 25902.77553 | 1.27446 | 0.15324 | 323.78469 | 15.32421 | 5.03374 | 4.38847 | -0.44993 | 0.286375 | 0.1532421
197.48001 | 11.84822 | 25893.10706 | 1.27465 | 0.15348 | 323.66384 | 15.34829 | 5.04165 | 4.38713 | -0.44979 | 0.2858384 | 0.1534829
197.58001 | 11.85449 | 25888.43107 | 1.27435 | 0.15363 | 323.60539 | 15.36315 | 5.04653 | 4.40123 | -0.45124 | 0.2864797 | 0.1536315
197.68001 | 11.86038 | 25877.97225 | 1.2744 | 0.15384 | 323.47465 | 15.38382 | 5.05332 | 4.40121 | -0.45124 | 0.2860934 | 0.1538382
197.78001 | 11.86633 | 25874.16172 | 1.27454 | 0.15399 | 323.42702 | 15.3993 | 5.05841 | 4.40571 | -0.4517 | 0.2860981 | 0.153993
197.88001 | 11.87238 | 25866.96625 | 1.27437 | 0.15417 | 323.33708 | 15.41702 | 5.06423 | 4.41297 | -0.45244 | 0.2862401 | 0.1541702
197.98001 | 11.87822 | 25857.91469 | 1.27455 | 0.15436 | 323.22393 | 15.4356 | 5.07033 | 4.42096 | -0.45326 | 0.2864132 | 0.154356
198.08001 | 11.88444 | 25851.99952 | 1.27459 | 0.15454 | 323.14999 | 15.45424 | 5.07646 | 4.42769 | -0.45395 | 0.2865033 | 0.1545424
198.18001 | 11.89039 | 25842.8961 | 1.27429 | 0.15485 | 323.0362 | 15.48519 | 5.08662 | 4.42514 | -0.45369 | 0.2857659 | 0.1548519
198.28001 | 11.89644 | 25837.74805 | 1.27471 | 0.15505 | 322.97185 | 15.50538 | 5.09325 | 4.44315 | -0.45554 | 0.2865554 | 0.1550538
198.38001 | 11.90244 | 25827.41976 | 1.27449 | 0.15524 | 322.84275 | 15.52415 | 5.09942 | 4.44885 | -0.45612 | 0.2865761 | 0.1552415
198.48001 | 11.90828 | 25819.75937 | 1.27455 | 0.15544 | 322.74699 | 15.54374 | 5.10586 | 4.45174 | -0.45642 | 0.2864008 | 0.1554374
198.58001 | 11.91444 | 25811.40339 | 1.27455 | 0.1556 | 322.64254 | 15.56043 | 5.11134 | 4.4506 | -0.4563 | 0.2860204 | 0.1556043
198.68001 | 11.92028 | 25799.312 | 1.27447 | 0.15581 | 322.4914 | 15.58099 | 5.11809 | 4.4635 | -0.45762 | 0.2864709 | 0.1558099
198.78001 | 11.92644 | 25796.54932 | 1.27439 | 0.15601 | 322.45687 | 15.60099 | 5.12466 | 4.46752 | -0.45803 | 0.2863613 | 0.1560099
198.88001 | 11.93244 | 25785.77757 | 1.27469 | 0.15621 | 322.32222 | 15.62111 | 5.13127 | 4.46534 | -0.45781 | 0.2858529 | 0.1562111
198.98001 | 11.93822 | 25779.10781 | 1.27447 | 0.1564 | 322.23885 | 15.6397 | 5.13738 | 4.47204 | -0.4585 | 0.2859415 | 0.156397
199.08001 | 11.94449 | 25771.45278 | 1.2745 | 0.1566 | 322.14316 | 15.65976 | 5.14397 | 4.48283 | -0.4596 | 0.2862643 | 0.1565976
199.18001 | 11.95033 | 25758.99303 | 1.27457 | 0.15676 | 321.98741 | 15.67572 | 5.14921 | 4.48146 | -0.45946 | 0.2858854 | 0.1567572
199.28001 | 11.95655 | 25753.40152 | 1.27449 | 0.15688 | 321.91752 | 15.68766 | 5.15313 | 4.49897 | -0.46126 | 0.286784 | 0.1568766
199.38001 | 11.96233 | 25741.82868 | 1.27462 | 0.15706 | 321.77286 | 15.70574 | 5.15907 | 4.49133 | -0.46047 | 0.2859674 | 0.1570574
199.48001 | 11.96833 | 25736.51075 | 1.27446 | 0.15727 | 321.70638 | 15.72694 | 5.16603 | 4.50814 | -0.4622 | 0.2866508 | 0.1572694
199.58001 | 11.97444 | 25726.76897 | 1.27459 | 0.15742 | 321.58461 | 15.74214 | 5.17103 | 4.51252 | -0.46265 | 0.2866523 | 0.1574214
199.68001 | 11.98017 | 25716.42458 | 1.27439 | 0.15756 | 321.45531 | 15.75649 | 5.17574 | 4.51457 | -0.46286 | 0.2865213 | 0.1575649
199.78001 | 11.9866 | 25709.30421 | 1.27473 | 0.15778 | 321.3663 | 15.77842 | 5.18294 | 4.52506 | -0.46393 | 0.2867879 | 0.1577842
199.88001 | 11.99244 | 25694.18728 | 1.27435 | 0.15794 | 321.17734 | 15.79434 | 5.18817 | 4.52323 | -0.46374 | 0.286383 | 0.1579434
199.98001 | 11.99838 | 25689.13221 | 1.27483 | 0.15815 | 321.11415 | 15.81514 | 5.195 | 4.52792 | -0.46423 | 0.2863029 | 0.1581514
200.08001 | 12.00444 | 25676.91386 | 1.27436 | 0.15836 | 320.96142 | 15.83586 | 5.20181 | 4.53406 | -0.46486 | 0.286316 | 0.1583586
200.18001 | 12.01022 | 25666.88955 | 1.27445 | 0.15853 | 320.83612 | 15.85309 | 5.20747 | 4.54188 | -0.46566 | 0.2864981 | 0.1585309
200.28001 | 12.01638 | 25657.97567 | 1.27448 | 0.15874 | 320.7247 | 15.87417 | 5.2144 | 4.54163 | -0.46563 | 0.2861019 | 0.1587417
200.38001 | 12.02238 | 25644.39476 | 1.27445 | 0.15891 | 320.55493 | 15.89103 | 5.21993 | 4.55228 | -0.46672 | 0.2864685 | 0.1589103
200.48001 | 12.02855 | 25637.24756 | 1.2747 | 0.15914 | 320.46559 | 15.91384 | 5.22743 | 4.55189 | -0.46668 | 0.2860334 | 0.1591384
200.58001 | 12.03438 | 25623.27862 | 1.27453 | 0.15927 | 320.29098 | 15.92732 | 5.23185 | 4.55821 | -0.46733 | 0.2861881 | 0.1592732
200.68001 | 12.04033 | 25615.04602 | 1.27444 | 0.1595 | 320.18808 | 15.95002 | 5.23931 | 4.56685 | -0.46822 | 0.2863225 | 0.1595002
200.78001 | 12.04644 | 25602.81336 | 1.27423 | 0.15968 | 320.03517 | 15.96776 | 5.24514 | 4.56893 | -0.46843 | 0.2861347 | 0.1596776
200.88001 | 12.05217 | 25589.20562 | 1.27459 | 0.15985 | 319.86507 | 15.98535 | 5.25092 | 4.57073 | -0.46861 | 0.2859324 | 0.1598535
200.98001 | 12.05844 | 25579.79286 | 1.27442 | 0.16011 | 319.74741 | 16.01101 | 5.25934 | 4.57338 | -0.46889 | 0.2856397 | 0.1601101
201.08001 | 12.06439 | 25565.06217 | 1.27457 | 0.16035 | 319.56328 | 16.03483 | 5.26717 | 4.578 | -0.46936 | 0.2855035 | 0.1603483
201.18001 | 12.07033 | 25557.28555 | 1.27456 | 0.16058 | 319.46607 | 16.05752 | 5.27462 | 4.57963 | -0.46953 | 0.2852016 | 0.1605752
201.28001 | 12.07649 | 25543.23792 | 1.27443 | 0.1608 | 319.29047 | 16.0796 | 5.28188 | 4.58597 | -0.47018 | 0.2852042 | 0.160796
201.38001 | 12.08228 | 25527.38249 | 1.27456 | 0.16096 | 319.09228 | 16.09572 | 5.28717 | 4.59103 | -0.4707 | 0.285233 | 0.1609572
201.48001 | 12.08844 | 25513.64958 | 1.27445 | 0.1612 | 318.92062 | 16.12007 | 5.29517 | 4.59585 | -0.47119 | 0.2851011 | 0.1612007
201.58001 | 12.09444 | 25496.56212 | 1.27437 | 0.16145 | 318.70703 | 16.14509 | 5.30339 | 4.60125 | -0.47174 | 0.2849938 | 0.1614509
201.68001 | 12.10039 | 25481.88329 | 1.27453 | 0.16162 | 318.52354 | 16.16184 | 5.30889 | 4.59279 | -0.47088 | 0.2841749 | 0.1616184
201.78001 | 12.10638 | 25463.1114 | 1.27458 | 0.16184 | 318.28889 | 16.18411 | 5.31621 | 4.60246 | -0.47187 | 0.2843814 | 0.1618411
201.88001 | 12.11222 | 25444.28051 | 1.27442 | 0.16205 | 318.05351 | 16.20503 | 5.32308 | 4.60498 | -0.47213 | 0.2841698 | 0.1620503
201.98001 | 12.11844 | 25423.37716 | 1.27465 | 0.16226 | 317.79221 | 16.22603 | 5.32997 | 4.62076 | -0.47374 | 0.2847745 | 0.1622603
202.08001 | 12.12433 | 25393.71729 | 1.27458 | 0.1625 | 317.42147 | 16.2501 | 5.33788 | 4.60963 | -0.4726 | 0.2836678 | 0.162501
202.18001 | 12.13055 | 25351.84264 | 1.27438 | 0.16275 | 316.89803 | 16.27514 | 5.34611 | 4.61538 | -0.47319 | 0.2835847 | 0.1627514
202.26801 | 12.13574 | 25275.40863 | 1.27454 | 0.16291 | 315.94261 | 16.29088 | 5.35128 | 4.61367 | -0.47302 | 0.2832057 | 0.1629088
202.31801 | 12.1388 | 25198.69924 | 1.27464 | 0.16315 | 314.98374 | 16.3151 | 5.35923 | 4.6116 | -0.47281 | 0.2826584 | 0.163151
202.34601 | 12.14051 | 25117.95044 | 1.27453 | 0.16332 | 313.97438 | 16.33203 | 5.3648 | 4.60906 | -0.47254 | 0.2822099 | 0.1633203
202.36401 | 12.14142 | 25036.07154 | 1.27464 | 0.16351 | 312.95089 | 16.35091 | 5.371 | 4.60159 | -0.47178 | 0.2814271 | 0.1635091
202.37201 | 12.14201 | 24828.15921 | 1.27462 | 0.16352 | 310.35199 | 16.35784 | 5.37132 | 4.59279 | -0.47088 | 0.28077 | 0.1635784
202.37401 | 12.14244 | 24442.55412 | 1.27493 | 0.16353 | 305.53193 | 16.35784 | 5.37155 | 4.58677 | -0.47026 | 0.2804019 | 0.1635784
202.37601 | 12.14308 | 23749.87543 | 1.27595 | 0.16354 | 296.87344 | 16.35784 | 5.37191 | 4.58076 | -0.46964 | 0.2800345 | 0.1635784
202.37801 | 12.14372 | 22802.28317 | 1.27832 | 0.16355 | 285.02854 | 16.35784 | 5.37226 | 4.57474 | -0.46903 | 0.2796665 | 0.1635784
202.38001 | 12.14437 | 21685.50253 | 1.28276 | 0.16356 | 271.06878 | 16.35784 | 5.37261 | 4.56872 | -0.46841 | 0.2792985 | 0.1635784
202.38201 | 12.14496 | 20444.7341 | 1.29006 | 0.16357 | 255.55918 | 16.35784 | 5.37293 | 4.5627 | -0.46779 | 0.2789305 | 0.1635784
202.38401 | 12.1456 | 19104.58624 | 1.301 | 0.16358 | 238.80733 | 16.35784 | 5.37328 | 4.55669 | -0.46718 | 0.2785631 | 0.1635784
202.38601 | 12.14624 | 17700.56069 | 1.316 | 0.16359 | 221.25701 | 16.35784 | 5.37364 | 4.55067 | -0.46656 | 0.278195 | 0.1635784
202.38801 | 12.14683 | 16270.38717 | 1.33492 | 0.1636 | 203.37984 | 16.35784 | 5.37396 | 4.54465 | -0.46594 | 0.277827 | 0.1635784
202.39001 | 12.14742 | 14839.38307 | 1.35706 | 0.16361 | 185.49229 | 16.35784 | 5.37428 | 4.53503 | -0.46495 | 0.2772389 | 0.1635784

## Spec_004
Prüflosbezeichnung | Redux 312_quer+längs_alte Proben
Proben-Nr | 4
Prüfer | JuBr
Werkstoff | 6082
Prüfnorm | DIN EN ISO 527
Prüfgeschwindigkeit | 3.6 | mm/min
Prüfklima | 23 °C / 50 % rF
Bemerkungen
Zeit | Traversenweg | Last | Dehnung 1 | Zugdehnung | Zugspannung | Axiale Dehnung (Video) | Zugverformung | Transversale Dehnung (Video) | Transversale Verformung 1 | Poisson_Ratio | Axiale Dehnung (Video)
(sec) | (mm) | (N) | (%) | (mm/mm) | (MPa) | (%) | (mm) | (%) | (mm) | (-) | (-)
0 | -0.00021 | 248.90182 | 1.28185 | 2e-05 | 3.11127 | 0.00171 | 0.00059 | -0.00268 | 0.00027 | -1.567251 | 1.71e-05
0.1 | 0.0038 | 280.6302 | 1.28195 | 1e-05 | 3.50788 | 0.00135 | 0.00046 | -0.00771 | 0.00078 | -5.711111 | 1.35e-05
0.146 | 0.00761 | 358.67513 | 1.28194 | -1e-05 | 4.48344 | -0.00106 | -0.00036 | -0.00455 | 0.00046 | 4.292453 | -1.06e-05
0.196 | 0.01098 | 433.93328 | 1.28198 | 0 | 5.42417 | 0.0005 | 0.00017 | 0.01036 | -0.00104 | 20.72 | 5e-06
0.276 | 0.01639 | 509.47102 | 1.28039 | 7e-05 | 6.36839 | 0.00723 | 0.00248 | 0.00627 | -0.00063 | 0.8672199 | 7.23e-05
0.346 | 0.02036 | 585.99478 | 1.28236 | 0.00014 | 7.32493 | 0.01432 | 0.00491 | -0.00476 | 0.00048 | -0.3324022 | 0.0001432
0.412 | 0.02448 | 661.96164 | 1.28233 | 0.00018 | 8.27452 | 0.01797 | 0.00616 | 0.01066 | -0.00107 | 0.5932109 | 0.0001797
0.48 | 0.02845 | 738.83839 | 1.28222 | 0.00013 | 9.23548 | 0.01286 | 0.00441 | 0.01899 | -0.00191 | 1.476672 | 0.0001286
0.554 | 0.03295 | 815.28207 | 1.28277 | 0.00015 | 10.19103 | 0.01526 | 0.00524 | 0.01787 | -0.0018 | 1.171035 | 0.0001526
0.624 | 0.03729 | 891.73542 | 1.2827 | 0.00012 | 11.14669 | 0.01196 | 0.0041 | 0.01887 | -0.0019 | 1.577759 | 0.0001196
0.7 | 0.04168 | 967.02419 | 1.28226 | 0.00011 | 12.0878 | 0.01141 | 0.00391 | 0.02409 | -0.00243 | 2.111306 | 0.0001141
0.774 | 0.04629 | 1043.87295 | 1.28264 | 0.00012 | 13.04841 | 0.01247 | 0.00428 | 0.02314 | -0.00233 | 1.855654 | 0.0001247
0.856 | 0.05095 | 1119.7665 | 1.28259 | 0.00016 | 13.99708 | 0.01562 | 0.00536 | 0.03334 | -0.00336 | 2.134443 | 0.0001562
0.936 | 0.05598 | 1196.54249 | 1.28286 | 0.00017 | 14.95678 | 0.0167 | 0.00573 | 0.02917 | -0.00294 | 1.746707 | 0.000167
1.028 | 0.06134 | 1271.58131 | 1.28292 | 0.00013 | 15.89477 | 0.01288 | 0.00442 | 0.02735 | -0.00276 | 2.123447 | 0.0001288
1.122 | 0.06723 | 1346.98961 | 1.28298 | 0.00017 | 16.83737 | 0.01719 | 0.0059 | 0.02964 | -0.00299 | 1.724258 | 0.0001719
1.21 | 0.07227 | 1423.52588 | 1.28282 | 0.00021 | 17.79407 | 0.02122 | 0.00728 | 0.03423 | -0.00345 | 1.613101 | 0.0002122
1.292 | 0.07741 | 1499.49275 | 1.28315 | 0.00022 | 18.74366 | 0.02166 | 0.00743 | 0.04298 | -0.00433 | 1.984303 | 0.0002166
1.384 | 0.08271 | 1575.277 | 1.28282 | 0.00022 | 19.69096 | 0.02245 | 0.0077 | 0.0415 | -0.00418 | 1.848552 | 0.0002245
1.47 | 0.08812 | 1651.15122 | 1.28307 | 0.00026 | 20.63939 | 0.02573 | 0.00882 | 0.04337 | -0.00437 | 1.685581 | 0.0002573
1.568 | 0.0938 | 1726.16489 | 1.28284 | 0.00024 | 21.57706 | 0.0241 | 0.00827 | 0.04263 | -0.0043 | 1.76888 | 0.000241
1.662 | 0.09943 | 1802.63735 | 1.28309 | 0.00028 | 22.53297 | 0.02783 | 0.00955 | 0.04336 | -0.00437 | 1.558031 | 0.0002783
1.762 | 0.10548 | 1877.15068 | 1.28286 | 0.00024 | 23.46438 | 0.02368 | 0.00812 | 0.04183 | -0.00422 | 1.76647 | 0.0002368
1.856 | 0.11095 | 1952.31423 | 1.28302 | 0.00022 | 24.40393 | 0.02208 | 0.00757 | 0.04853 | -0.00489 | 2.197917 | 0.0002208
1.952 | 0.11695 | 2028.54998 | 1.28316 | 0.00023 | 25.35687 | 0.02284 | 0.00783 | 0.04476 | -0.00451 | 1.95972 | 0.0002284
2.05 | 0.12262 | 2104.256 | 1.28315 | 0.0002 | 26.3032 | 0.02049 | 0.00703 | 0.05461 | -0.0055 | 2.665203 | 0.0002049
2.142 | 0.12841 | 2180.53825 | 1.28298 | 0.00022 | 27.25673 | 0.02195 | 0.00753 | 0.03342 | -0.00337 | 1.522551 | 0.0002195
2.242 | 0.1342 | 2255.61462 | 1.28281 | 0.00021 | 28.19518 | 0.02072 | 0.00711 | 0.02376 | -0.00239 | 1.146718 | 0.0002072
2.334 | 0.13982 | 2330.81929 | 1.28275 | 0.00024 | 29.13524 | 0.02379 | 0.00816 | 0.02557 | -0.00258 | 1.074821 | 0.0002379
2.434 | 0.14577 | 2404.01968 | 1.28186 | 0.00026 | 30.05025 | 0.02577 | 0.00884 | 0.01964 | -0.00198 | 0.7621265 | 0.0002577
2.532 | 0.15155 | 2479.99325 | 1.28242 | 0.00025 | 30.99992 | 0.02469 | 0.00847 | 0.00743 | -0.00075 | 0.3009316 | 0.0002469
2.632 | 0.15771 | 2553.25466 | 1.28319 | 0.00025 | 31.91568 | 0.02538 | 0.0087 | -0.00463 | 0.00047 | -0.1824271 | 0.0002538
2.732 | 0.16355 | 2623.67897 | 1.28303 | 0.0003 | 32.79599 | 0.02988 | 0.01025 | 0.01002 | -0.00101 | 0.3353414 | 0.0002988
2.832 | 0.16982 | 2698.0488 | 1.28306 | 0.0003 | 33.72561 | 0.02965 | 0.01017 | 0.00092 | -9e-05 | 0.03102867 | 0.0002965
2.932 | 0.17566 | 2765.06759 | 1.2831 | 0.00033 | 34.56334 | 0.03277 | 0.01124 | 0.00966 | -0.00097 | 0.2947818 | 0.0003277
3.032 | 0.18161 | 2836.92129 | 1.28302 | 0.00031 | 35.46152 | 0.03082 | 0.01057 | 0.00101 | -0.0001 | 0.03277093 | 0.0003082
3.132 | 0.18766 | 2904.19713 | 1.28303 | 0.00032 | 36.30246 | 0.03178 | 0.0109 | 0.00281 | -0.00028 | 0.08842039 | 0.0003178
3.232 | 0.19355 | 2972.08697 | 1.28312 | 0.00031 | 37.15109 | 0.03055 | 0.01048 | 0.00076 | -8e-05 | 0.02487725 | 0.0003055
3.332 | 0.19982 | 3042.39728 | 1.28283 | 0.00032 | 38.02997 | 0.03191 | 0.01095 | -0.00165 | 0.00017 | -0.05170793 | 0.0003191
3.432 | 0.20561 | 3107.76874 | 1.28302 | 0.00031 | 38.84711 | 0.03123 | 0.01071 | 0.00189 | -0.00019 | 0.06051873 | 0.0003123
3.532 | 0.21171 | 3178.92171 | 1.28295 | 0.00034 | 39.73652 | 0.03393 | 0.01164 | 0.00844 | -0.00085 | 0.2487474 | 0.0003393
3.632 | 0.21766 | 3243.51355 | 1.28267 | 0.00036 | 40.54392 | 0.03591 | 0.01232 | 0.01001 | -0.00101 | 0.2787524 | 0.0003591
3.732 | 0.2235 | 3309.25964 | 1.28306 | 0.00034 | 41.36575 | 0.0342 | 0.01173 | 0.01322 | -0.00133 | 0.3865497 | 0.000342
3.832 | 0.22977 | 3374.88636 | 1.28313 | 0.00037 | 42.18608 | 0.03691 | 0.01266 | 0.01073 | -0.00108 | 0.2907071 | 0.0003691
3.932 | 0.23561 | 3437.11026 | 1.28317 | 0.00038 | 42.96388 | 0.03783 | 0.01297 | 0.0146 | -0.00147 | 0.3859371 | 0.0003783
4.032 | 0.24177 | 3506.02157 | 1.28325 | 0.00041 | 43.82527 | 0.0411 | 0.0141 | 0.0263 | -0.00265 | 0.6399027 | 0.000411
4.132 | 0.24766 | 3567.2754 | 1.28315 | 0.00042 | 44.59094 | 0.04183 | 0.01435 | 0.04325 | -0.00436 | 1.033947 | 0.0004183
4.232 | 0.25355 | 3632.12742 | 1.28303 | 0.00042 | 45.40159 | 0.04191 | 0.01438 | 0.04018 | -0.00405 | 0.9587211 | 0.0004191
4.332 | 0.25971 | 3694.6249 | 1.28318 | 0.00039 | 46.18281 | 0.03907 | 0.0134 | 0.04348 | -0.00438 | 1.112874 | 0.0003907
4.432 | 0.26561 | 3754.27276 | 1.28335 | 0.00039 | 46.92841 | 0.03896 | 0.01336 | 0.04465 | -0.0045 | 1.146047 | 0.0003896
4.532 | 0.27177 | 3819.03023 | 1.2833 | 0.00042 | 47.73788 | 0.04225 | 0.01449 | 0.03577 | -0.00361 | 0.8466272 | 0.0004225
4.632 | 0.27766 | 3877.11346 | 1.2832 | 0.00043 | 48.46392 | 0.04333 | 0.01486 | 0.04086 | -0.00412 | 0.9429956 | 0.0004333
4.732 | 0.28361 | 3941.41227 | 1.28313 | 0.00045 | 49.26765 | 0.0449 | 0.0154 | 0.03828 | -0.00386 | 0.8525612 | 0.000449
4.832 | 0.28966 | 3999.88577 | 1.28317 | 0.00044 | 49.99857 | 0.04423 | 0.01517 | 0.04997 | -0.00504 | 1.129776 | 0.0004423
4.932 | 0.2955 | 4058.81792 | 1.28336 | 0.00045 | 50.73522 | 0.04455 | 0.01528 | 0.04509 | -0.00454 | 1.012121 | 0.0004455
5.032 | 0.30182 | 4120.60842 | 1.2835 | 0.00048 | 51.50761 | 0.04818 | 0.01652 | 0.04245 | -0.00428 | 0.881071 | 0.0004818
5.132 | 0.30766 | 4176.26828 | 1.28354 | 0.00052 | 52.20335 | 0.05189 | 0.0178 | 0.04739 | -0.00478 | 0.9132781 | 0.0005189
5.232 | 0.31366 | 4238.38288 | 1.28367 | 0.00051 | 52.97979 | 0.05082 | 0.01743 | 0.05299 | -0.00534 | 1.0427 | 0.0005082
5.332 | 0.31966 | 4293.45846 | 1.28348 | 0.00054 | 53.66823 | 0.05376 | 0.01844 | 0.05219 | -0.00526 | 0.9707961 | 0.0005376
5.432 | 0.3255 | 4351.25783 | 1.28359 | 0.00054 | 54.39072 | 0.05417 | 0.01858 | 0.05826 | -0.00587 | 1.075503 | 0.0005417
5.532 | 0.33177 | 4409.97854 | 1.28352 | 0.00059 | 55.12473 | 0.05854 | 0.02008 | 0.05555 | -0.0056 | 0.9489238 | 0.0005854
5.632 | 0.33761 | 4463.30175 | 1.28373 | 0.00055 | 55.79127 | 0.05468 | 0.01875 | 0.06746 | -0.0068 | 1.233723 | 0.0005468
5.732 | 0.34371 | 4523.36311 | 1.28371 | 0.00055 | 56.54204 | 0.05533 | 0.01898 | 0.06602 | -0.00665 | 1.193204 | 0.0005533
5.832 | 0.34966 | 4576.94292 | 1.28373 | 0.00058 | 57.21179 | 0.05752 | 0.01973 | 0.07288 | -0.00735 | 1.267038 | 0.0005752
5.932 | 0.35555 | 4634.17277 | 1.28366 | 0.00059 | 57.92716 | 0.0587 | 0.02013 | 0.07184 | -0.00724 | 1.22385 | 0.000587
6.032 | 0.36171 | 4687.66183 | 1.2835 | 0.00058 | 58.59577 | 0.05848 | 0.02006 | 0.07505 | -0.00756 | 1.283345 | 0.0005848
6.132 | 0.3675 | 4739.52726 | 1.28383 | 0.00061 | 59.24409 | 0.06096 | 0.02091 | 0.08625 | -0.00869 | 1.414862 | 0.0006096
6.232 | 0.37382 | 4797.90241 | 1.28364 | 0.00059 | 59.97378 | 0.0593 | 0.02034 | 0.08635 | -0.0087 | 1.456155 | 0.000593
6.332 | 0.37966 | 4847.63861 | 1.28371 | 0.00062 | 60.59548 | 0.06223 | 0.02134 | 0.08975 | -0.00905 | 1.44223 | 0.0006223
6.432 | 0.38561 | 4903.93057 | 1.28361 | 0.00063 | 61.29913 | 0.06284 | 0.02155 | 0.0813 | -0.00819 | 1.293762 | 0.0006284
6.532 | 0.39166 | 4954.64534 | 1.28373 | 0.00063 | 61.93307 | 0.06266 | 0.02149 | 0.0833 | -0.0084 | 1.329397 | 0.0006266
6.632 | 0.3975 | 5005.28634 | 1.28359 | 0.00061 | 62.56608 | 0.0612 | 0.02099 | 0.09151 | -0.00922 | 1.495261 | 0.000612
6.732 | 0.40382 | 5059.47948 | 1.28376 | 0.00064 | 63.24349 | 0.06374 | 0.02186 | 0.07822 | -0.00788 | 1.227173 | 0.0006374
6.832 | 0.40961 | 5107.93179 | 1.2836 | 0.00064 | 63.84915 | 0.06438 | 0.02208 | 0.08921 | -0.00899 | 1.385679 | 0.0006438
6.932 | 0.41571 | 5162.3565 | 1.28372 | 0.00063 | 64.52946 | 0.06318 | 0.02167 | 0.08223 | -0.00829 | 1.301519 | 0.0006318
7.032 | 0.42166 | 5210.44537 | 1.2836 | 0.00066 | 65.13057 | 0.06617 | 0.0227 | 0.08789 | -0.00886 | 1.328245 | 0.0006617
7.132 | 0.4275 | 5261.20752 | 1.28355 | 0.00066 | 65.76509 | 0.06649 | 0.02281 | 0.07915 | -0.00798 | 1.190405 | 0.0006649
7.232 | 0.43377 | 5311.58343 | 1.28337 | 0.00064 | 66.39479 | 0.06429 | 0.02205 | 0.08326 | -0.00839 | 1.295069 | 0.0006429
7.332 | 0.43961 | 5357.24714 | 1.28312 | 0.00067 | 66.96559 | 0.06735 | 0.0231 | 0.08613 | -0.00868 | 1.278842 | 0.0006735
7.432 | 0.44577 | 5411.04466 | 1.28347 | 0.00064 | 67.63806 | 0.06414 | 0.022 | 0.0803 | -0.00809 | 1.251949 | 0.0006414
7.532 | 0.45166 | 5455.50048 | 1.2833 | 0.00067 | 68.19376 | 0.06712 | 0.02302 | 0.08246 | -0.00831 | 1.228546 | 0.0006712
7.632 | 0.4575 | 5505.05206 | 1.28354 | 0.00065 | 68.81315 | 0.06531 | 0.0224 | 0.07711 | -0.00777 | 1.180677 | 0.0006531
7.732 | 0.46371 | 5552.89909 | 1.28342 | 0.00067 | 69.41124 | 0.06685 | 0.02293 | 0.08462 | -0.00853 | 1.265819 | 0.0006685
7.832 | 0.46961 | 5597.77379 | 1.28355 | 0.00068 | 69.97217 | 0.06789 | 0.02328 | 0.08036 | -0.0081 | 1.183679 | 0.0006789
7.932 | 0.47582 | 5647.79475 | 1.28364 | 0.00065 | 70.59743 | 0.06453 | 0.02213 | 0.08483 | -0.00855 | 1.314582 | 0.0006453
8.032 | 0.48166 | 5692.03243 | 1.2837 | 0.00063 | 71.15041 | 0.06282 | 0.02155 | 0.09172 | -0.00924 | 1.460045 | 0.0006282
8.132 | 0.48761 | 5741.03102 | 1.28369 | 0.00062 | 71.76289 | 0.06236 | 0.02139 | 0.09156 | -0.00923 | 1.468249 | 0.0006236
8.232 | 0.49366 | 5785.14978 | 1.28369 | 0.00061 | 72.31437 | 0.0608 | 0.02085 | 0.08402 | -0.00847 | 1.381908 | 0.000608
8.332 | 0.4995 | 5829.73659 | 1.28395 | 0.00059 | 72.87171 | 0.05904 | 0.02025 | 0.08169 | -0.00823 | 1.383638 | 0.0005904
8.432 | 0.50582 | 5877.17637 | 1.28379 | 0.00058 | 73.4647 | 0.05787 | 0.01985 | 0.04624 | -0.00466 | 0.7990323 | 0.0005787
8.532 | 0.51161 | 5919.65094 | 1.28329 | 0.00057 | 73.99564 | 0.05715 | 0.0196 | 0.05904 | -0.00595 | 1.033071 | 0.0005715
8.632 | 0.51766 | 5969.29595 | 1.28337 | 0.00057 | 74.6162 | 0.05682 | 0.01949 | 0.05524 | -0.00557 | 0.9721929 | 0.0005682
8.732 | 0.52366 | 6011.5014 | 1.28385 | 0.00059 | 75.14377 | 0.05932 | 0.02035 | 0.0628 | -0.00633 | 1.058665 | 0.0005932
8.832 | 0.5295 | 6056.2706 | 1.28407 | 0.00061 | 75.70338 | 0.06139 | 0.02106 | 0.06285 | -0.00633 | 1.023782 | 0.0006139
8.932 | 0.53577 | 6101.81406 | 1.28438 | 0.00059 | 76.27268 | 0.05921 | 0.02031 | 0.03431 | -0.00346 | 0.5794629 | 0.0005921
9.032 | 0.54161 | 6143.11874 | 1.28409 | 0.00059 | 76.78898 | 0.05946 | 0.02039 | 0.04155 | -0.00419 | 0.6987891 | 0.0005946
9.132 | 0.54771 | 6190.87905 | 1.28409 | 0.00059 | 77.38599 | 0.05946 | 0.02039 | 0.03716 | -0.00374 | 0.624958 | 0.0005946
9.232 | 0.55366 | 6231.5847 | 1.28375 | 0.00061 | 77.89481 | 0.06107 | 0.02095 | 0.04033 | -0.00406 | 0.6603897 | 0.0006107
9.332 | 0.55955 | 6275.79376 | 1.28394 | 0.00064 | 78.44742 | 0.0637 | 0.02185 | 0.04275 | -0.00431 | 0.6711146 | 0.000637
9.432 | 0.56566 | 6317.68227 | 1.28362 | 0.00068 | 78.97103 | 0.06778 | 0.02325 | 0.03327 | -0.00335 | 0.4908528 | 0.0006778
9.532 | 0.5715 | 6358.46078 | 1.28352 | 0.00067 | 79.48076 | 0.06717 | 0.02304 | 0.04709 | -0.00475 | 0.701057 | 0.0006717
9.632 | 0.57787 | 6405.41196 | 1.28372 | 0.00069 | 80.06765 | 0.06853 | 0.02351 | 0.0484 | -0.00488 | 0.70626 | 0.0006853
9.732 | 0.58366 | 6444.26152 | 1.28379 | 0.00066 | 80.55327 | 0.06623 | 0.02272 | 0.05233 | -0.00527 | 0.7901253 | 0.0006623
9.832 | 0.58961 | 6491.11569 | 1.28366 | 0.00071 | 81.13895 | 0.07147 | 0.02451 | 0.04746 | -0.00478 | 0.6640548 | 0.0007147
9.932 | 0.59571 | 6532.97871 | 1.28414 | 0.00073 | 81.66223 | 0.0733 | 0.02514 | 0.05306 | -0.00535 | 0.7238745 | 0.000733
10.032 | 0.60155 | 6575.34733 | 1.28436 | 0.00077 | 82.19184 | 0.07708 | 0.02644 | 0.05746 | -0.00579 | 0.7454593 | 0.0007708
10.132 | 0.60782 | 6620.66147 | 1.28423 | 0.00075 | 82.75827 | 0.07519 | 0.02579 | 0.08245 | -0.00831 | 1.096555 | 0.0007519
10.232 | 0.61366 | 6661.47575 | 1.28368 | 0.00068 | 83.26845 | 0.06785 | 0.02327 | 0.07755 | -0.00782 | 1.142962 | 0.0006785
10.332 | 0.61971 | 6708.42245 | 1.28391 | 0.00074 | 83.85528 | 0.07386 | 0.02533 | 0.07387 | -0.00744 | 1.000135 | 0.0007386
10.432 | 0.62566 | 6750.11337 | 1.28403 | 0.00073 | 84.37642 | 0.07264 | 0.02492 | 0.07756 | -0.00782 | 1.067731 | 0.0007264
10.532 | 0.63155 | 6793.92636 | 1.28417 | 0.00072 | 84.92408 | 0.07233 | 0.02481 | 0.07047 | -0.0071 | 0.9742845 | 0.0007233
10.632 | 0.63771 | 6837.40452 | 1.28432 | 0.00076 | 85.46756 | 0.07586 | 0.02602 | 0.07497 | -0.00756 | 0.9882679 | 0.0007586
10.732 | 0.64355 | 6878.94657 | 1.28415 | 0.00078 | 85.98683 | 0.07776 | 0.02667 | 0.06621 | -0.00667 | 0.851466 | 0.0007776
10.832 | 0.64977 | 6927.45343 | 1.28426 | 0.00079 | 86.59317 | 0.07944 | 0.02725 | 0.08104 | -0.00817 | 1.020141 | 0.0007944
10.932 | 0.65566 | 6968.1488 | 1.2843 | 0.00082 | 87.10186 | 0.08189 | 0.02809 | 0.0746 | -0.00752 | 0.9109781 | 0.0008189
11.032 | 0.66155 | 7013.37084 | 1.28434 | 0.00084 | 87.66714 | 0.08355 | 0.02866 | 0.08209 | -0.00827 | 0.9825254 | 0.0008355
11.132 | 0.66771 | 7056.13241 | 1.28439 | 0.00085 | 88.20166 | 0.08489 | 0.02911 | 0.07619 | -0.00768 | 0.8975144 | 0.0008489
11.232 | 0.67361 | 7096.94847 | 1.2843 | 0.00087 | 88.71186 | 0.08683 | 0.02978 | 0.07497 | -0.00756 | 0.8634113 | 0.0008683
11.332 | 0.67982 | 7144.00783 | 1.28444 | 0.00089 | 89.3001 | 0.08851 | 0.03036 | 0.08292 | -0.00836 | 0.9368433 | 0.0008851
11.432 | 0.68566 | 7185.83733 | 1.28425 | 0.00087 | 89.82297 | 0.08718 | 0.0299 | 0.08459 | -0.00853 | 0.9702914 | 0.0008718
11.532 | 0.69166 | 7233.50108 | 1.28414 | 0.00091 | 90.41876 | 0.09088 | 0.03117 | 0.08313 | -0.00838 | 0.9147227 | 0.0009088
11.632 | 0.69766 | 7276.56305 | 1.28405 | 0.00093 | 90.95704 | 0.09318 | 0.03196 | 0.09019 | -0.00909 | 0.9679116 | 0.0009318
11.732 | 0.7035 | 7320.26294 | 1.28411 | 0.00088 | 91.50329 | 0.08762 | 0.03005 | 0.09769 | -0.00985 | 1.114928 | 0.0008762
11.832 | 0.70982 | 7366.88688 | 1.28412 | 0.00088 | 92.08609 | 0.08836 | 0.03031 | 0.09252 | -0.00933 | 1.04708 | 0.0008836
11.932 | 0.71561 | 7408.96046 | 1.28439 | 0.00089 | 92.61201 | 0.0893 | 0.03063 | 0.08634 | -0.0087 | 0.9668533 | 0.000893
12.032 | 0.72166 | 7457.968 | 1.28417 | 0.0009 | 93.2246 | 0.08983 | 0.03081 | 0.10119 | -0.0102 | 1.126461 | 0.0008983
12.132 | 0.72766 | 7501.01477 | 1.28435 | 0.00091 | 93.76268 | 0.09058 | 0.03107 | 0.09611 | -0.00969 | 1.061051 | 0.0009058
12.232 | 0.7335 | 7547.1577 | 1.28449 | 0.00092 | 94.33947 | 0.09228 | 0.03165 | 0.09814 | -0.00989 | 1.063502 | 0.0009228
12.332 | 0.73977 | 7592.95821 | 1.28466 | 0.00091 | 94.91198 | 0.09107 | 0.03124 | 0.1031 | -0.01039 | 1.132096 | 0.0009107
12.432 | 0.74561 | 7636.1382 | 1.28474 | 0.00093 | 95.45173 | 0.09311 | 0.03193 | 0.10208 | -0.01029 | 1.096338 | 0.0009311
12.532 | 0.75177 | 7685.80556 | 1.2848 | 0.00095 | 96.07257 | 0.09543 | 0.03273 | 0.10497 | -0.01058 | 1.099969 | 0.0009543
12.632 | 0.75766 | 7728.80763 | 1.28472 | 0.00093 | 96.6101 | 0.09339 | 0.03203 | 0.11759 | -0.01185 | 1.259128 | 0.0009339
12.732 | 0.76355 | 7776.10391 | 1.28469 | 0.00092 | 97.2013 | 0.09173 | 0.03146 | 0.11315 | -0.0114 | 1.233511 | 0.0009173
12.832 | 0.76961 | 7821.89548 | 1.28478 | 0.00092 | 97.77369 | 0.09241 | 0.0317 | 0.11621 | -0.01171 | 1.257548 | 0.0009241
12.932 | 0.77555 | 7866.00173 | 1.28448 | 0.00093 | 98.32502 | 0.09286 | 0.03185 | 0.11125 | -0.01121 | 1.19804 | 0.0009286
13.032 | 0.78182 | 7915.19612 | 1.28477 | 0.00093 | 98.93995 | 0.09274 | 0.03181 | 0.11798 | -0.01189 | 1.272159 | 0.0009274
13.132 | 0.78766 | 7959.40608 | 1.2847 | 0.00093 | 99.49258 | 0.09311 | 0.03194 | 0.12702 | -0.0128 | 1.364193 | 0.0009311
13.232 | 0.79366 | 8010.23662 | 1.2848 | 0.00094 | 100.12796 | 0.09427 | 0.03233 | 0.11752 | -0.01184 | 1.246632 | 0.0009427
13.332 | 0.79971 | 8054.6549 | 1.28469 | 0.00094 | 100.68319 | 0.0944 | 0.03238 | 0.11974 | -0.01207 | 1.268432 | 0.000944
13.432 | 0.8055 | 8099.91717 | 1.28472 | 0.00096 | 101.24896 | 0.09588 | 0.03289 | 0.11948 | -0.01204 | 1.246141 | 0.0009588
13.532 | 0.81182 | 8148.7146 | 1.28451 | 0.00098 | 101.85893 | 0.09776 | 0.03353 | 0.11907 | -0.012 | 1.217983 | 0.0009776
13.632 | 0.81766 | 8192.49362 | 1.28453 | 0.00096 | 102.40617 | 0.09572 | 0.03283 | 0.11905 | -0.012 | 1.243732 | 0.0009572
13.732 | 0.82371 | 8243.38228 | 1.28467 | 0.00099 | 103.04228 | 0.09851 | 0.03379 | 0.11601 | -0.01169 | 1.177647 | 0.0009851
13.832 | 0.82966 | 8288.77151 | 1.28435 | 0.00098 | 103.60964 | 0.09824 | 0.0337 | 0.11917 | -0.01201 | 1.21305 | 0.0009824
13.932 | 0.83555 | 8337.02087 | 1.28389 | 0.001 | 104.21276 | 0.1 | 0.0343 | 0.12157 | -0.01225 | 1.2157 | 0.001
14.032 | 0.84177 | 8384.52995 | 1.28412 | 0.00099 | 104.80662 | 0.09904 | 0.03397 | 0.1245 | -0.01255 | 1.257068 | 0.0009904
14.132 | 0.84761 | 8429.17711 | 1.28372 | 0.00099 | 105.36471 | 0.09873 | 0.03386 | 0.12785 | -0.01289 | 1.294946 | 0.0009873
14.232 | 0.85382 | 8480.3465 | 1.28462 | 0.00097 | 106.00433 | 0.09741 | 0.03341 | 0.13049 | -0.01315 | 1.339596 | 0.0009741
14.332 | 0.85966 | 8525.87432 | 1.28448 | 0.00103 | 106.57343 | 0.10286 | 0.03528 | 0.11441 | -0.01153 | 1.112289 | 0.0010286
14.432 | 0.86555 | 8575.62661 | 1.28423 | 0.00103 | 107.19533 | 0.1034 | 0.03547 | 0.08502 | -0.00857 | 0.8222437 | 0.001034
14.532 | 0.87171 | 8623.12496 | 1.28483 | 0.00099 | 107.78906 | 0.09883 | 0.0339 | 0.09 | -0.00907 | 0.9106547 | 0.0009883
14.632 | 0.87755 | 8668.2272 | 1.2847 | 0.00102 | 108.35284 | 0.10209 | 0.03502 | 0.08826 | -0.0089 | 0.8645313 | 0.0010209
14.732 | 0.88377 | 8719.27947 | 1.28507 | 0.00103 | 108.99099 | 0.10275 | 0.03524 | 0.06153 | -0.0062 | 0.5988321 | 0.0010275
14.832 | 0.88966 | 8765.24627 | 1.28492 | 0.00105 | 109.56558 | 0.10462 | 0.03588 | 0.06197 | -0.00625 | 0.5923342 | 0.0010462
14.932 | 0.89566 | 8816.73574 | 1.28502 | 0.00105 | 110.2092 | 0.1052 | 0.03608 | 0.06096 | -0.00614 | 0.5794677 | 0.001052
15.032 | 0.90166 | 8863.2229 | 1.28492 | 0.00108 | 110.79029 | 0.10832 | 0.03715 | 0.06254 | -0.0063 | 0.5773634 | 0.0010832
15.132 | 0.9075 | 8910.67296 | 1.28501 | 0.0011 | 111.38341 | 0.11047 | 0.03789 | 0.05513 | -0.00556 | 0.4990495 | 0.0011047
15.232 | 0.91377 | 8960.07121 | 1.28498 | 0.00111 | 112.00089 | 0.11138 | 0.0382 | 0.06636 | -0.00669 | 0.5957982 | 0.0011138
15.332 | 0.91961 | 9006.18643 | 1.28477 | 0.00114 | 112.57733 | 0.11398 | 0.0391 | 0.0585 | -0.0059 | 0.5132479 | 0.0011398
15.432 | 0.92571 | 9058.68173 | 1.28479 | 0.00112 | 113.23352 | 0.11227 | 0.03851 | 0.06786 | -0.00684 | 0.6044357 | 0.0011227
15.532 | 0.93166 | 9105.3924 | 1.28492 | 0.00115 | 113.8174 | 0.11484 | 0.03939 | 0.06099 | -0.00615 | 0.5310867 | 0.0011484
15.632 | 0.9375 | 9154.76739 | 1.28514 | 0.00115 | 114.43459 | 0.11502 | 0.03945 | 0.05953 | -0.006 | 0.5175622 | 0.0011502
15.732 | 0.94377 | 9205.10888 | 1.28509 | 0.00117 | 115.06386 | 0.11746 | 0.04029 | 0.0633 | -0.00638 | 0.5389069 | 0.0011746
15.832 | 0.94961 | 9253.96532 | 1.28532 | 0.0012 | 115.67457 | 0.12001 | 0.04116 | 0.06868 | -0.00692 | 0.5722856 | 0.0012001
15.932 | 0.95577 | 9310.89342 | 1.28531 | 0.00119 | 116.38617 | 0.11947 | 0.04098 | 0.07401 | -0.00746 | 0.6194861 | 0.0011947
16.032 | 0.96171 | 9361.84555 | 1.28508 | 0.0012 | 117.02307 | 0.12013 | 0.0412 | 0.07898 | -0.00796 | 0.6574544 | 0.0012013
16.132 | 0.96755 | 9417.76425 | 1.28535 | 0.0012 | 117.72205 | 0.12039 | 0.04129 | 0.07051 | -0.00711 | 0.5856799 | 0.0012039
16.232 | 0.97371 | 9470.78615 | 1.28523 | 0.00121 | 118.38483 | 0.12068 | 0.04139 | 0.06616 | -0.00667 | 0.5482267 | 0.0012068
16.332 | 0.97955 | 9522.00472 | 1.28513 | 0.00122 | 119.02506 | 0.12222 | 0.04192 | 0.07912 | -0.00797 | 0.6473572 | 0.0012222
16.432 | 0.98577 | 9578.38207 | 1.28527 | 0.00121 | 119.72978 | 0.12142 | 0.04165 | 0.08593 | -0.00866 | 0.7077088 | 0.0012142
16.532 | 0.99161 | 9629.69899 | 1.28536 | 0.00122 | 120.37124 | 0.12242 | 0.04199 | 0.09119 | -0.00919 | 0.7448946 | 0.0012242
16.632 | 0.99761 | 9686.66196 | 1.28519 | 0.00124 | 121.08327 | 0.12432 | 0.04264 | 0.10219 | -0.0103 | 0.8219916 | 0.0012432
16.732 | 1.00366 | 9739.227 | 1.28557 | 0.00124 | 121.74034 | 0.12449 | 0.0427 | 0.10351 | -0.01043 | 0.8314724 | 0.0012449
16.832 | 1.0095 | 9792.9427 | 1.28559 | 0.00131 | 122.41178 | 0.1313 | 0.04503 | 0.09766 | -0.00984 | 0.7437928 | 0.001313
16.932 | 1.01587 | 9849.06614 | 1.28576 | 0.0013 | 123.11333 | 0.12951 | 0.04442 | 0.10099 | -0.01018 | 0.7797853 | 0.0012951
17.032 | 1.02166 | 9899.4121 | 1.2856 | 0.00131 | 123.74265 | 0.13118 | 0.04499 | 0.08779 | -0.00885 | 0.6692331 | 0.0013118
17.132 | 1.02771 | 9957.36033 | 1.28561 | 0.00134 | 124.467 | 0.13398 | 0.04595 | 0.09556 | -0.00963 | 0.7132408 | 0.0013398
17.232 | 1.03366 | 10009.27269 | 1.28548 | 0.00135 | 125.11591 | 0.13483 | 0.04625 | 0.09842 | -0.00992 | 0.7299562 | 0.0013483
17.332 | 1.0395 | 10064.02463 | 1.28568 | 0.00138 | 125.80031 | 0.13754 | 0.04717 | 0.09354 | -0.00943 | 0.6800931 | 0.0013754
17.432 | 1.04571 | 10118.0622 | 1.28554 | 0.00141 | 126.47578 | 0.14121 | 0.04844 | 0.09289 | -0.00936 | 0.6578146 | 0.0014121
17.532 | 1.05161 | 10170.24547 | 1.28574 | 0.0014 | 127.12807 | 0.14014 | 0.04807 | 0.09992 | -0.01007 | 0.7130013 | 0.0014014
17.632 | 1.05782 | 10228.20264 | 1.28546 | 0.00142 | 127.85253 | 0.14231 | 0.04881 | 0.09992 | -0.01007 | 0.7021292 | 0.0014231
17.732 | 1.06366 | 10279.43552 | 1.28513 | 0.00143 | 128.49294 | 0.14293 | 0.04902 | 0.09245 | -0.00932 | 0.6468201 | 0.0014293
17.832 | 1.06955 | 10336.13026 | 1.28543 | 0.00143 | 129.20163 | 0.14296 | 0.04903 | 0.09458 | -0.00953 | 0.6615837 | 0.0014296
17.932 | 1.07571 | 10389.85223 | 1.28569 | 0.00145 | 129.87315 | 0.14487 | 0.04969 | 0.08927 | -0.009 | 0.6162076 | 0.0014487
18.032 | 1.0815 | 10441.84506 | 1.28582 | 0.00146 | 130.52306 | 0.14557 | 0.04993 | 0.09381 | -0.00945 | 0.6444322 | 0.0014557
18.132 | 1.08782 | 10499.73249 | 1.28562 | 0.00147 | 131.24666 | 0.14652 | 0.05025 | 0.0945 | -0.00952 | 0.6449631 | 0.0014652
18.232 | 1.09366 | 10550.85897 | 1.28562 | 0.00148 | 131.88574 | 0.14758 | 0.05062 | 0.09995 | -0.01007 | 0.6772598 | 0.0014758
18.332 | 1.09961 | 10609.18272 | 1.28564 | 0.00147 | 132.61478 | 0.147 | 0.05042 | 0.08429 | -0.0085 | 0.5734014 | 0.00147
18.432 | 1.10571 | 10662.61858 | 1.28566 | 0.00151 | 133.28273 | 0.15055 | 0.05164 | 0.09217 | -0.00929 | 0.6122219 | 0.0015055
18.532 | 1.11155 | 10716.63737 | 1.28547 | 0.00154 | 133.95797 | 0.15388 | 0.05278 | 0.10597 | -0.01068 | 0.6886535 | 0.0015388
18.632 | 1.11777 | 10772.49169 | 1.28551 | 0.00153 | 134.65615 | 0.15301 | 0.05248 | 0.08444 | -0.00851 | 0.5518594 | 0.0015301
18.732 | 1.12361 | 10825.03885 | 1.28603 | 0.00155 | 135.31299 | 0.15465 | 0.05304 | 0.09555 | -0.00963 | 0.6178468 | 0.0015465
18.832 | 1.12971 | 10883.10778 | 1.28628 | 0.00155 | 136.03885 | 0.15537 | 0.05329 | 0.09365 | -0.00944 | 0.6027547 | 0.0015537
18.932 | 1.13566 | 10936.49536 | 1.28622 | 0.00157 | 136.70619 | 0.15658 | 0.05371 | 0.10473 | -0.01056 | 0.6688594 | 0.0015658
19.032 | 1.1415 | 10993.04616 | 1.28643 | 0.00156 | 137.41308 | 0.15561 | 0.05337 | 0.10441 | -0.01052 | 0.6709723 | 0.0015561
19.132 | 1.14777 | 11048.07436 | 1.28644 | 0.00156 | 138.10093 | 0.15598 | 0.0535 | 0.10965 | -0.01105 | 0.7029747 | 0.0015598
19.232 | 1.15355 | 11100.5652 | 1.2864 | 0.00157 | 138.75706 | 0.15698 | 0.05384 | 0.1103 | -0.01112 | 0.7026373 | 0.0015698
19.332 | 1.15982 | 11160.3713 | 1.28648 | 0.0016 | 139.50464 | 0.16005 | 0.0549 | 0.11643 | -0.01173 | 0.7274602 | 0.0016005
19.432 | 1.16571 | 11212.71461 | 1.28638 | 0.0016 | 140.15893 | 0.16014 | 0.05493 | 0.11276 | -0.01136 | 0.7041339 | 0.0016014
19.532 | 1.17155 | 11270.59311 | 1.28641 | 0.0016 | 140.88241 | 0.15969 | 0.05477 | 0.11731 | -0.01182 | 0.7346108 | 0.0015969
19.632 | 1.17766 | 11326.02543 | 1.28652 | 0.00159 | 141.57532 | 0.15899 | 0.05453 | 0.11886 | -0.01198 | 0.7475942 | 0.0015899
19.732 | 1.18355 | 11379.57305 | 1.2865 | 0.00157 | 142.24466 | 0.1575 | 0.05402 | 0.11877 | -0.01197 | 0.7540952 | 0.001575
19.832 | 1.18982 | 11438.56376 | 1.28645 | 0.00158 | 142.98205 | 0.15753 | 0.05403 | 0.12595 | -0.01269 | 0.7995302 | 0.0015753
19.932 | 1.19566 | 11491.84853 | 1.2866 | 0.00151 | 143.64811 | 0.15134 | 0.05191 | 0.12932 | -0.01303 | 0.8544998 | 0.0015134
20.032 | 1.20166 | 11550.90988 | 1.28635 | 0.00148 | 144.38637 | 0.14843 | 0.05091 | 0.1263 | -0.01273 | 0.8509062 | 0.0014843
20.132 | 1.20766 | 11604.4727 | 1.28649 | 0.00149 | 145.05591 | 0.14949 | 0.05127 | 0.13374 | -0.01348 | 0.8946418 | 0.0014949
20.232 | 1.21345 | 11659.82813 | 1.28621 | 0.00148 | 145.74785 | 0.14792 | 0.05074 | 0.14948 | -0.01507 | 1.010546 | 0.0014792
20.332 | 1.21982 | 11717.12726 | 1.28616 | 0.00147 | 146.46409 | 0.14725 | 0.05051 | 0.1401 | -0.01412 | 0.9514431 | 0.0014725
20.432 | 1.22561 | 11769.7084 | 1.28635 | 0.00147 | 147.12135 | 0.14668 | 0.05031 | 0.14798 | -0.01491 | 1.008863 | 0.0014668
20.532 | 1.23171 | 11831.4001 | 1.28655 | 0.00147 | 147.8925 | 0.14676 | 0.05034 | 0.14706 | -0.01482 | 1.002044 | 0.0014676
20.632 | 1.23771 | 11884.80914 | 1.28659 | 0.00148 | 148.56011 | 0.14794 | 0.05074 | 0.14875 | -0.01499 | 1.005475 | 0.0014794
20.732 | 1.24355 | 11941.79356 | 1.28637 | 0.00145 | 149.27242 | 0.14518 | 0.04979 | 0.15516 | -0.01564 | 1.068742 | 0.0014518
20.832 | 1.24966 | 11997.98316 | 1.28626 | 0.00146 | 149.97479 | 0.14554 | 0.04992 | 0.14227 | -0.01434 | 0.9775319 | 0.0014554
20.932 | 1.25561 | 12051.59336 | 1.28596 | 0.00145 | 150.64492 | 0.14456 | 0.04958 | 0.13311 | -0.01342 | 0.9207941 | 0.0014456
21.032 | 1.26177 | 12111.30828 | 1.28647 | 0.00145 | 151.39135 | 0.14543 | 0.04988 | 0.11078 | -0.01117 | 0.761741 | 0.0014543
21.132 | 1.26761 | 12165.76874 | 1.28652 | 0.00151 | 152.07211 | 0.15051 | 0.05162 | 0.09538 | -0.00961 | 0.633712 | 0.0015051
21.232 | 1.27355 | 12224.98298 | 1.28654 | 0.00148 | 152.81229 | 0.14834 | 0.05088 | 0.08652 | -0.00872 | 0.5832547 | 0.0014834
21.332 | 1.27971 | 12280.79259 | 1.28654 | 0.00155 | 153.50991 | 0.15475 | 0.05308 | 0.08697 | -0.00877 | 0.5620032 | 0.0015475
21.432 | 1.2855 | 12336.10421 | 1.28655 | 0.00152 | 154.2013 | 0.15186 | 0.05209 | 0.08705 | -0.00877 | 0.5732253 | 0.0015186
21.532 | 1.29187 | 12395.78426 | 1.28657 | 0.00156 | 154.9473 | 0.15627 | 0.0536 | 0.08831 | -0.0089 | 0.5651117 | 0.0015627
21.632 | 1.29766 | 12448.65775 | 1.28666 | 0.00158 | 155.60822 | 0.15792 | 0.05416 | 0.08267 | -0.00833 | 0.5234929 | 0.0015792
21.732 | 1.30361 | 12509.05752 | 1.28642 | 0.0016 | 156.36322 | 0.15976 | 0.05479 | 0.08511 | -0.00858 | 0.5327366 | 0.0015976
21.832 | 1.30966 | 12564.08662 | 1.28642 | 0.00162 | 157.05108 | 0.16203 | 0.05558 | 0.08232 | -0.0083 | 0.5080541 | 0.0016203
21.932 | 1.3155 | 12620.37545 | 1.28647 | 0.00166 | 157.75469 | 0.16589 | 0.0569 | 0.08604 | -0.00867 | 0.5186569 | 0.0016589
22.032 | 1.32177 | 12679.317 | 1.28658 | 0.00167 | 158.49146 | 0.16677 | 0.0572 | 0.08892 | -0.00896 | 0.5331894 | 0.0016677
22.132 | 1.32761 | 12733.17933 | 1.28645 | 0.00167 | 159.16474 | 0.16657 | 0.05713 | 0.09118 | -0.00919 | 0.5473975 | 0.0016657
22.232 | 1.33371 | 12793.93673 | 1.28658 | 0.00168 | 159.92421 | 0.16777 | 0.05754 | 0.0913 | -0.0092 | 0.5441974 | 0.0016777
22.332 | 1.33966 | 12849.11335 | 1.28656 | 0.0017 | 160.61392 | 0.1698 | 0.05824 | 0.09792 | -0.00987 | 0.5766784 | 0.001698
22.432 | 1.34555 | 12908.07635 | 1.28659 | 0.00173 | 161.35095 | 0.17259 | 0.0592 | 0.10302 | -0.01038 | 0.596906 | 0.0017259
22.532 | 1.35171 | 12964.62268 | 1.28677 | 0.00173 | 162.05778 | 0.17262 | 0.05921 | 0.09506 | -0.00958 | 0.5506894 | 0.0017262
22.632 | 1.35755 | 13019.92446 | 1.28662 | 0.00174 | 162.74906 | 0.17429 | 0.05978 | 0.10112 | -0.01019 | 0.5801825 | 0.0017429
22.732 | 1.36382 | 13081.70915 | 1.28684 | 0.00173 | 163.52136 | 0.17317 | 0.0594 | 0.11254 | -0.01134 | 0.6498816 | 0.0017317
22.832 | 1.36971 | 13135.85758 | 1.28675 | 0.00178 | 164.19822 | 0.17785 | 0.061 | 0.10907 | -0.01099 | 0.6132696 | 0.0017785
22.932 | 1.37555 | 13196.18404 | 1.28664 | 0.00179 | 164.9523 | 0.17937 | 0.06152 | 0.11631 | -0.01172 | 0.6484362 | 0.0017937
23.032 | 1.38166 | 13253.18545 | 1.28679 | 0.00178 | 165.66482 | 0.1776 | 0.06091 | 0.10796 | -0.01088 | 0.6078829 | 0.001776
23.132 | 1.3875 | 13308.94232 | 1.28691 | 0.00178 | 166.36178 | 0.1776 | 0.06092 | 0.11598 | -0.01169 | 0.6530405 | 0.001776
23.232 | 1.39377 | 13368.70819 | 1.28691 | 0.00182 | 167.10885 | 0.18246 | 0.06258 | 0.11642 | -0.01173 | 0.6380577 | 0.0018246
23.332 | 1.39966 | 13425.24201 | 1.28688 | 0.00185 | 167.81553 | 0.18527 | 0.06354 | 0.10978 | -0.01106 | 0.5925406 | 0.0018527
23.432 | 1.40566 | 13487.02222 | 1.28688 | 0.00182 | 168.58778 | 0.18197 | 0.06241 | 0.11453 | -0.01154 | 0.6293895 | 0.0018197
23.532 | 1.41166 | 13544.2239 | 1.28691 | 0.00184 | 169.3028 | 0.18407 | 0.06313 | 0.12286 | -0.01238 | 0.6674635 | 0.0018407
23.632 | 1.4175 | 13602.09256 | 1.2871 | 0.00184 | 170.02616 | 0.18429 | 0.06321 | 0.12547 | -0.01265 | 0.6808291 | 0.0018429
23.732 | 1.42382 | 13660.95006 | 1.287 | 0.00188 | 170.76188 | 0.18767 | 0.06437 | 0.11961 | -0.01205 | 0.6373421 | 0.0018767
23.832 | 1.42961 | 13716.37166 | 1.28694 | 0.00186 | 171.45465 | 0.18563 | 0.06367 | 0.1225 | -0.01235 | 0.6599149 | 0.0018563
23.932 | 1.43566 | 13779.67894 | 1.28695 | 0.00189 | 172.24599 | 0.18925 | 0.06491 | 0.12106 | -0.0122 | 0.639683 | 0.0018925
24.032 | 1.44166 | 13835.47336 | 1.28712 | 0.00192 | 172.94342 | 0.19231 | 0.06596 | 0.13308 | -0.01341 | 0.6920077 | 0.0019231
24.132 | 1.4475 | 13896.16281 | 1.28687 | 0.00195 | 173.70204 | 0.19533 | 0.067 | 0.13621 | -0.01373 | 0.6973327 | 0.0019533
24.232 | 1.45371 | 13956.60371 | 1.28698 | 0.00193 | 174.45755 | 0.19292 | 0.06617 | 0.13687 | -0.0138 | 0.7094651 | 0.0019292
24.332 | 1.45961 | 14012.67439 | 1.2868 | 0.00197 | 175.15843 | 0.19681 | 0.0675 | 0.12753 | -0.01285 | 0.6479854 | 0.0019681
24.432 | 1.46577 | 14075.06794 | 1.2873 | 0.00196 | 175.93835 | 0.19612 | 0.06727 | 0.13213 | -0.01332 | 0.6737202 | 0.0019612
24.532 | 1.47171 | 14132.28482 | 1.28694 | 0.00202 | 176.65356 | 0.20185 | 0.06923 | 0.14129 | -0.01424 | 0.6999752 | 0.0020185
24.632 | 1.47761 | 14193.41683 | 1.28708 | 0.00198 | 177.41771 | 0.19833 | 0.06803 | 0.14373 | -0.01449 | 0.7247013 | 0.0019833
24.732 | 1.48366 | 14251.49202 | 1.28713 | 0.00202 | 178.14365 | 0.20244 | 0.06944 | 0.1453 | -0.01464 | 0.7177435 | 0.0020244
24.832 | 1.4895 | 14309.39108 | 1.28712 | 0.00203 | 178.86739 | 0.20325 | 0.06971 | 0.15368 | -0.01549 | 0.7561132 | 0.0020325
24.932 | 1.49582 | 14371.52267 | 1.28714 | 0.00206 | 179.64403 | 0.20583 | 0.0706 | 0.14469 | -0.01458 | 0.7029588 | 0.0020583
25.032 | 1.50166 | 14428.53391 | 1.28701 | 0.00206 | 180.35667 | 0.20609 | 0.07069 | 0.14989 | -0.01511 | 0.7273036 | 0.0020609
25.132 | 1.50766 | 14492.60026 | 1.28715 | 0.00207 | 181.1575 | 0.20662 | 0.07087 | 0.14983 | -0.0151 | 0.7251476 | 0.0020662
25.232 | 1.51371 | 14549.22348 | 1.28694 | 0.00206 | 181.86529 | 0.20561 | 0.07052 | 0.15193 | -0.01531 | 0.7389232 | 0.0020561
25.332 | 1.51945 | 14607.38897 | 1.28712 | 0.00211 | 182.59236 | 0.21135 | 0.07249 | 0.14118 | -0.01423 | 0.6679915 | 0.0021135
25.432 | 1.52571 | 14668.66314 | 1.2871 | 0.00214 | 183.35829 | 0.21377 | 0.07332 | 0.15788 | -0.01591 | 0.7385508 | 0.0021377
25.532 | 1.53166 | 14725.77095 | 1.28725 | 0.00215 | 184.07214 | 0.2147 | 0.07364 | 0.14608 | -0.01472 | 0.6803912 | 0.002147
25.632 | 1.53777 | 14789.54673 | 1.28719 | 0.00218 | 184.86933 | 0.21835 | 0.07489 | 0.1549 | -0.01561 | 0.7094115 | 0.0021835
25.732 | 1.54366 | 14847.45204 | 1.28734 | 0.00218 | 185.59315 | 0.21834 | 0.07489 | 0.1522 | -0.01534 | 0.697078 | 0.0021834
25.832 | 1.54955 | 14908.96314 | 1.2872 | 0.00221 | 186.36204 | 0.22071 | 0.0757 | 0.14709 | -0.01482 | 0.6664401 | 0.0022071
25.932 | 1.55571 | 14967.53901 | 1.28727 | 0.00222 | 187.09424 | 0.22201 | 0.07615 | 0.14759 | -0.01487 | 0.6647899 | 0.0022201
26.032 | 1.56155 | 15024.87123 | 1.28719 | 0.00222 | 187.81089 | 0.22215 | 0.07619 | 0.14919 | -0.01504 | 0.6715733 | 0.0022215
26.132 | 1.56777 | 15087.62956 | 1.28734 | 0.00224 | 188.59537 | 0.2241 | 0.07686 | 0.14735 | -0.01485 | 0.657519 | 0.002241
26.232 | 1.57361 | 15144.70518 | 1.28743 | 0.00223 | 189.30881 | 0.2227 | 0.07639 | 0.14989 | -0.01511 | 0.6730579 | 0.002227
26.332 | 1.57955 | 15208.48274 | 1.28727 | 0.00226 | 190.10603 | 0.22649 | 0.07768 | 0.14427 | -0.01454 | 0.6369818 | 0.0022649
26.432 | 1.58571 | 15267.87579 | 1.28727 | 0.00229 | 190.84845 | 0.22918 | 0.07861 | 0.1492 | -0.01504 | 0.6510167 | 0.0022918
26.532 | 1.59155 | 15326.43557 | 1.28741 | 0.00228 | 191.58044 | 0.22832 | 0.07831 | 0.14341 | -0.01445 | 0.6281097 | 0.0022832
26.632 | 1.59777 | 15388.67891 | 1.28755 | 0.00229 | 192.35849 | 0.22928 | 0.07864 | 0.14836 | -0.01495 | 0.6470691 | 0.0022928
26.732 | 1.60371 | 15446.68794 | 1.28748 | 0.00229 | 193.0836 | 0.22876 | 0.07846 | 0.15925 | -0.01605 | 0.6961444 | 0.0022876
26.832 | 1.60966 | 15506.78015 | 1.28782 | 0.0023 | 193.83475 | 0.23018 | 0.07895 | 0.15428 | -0.01555 | 0.6702581 | 0.0023018
26.932 | 1.61566 | 15565.04488 | 1.28763 | 0.00233 | 194.56306 | 0.23304 | 0.07993 | 0.15723 | -0.01585 | 0.674691 | 0.0023304
27.032 | 1.62145 | 15625.13351 | 1.28823 | 0.00234 | 195.31417 | 0.23426 | 0.08035 | 0.1467 | -0.01479 | 0.6262273 | 0.0023426
27.132 | 1.62771 | 15686.70988 | 1.28813 | 0.00235 | 196.08387 | 0.23527 | 0.0807 | 0.13329 | -0.01343 | 0.5665406 | 0.0023527
27.232 | 1.63366 | 15745.81861 | 1.28818 | 0.00235 | 196.82273 | 0.23484 | 0.08055 | 0.1147 | -0.01156 | 0.4884176 | 0.0023484
27.332 | 1.63977 | 15810.85682 | 1.28797 | 0.00236 | 197.63571 | 0.23646 | 0.0811 | 0.11506 | -0.0116 | 0.4865939 | 0.0023646
27.432 | 1.64571 | 15868.55471 | 1.28779 | 0.00239 | 198.35693 | 0.23912 | 0.08202 | 0.10144 | -0.01022 | 0.4242221 | 0.0023912
27.532 | 1.6515 | 15930.43864 | 1.28816 | 0.0024 | 199.13048 | 0.23993 | 0.08229 | 0.07684 | -0.00774 | 0.3202601 | 0.0023993
27.632 | 1.65771 | 15990.65959 | 1.28821 | 0.0024 | 199.88324 | 0.24048 | 0.08248 | 0.0881 | -0.00888 | 0.3663506 | 0.0024048
27.732 | 1.6635 | 16047.0593 | 1.28813 | 0.00238 | 200.58824 | 0.23839 | 0.08177 | 0.09048 | -0.00912 | 0.3795461 | 0.0023839
27.832 | 1.66971 | 16111.32681 | 1.28813 | 0.00241 | 201.39159 | 0.24056 | 0.08251 | 0.09453 | -0.00953 | 0.3929581 | 0.0024056
27.932 | 1.67566 | 16169.92056 | 1.28807 | 0.00239 | 202.12401 | 0.23887 | 0.08193 | 0.09317 | -0.00939 | 0.3900448 | 0.0023887
28.032 | 1.68161 | 16233.70886 | 1.28753 | 0.0024 | 202.92136 | 0.24043 | 0.08246 | 0.09399 | -0.00947 | 0.3909246 | 0.0024043
28.132 | 1.68766 | 16293.35046 | 1.28784 | 0.00242 | 203.66688 | 0.24217 | 0.08306 | 0.09132 | -0.0092 | 0.3770905 | 0.0024217
28.232 | 1.69355 | 16352.76675 | 1.28789 | 0.00238 | 204.40958 | 0.2377 | 0.08153 | 0.10055 | -0.01013 | 0.4230122 | 0.002377
28.332 | 1.69982 | 16416.11159 | 1.2881 | 0.00241 | 205.20139 | 0.24105 | 0.08268 | 0.10256 | -0.01034 | 0.4254719 | 0.0024105
28.432 | 1.70561 | 16473.30344 | 1.2875 | 0.00239 | 205.91629 | 0.23928 | 0.08207 | 0.10868 | -0.01095 | 0.4541959 | 0.0023928
28.532 | 1.71171 | 16538.61523 | 1.28755 | 0.0024 | 206.73269 | 0.24006 | 0.08234 | 0.10161 | -0.01024 | 0.4232692 | 0.0024006
28.632 | 1.71777 | 16598.63055 | 1.28728 | 0.00243 | 207.48288 | 0.24265 | 0.08323 | 0.11698 | -0.01179 | 0.4820936 | 0.0024265
28.732 | 1.7235 | 16658.71739 | 1.28805 | 0.00239 | 208.23397 | 0.23914 | 0.08202 | 0.11526 | -0.01162 | 0.4819771 | 0.0023914
28.832 | 1.72982 | 16721.66884 | 1.2882 | 0.00242 | 209.02086 | 0.24232 | 0.08311 | 0.10805 | -0.01089 | 0.445898 | 0.0024232
28.932 | 1.73566 | 16778.63896 | 1.2881 | 0.00242 | 209.73299 | 0.24226 | 0.08309 | 0.11342 | -0.01143 | 0.4681747 | 0.0024226
29.032 | 1.74171 | 16843.63425 | 1.28819 | 0.00244 | 210.54543 | 0.24355 | 0.08353 | 0.10925 | -0.01101 | 0.4485732 | 0.0024355
29.132 | 1.74766 | 16902.28343 | 1.28804 | 0.00242 | 211.27854 | 0.24176 | 0.08292 | 0.12378 | -0.01247 | 0.5119954 | 0.0024176
29.232 | 1.75355 | 16964.70022 | 1.28825 | 0.00243 | 212.05875 | 0.24334 | 0.08346 | 0.11093 | -0.01118 | 0.4558642 | 0.0024334
29.332 | 1.75966 | 17024.32573 | 1.28819 | 0.00244 | 212.80407 | 0.24354 | 0.08353 | 0.14172 | -0.01428 | 0.5819167 | 0.0024354
29.432 | 1.76561 | 17083.75096 | 1.28835 | 0.00244 | 213.54689 | 0.24353 | 0.08353 | 0.14135 | -0.01425 | 0.5804213 | 0.0024353
29.532 | 1.77182 | 17147.49634 | 1.28808 | 0.00247 | 214.3437 | 0.24738 | 0.08485 | 0.13336 | -0.01344 | 0.5390897 | 0.0024738
29.632 | 1.77766 | 17206.53713 | 1.28808 | 0.00247 | 215.08171 | 0.24662 | 0.08459 | 0.13565 | -0.01367 | 0.5500365 | 0.0024662
29.732 | 1.78361 | 17271.47698 | 1.28812 | 0.00247 | 215.89346 | 0.24705 | 0.08474 | 0.15071 | -0.01519 | 0.6100385 | 0.0024705
29.832 | 1.78966 | 17331.18832 | 1.28846 | 0.0025 | 216.63985 | 0.24956 | 0.0856 | 0.13959 | -0.01407 | 0.5593444 | 0.0024956
29.932 | 1.79545 | 17390.85853 | 1.28827 | 0.00252 | 217.38573 | 0.25248 | 0.0866 | 0.14222 | -0.01433 | 0.5632921 | 0.0025248
30.032 | 1.80182 | 17454.95081 | 1.28828 | 0.00255 | 218.18689 | 0.25485 | 0.08741 | 0.14914 | -0.01503 | 0.585207 | 0.0025485
30.132 | 1.80771 | 17513.86464 | 1.28854 | 0.00253 | 218.92331 | 0.25298 | 0.08677 | 0.14647 | -0.01476 | 0.5789786 | 0.0025298
30.232 | 1.81366 | 17578.84026 | 1.28834 | 0.00258 | 219.7355 | 0.25779 | 0.08842 | 0.14002 | -0.01411 | 0.5431553 | 0.0025779
30.332 | 1.81966 | 17638.90922 | 1.28832 | 0.00258 | 220.48637 | 0.25825 | 0.08858 | 0.14633 | -0.01475 | 0.5666215 | 0.0025825
30.432 | 1.8255 | 17699.12481 | 1.28838 | 0.00261 | 221.23906 | 0.26132 | 0.08963 | 0.14286 | -0.0144 | 0.5466861 | 0.0026132
30.532 | 1.83177 | 17761.08205 | 1.2884 | 0.00265 | 222.01353 | 0.26537 | 0.09102 | 0.15335 | -0.01546 | 0.5778724 | 0.0026537
30.632 | 1.83761 | 17819.40043 | 1.28833 | 0.00266 | 222.74251 | 0.26611 | 0.09127 | 0.14755 | -0.01487 | 0.55447 | 0.0026611
30.732 | 1.84371 | 17884.95541 | 1.28814 | 0.00266 | 223.56194 | 0.26605 | 0.09125 | 0.15406 | -0.01553 | 0.5790641 | 0.0026605
30.832 | 1.84966 | 17944.49508 | 1.28804 | 0.00271 | 224.30619 | 0.27116 | 0.09301 | 0.15701 | -0.01582 | 0.5790308 | 0.0027116
30.932 | 1.8555 | 18008.14569 | 1.2885 | 0.00271 | 225.10182 | 0.2706 | 0.09281 | 0.15664 | -0.01579 | 0.5788618 | 0.002706
31.032 | 1.86177 | 18070.24062 | 1.28833 | 0.00261 | 225.87801 | 0.26148 | 0.08969 | 0.14887 | -0.015 | 0.5693361 | 0.0026148
31.132 | 1.86755 | 18128.31223 | 1.28838 | 0.00269 | 226.6039 | 0.26885 | 0.09221 | 0.1589 | -0.01601 | 0.5910359 | 0.0026885
31.232 | 1.87382 | 18194.52882 | 1.2886 | 0.00263 | 227.43161 | 0.26348 | 0.09037 | 0.15734 | -0.01586 | 0.5971611 | 0.0026348
31.332 | 1.87971 | 18252.80428 | 1.28866 | 0.00266 | 228.16005 | 0.26621 | 0.09131 | 0.16595 | -0.01673 | 0.62338 | 0.0026621
31.432 | 1.88561 | 18316.62476 | 1.28841 | 0.0027 | 228.95781 | 0.26963 | 0.09248 | 0.1595 | -0.01607 | 0.5915514 | 0.0026963
31.532 | 1.89161 | 18377.62713 | 1.2885 | 0.00273 | 229.72034 | 0.27329 | 0.09374 | 0.16213 | -0.01634 | 0.5932526 | 0.0027329
31.632 | 1.8975 | 18437.96968 | 1.28854 | 0.00275 | 230.47462 | 0.27537 | 0.09445 | 0.17102 | -0.01724 | 0.6210553 | 0.0027537
31.732 | 1.90377 | 18501.59883 | 1.28849 | 0.00274 | 231.26999 | 0.27367 | 0.09387 | 0.17022 | -0.01716 | 0.62199 | 0.0027367
31.832 | 1.90966 | 18560.19258 | 1.28863 | 0.00277 | 232.00241 | 0.27722 | 0.09508 | 0.16263 | -0.01639 | 0.586646 | 0.0027722
31.932 | 1.91571 | 18626.13022 | 1.28854 | 0.00279 | 232.82663 | 0.27898 | 0.09569 | 0.17404 | -0.01754 | 0.623844 | 0.0027898
32.032 | 1.92166 | 18684.98325 | 1.28857 | 0.0028 | 233.56229 | 0.27968 | 0.09593 | 0.17958 | -0.0181 | 0.642091 | 0.0027968
32.132 | 1.92745 | 18746.94765 | 1.2884 | 0.0028 | 234.33685 | 0.27976 | 0.09596 | 0.17932 | -0.01807 | 0.640978 | 0.0027976
32.232 | 1.93377 | 18810.58931 | 1.28838 | 0.00284 | 235.13237 | 0.28382 | 0.09735 | 0.17623 | -0.01776 | 0.6209217 | 0.0028382
32.332 | 1.93961 | 18868.70027 | 1.2881 | 0.00285 | 235.85875 | 0.28529 | 0.09785 | 0.18042 | -0.01818 | 0.6324091 | 0.0028529
32.432 | 1.94571 | 18935.24051 | 1.28834 | 0.00286 | 236.69051 | 0.28618 | 0.09816 | 0.1892 | -0.01907 | 0.6611224 | 0.0028618
32.532 | 1.95171 | 18994.86601 | 1.28794 | 0.00287 | 237.43583 | 0.28711 | 0.09848 | 0.18994 | -0.01914 | 0.6615583 | 0.0028711
32.632 | 1.95755 | 19057.84786 | 1.28839 | 0.00287 | 238.2231 | 0.28704 | 0.09845 | 0.19564 | -0.01972 | 0.6815775 | 0.0028704
32.732 | 1.96371 | 19118.95216 | 1.28842 | 0.00289 | 238.9869 | 0.28868 | 0.09901 | 0.18637 | -0.01878 | 0.6455937 | 0.0028868
32.832 | 1.96961 | 19178.62594 | 1.28841 | 0.00288 | 239.73282 | 0.28775 | 0.0987 | 0.1918 | -0.01933 | 0.6665508 | 0.0028775
32.932 | 1.97577 | 19241.67037 | 1.28842 | 0.00288 | 240.52088 | 0.28812 | 0.09882 | 0.19253 | -0.0194 | 0.6682285 | 0.0028812
33.032 | 1.98166 | 19301.26727 | 1.28855 | 0.00291 | 241.26584 | 0.29132 | 0.09992 | 0.19629 | -0.01978 | 0.6737951 | 0.0029132
33.132 | 1.98761 | 19366.35375 | 1.28837 | 0.0029 | 242.07942 | 0.29036 | 0.09959 | 0.20034 | -0.02019 | 0.6899711 | 0.0029036
33.232 | 1.99366 | 19426.52464 | 1.28831 | 0.00295 | 242.83156 | 0.29456 | 0.10103 | 0.19589 | -0.01974 | 0.6650258 | 0.0029456
33.332 | 1.9995 | 19486.66334 | 1.28839 | 0.00292 | 243.58329 | 0.29236 | 0.10028 | 0.20124 | -0.02028 | 0.6883295 | 0.0029236
33.432 | 2.00577 | 19549.13378 | 1.28856 | 0.00297 | 244.36417 | 0.29744 | 0.10202 | 0.20268 | -0.02043 | 0.6814147 | 0.0029744
33.532 | 2.01161 | 19607.50759 | 1.28859 | 0.00298 | 245.09384 | 0.29803 | 0.10222 | 0.20029 | -0.02019 | 0.6720464 | 0.0029803
33.632 | 2.01766 | 19673.39337 | 1.28859 | 0.00298 | 245.91742 | 0.29823 | 0.10229 | 0.19261 | -0.01941 | 0.6458438 | 0.0029823
33.732 | 2.02366 | 19733.49988 | 1.28858 | 0.00302 | 246.66875 | 0.30159 | 0.10344 | 0.19017 | -0.01917 | 0.630558 | 0.0030159
33.832 | 2.0295 | 19794.48795 | 1.28847 | 0.003 | 247.4311 | 0.30036 | 0.10302 | 0.19266 | -0.01942 | 0.6414303 | 0.0030036
33.932 | 2.03571 | 19856.23419 | 1.28834 | 0.00305 | 248.20293 | 0.30532 | 0.10472 | 0.18182 | -0.01832 | 0.5955064 | 0.0030532
34.032 | 2.04166 | 19915.21776 | 1.28838 | 0.00302 | 248.94022 | 0.3024 | 0.10372 | 0.13136 | -0.01324 | 0.4343915 | 0.003024
34.132 | 2.04777 | 19980.21305 | 1.28845 | 0.00306 | 249.75266 | 0.30649 | 0.10512 | 0.13209 | -0.01331 | 0.4309765 | 0.0030649
34.232 | 2.05366 | 20038.64408 | 1.28851 | 0.00307 | 250.48305 | 0.30685 | 0.10525 | 0.12998 | -0.0131 | 0.4235946 | 0.0030685
34.332 | 2.05955 | 20101.34876 | 1.28842 | 0.00307 | 251.26686 | 0.30732 | 0.10541 | 0.13337 | -0.01344 | 0.4339776 | 0.0030732
34.432 | 2.06561 | 20160.80618 | 1.28856 | 0.00309 | 252.01008 | 0.30867 | 0.10587 | 0.12591 | -0.01269 | 0.4079114 | 0.0030867
34.532 | 2.0715 | 20218.96362 | 1.28844 | 0.0031 | 252.73705 | 0.31044 | 0.10648 | 0.14025 | -0.01414 | 0.4517781 | 0.0031044
34.632 | 2.07782 | 20284.01434 | 1.28852 | 0.00307 | 253.55018 | 0.30732 | 0.10541 | 0.13599 | -0.01371 | 0.4425029 | 0.0030732
34.732 | 2.08371 | 20341.42077 | 1.28841 | 0.00312 | 254.26776 | 0.31165 | 0.10689 | 0.13022 | -0.01312 | 0.4178405 | 0.0031165
34.832 | 2.08961 | 20404.36685 | 1.28847 | 0.00312 | 255.05459 | 0.31187 | 0.10697 | 0.13531 | -0.01364 | 0.4338667 | 0.0031187
34.932 | 2.09571 | 20463.3826 | 1.28847 | 0.00313 | 255.79228 | 0.31263 | 0.10723 | 0.14193 | -0.0143 | 0.4539871 | 0.0031263
35.032 | 2.10155 | 20520.64776 | 1.28846 | 0.00314 | 256.5081 | 0.31388 | 0.10766 | 0.1358 | -0.01369 | 0.4326494 | 0.0031388
35.132 | 2.10771 | 20581.10833 | 1.28802 | 0.00315 | 257.26385 | 0.31482 | 0.10798 | 0.13978 | -0.01409 | 0.4439997 | 0.0031482
35.232 | 2.11361 | 20638.67927 | 1.28839 | 0.00318 | 257.98349 | 0.31818 | 0.10913 | 0.1472 | -0.01484 | 0.4626312 | 0.0031818
35.332 | 2.11971 | 20702.36206 | 1.28841 | 0.00316 | 258.77953 | 0.31561 | 0.10825 | 0.1574 | -0.01586 | 0.4987168 | 0.0031561
35.432 | 2.12571 | 20760.00988 | 1.2884 | 0.00317 | 259.50012 | 0.31672 | 0.10863 | 0.15167 | -0.01529 | 0.4788772 | 0.0031672
35.532 | 2.1315 | 20819.19372 | 1.28845 | 0.00314 | 260.23992 | 0.31423 | 0.10778 | 0.14863 | -0.01498 | 0.4729975 | 0.0031423
35.632 | 2.13777 | 20878.02172 | 1.28853 | 0.00317 | 260.97527 | 0.31735 | 0.10885 | 0.1535 | -0.01547 | 0.4836931 | 0.0031735
35.732 | 2.14361 | 20931.77319 | 1.28843 | 0.00322 | 261.64716 | 0.32239 | 0.11058 | 0.15376 | -0.0155 | 0.4769379 | 0.0032239
35.832 | 2.14977 | 20994.4582 | 1.28832 | 0.00322 | 262.43073 | 0.3217 | 0.11034 | 0.16525 | -0.01665 | 0.5136773 | 0.003217
35.932 | 2.15566 | 21048.19715 | 1.28829 | 0.00324 | 263.10246 | 0.32371 | 0.11103 | 0.15582 | -0.0157 | 0.4813568 | 0.0032371
36.032 | 2.16155 | 21107.20038 | 1.28851 | 0.00323 | 263.84 | 0.32275 | 0.1107 | 0.17434 | -0.01757 | 0.5401704 | 0.0032275
36.132 | 2.16771 | 21164.28137 | 1.28865 | 0.00324 | 264.55352 | 0.32422 | 0.11121 | 0.1719 | -0.01733 | 0.5301955 | 0.0032422
36.232 | 2.17361 | 21217.38017 | 1.28853 | 0.00328 | 265.21725 | 0.32778 | 0.11243 | 0.17002 | -0.01714 | 0.5187016 | 0.0032778
36.332 | 2.17982 | 21275.83444 | 1.28869 | 0.00329 | 265.94793 | 0.32926 | 0.11293 | 0.16998 | -0.01713 | 0.5162486 | 0.0032926
36.432 | 2.18566 | 21330.07765 | 1.28864 | 0.0033 | 266.62597 | 0.32955 | 0.11303 | 0.17229 | -0.01736 | 0.5228038 | 0.0032955
36.532 | 2.19166 | 21387.63249 | 1.28875 | 0.00331 | 267.34541 | 0.3313 | 0.11363 | 0.17377 | -0.01751 | 0.5245095 | 0.003313
36.632 | 2.19766 | 21440.28246 | 1.28873 | 0.00332 | 268.00353 | 0.33223 | 0.11395 | 0.17875 | -0.01802 | 0.5380309 | 0.0033223
36.732 | 2.20345 | 21493.51001 | 1.28864 | 0.00332 | 268.66888 | 0.33224 | 0.11396 | 0.17979 | -0.01812 | 0.541145 | 0.0033224
36.832 | 2.20982 | 21549.16763 | 1.28875 | 0.00338 | 269.3646 | 0.33796 | 0.11592 | 0.18907 | -0.01906 | 0.5594449 | 0.0033796
36.932 | 2.21566 | 21599.949 | 1.28874 | 0.00339 | 269.99936 | 0.3389 | 0.11624 | 0.19217 | -0.01937 | 0.5670404 | 0.003389
37.032 | 2.22166 | 21656.86369 | 1.28866 | 0.00341 | 270.7108 | 0.34122 | 0.11703 | 0.18243 | -0.01839 | 0.5346404 | 0.0034122
37.132 | 2.22771 | 21706.23422 | 1.28871 | 0.00343 | 271.32793 | 0.34321 | 0.11772 | 0.18532 | -0.01868 | 0.539961 | 0.0034321
37.232 | 2.2335 | 21757.99906 | 1.28878 | 0.00347 | 271.97499 | 0.34654 | 0.11886 | 0.18594 | -0.01874 | 0.5365614 | 0.0034654
37.332 | 2.23966 | 21809.72278 | 1.28855 | 0.0035 | 272.62153 | 0.34983 | 0.11999 | 0.18819 | -0.01897 | 0.537947 | 0.0034983
37.432 | 2.24566 | 21858.06334 | 1.28865 | 0.00355 | 273.22579 | 0.35452 | 0.1216 | 0.1884 | -0.01899 | 0.5314228 | 0.0035452
37.532 | 2.25177 | 21911.70752 | 1.28889 | 0.00357 | 273.89634 | 0.35716 | 0.1225 | 0.18523 | -0.01867 | 0.5186191 | 0.0035716
37.632 | 2.25771 | 21960.16431 | 1.28899 | 0.00361 | 274.50205 | 0.36087 | 0.12377 | 0.18636 | -0.01878 | 0.5164187 | 0.0036087
37.732 | 2.26361 | 22009.78339 | 1.28885 | 0.00365 | 275.12229 | 0.36478 | 0.12512 | 0.18915 | -0.01906 | 0.5185317 | 0.0036478
37.832 | 2.26961 | 22057.09219 | 1.28886 | 0.00369 | 275.71365 | 0.36857 | 0.12642 | 0.19677 | -0.01983 | 0.5338742 | 0.0036857
37.932 | 2.27555 | 22102.33748 | 1.28885 | 0.00371 | 276.27922 | 0.37052 | 0.12709 | 0.19009 | -0.01916 | 0.5130357 | 0.0037052
38.032 | 2.28182 | 22151.9798 | 1.28882 | 0.00376 | 276.89975 | 0.37626 | 0.12905 | 0.19142 | -0.01929 | 0.508744 | 0.0037626
38.132 | 2.28766 | 22196.17188 | 1.28892 | 0.00379 | 277.45215 | 0.37869 | 0.12989 | 0.20562 | -0.02072 | 0.5429771 | 0.0037869
38.232 | 2.29361 | 22246.0109 | 1.2887 | 0.00386 | 278.07514 | 0.38596 | 0.13238 | 0.20327 | -0.02049 | 0.5266608 | 0.0038596
38.332 | 2.29977 | 22290.70187 | 1.28879 | 0.00393 | 278.63377 | 0.39326 | 0.13489 | 0.19563 | -0.01972 | 0.4974572 | 0.0039326
38.432 | 2.30555 | 22332.66771 | 1.28878 | 0.00396 | 279.15835 | 0.3962 | 0.13589 | 0.20322 | -0.02048 | 0.5129228 | 0.003962
38.532 | 2.31177 | 22378.61395 | 1.28873 | 0.00401 | 279.73267 | 0.40071 | 0.13744 | 0.21202 | -0.02137 | 0.5291108 | 0.0040071
38.632 | 2.31766 | 22419.05093 | 1.28868 | 0.00402 | 280.23814 | 0.40205 | 0.1379 | 0.21041 | -0.02121 | 0.5233429 | 0.0040205
38.732 | 2.32371 | 22465.18135 | 1.28887 | 0.00409 | 280.81477 | 0.40885 | 0.14023 | 0.20691 | -0.02085 | 0.506078 | 0.0040885
38.832 | 2.32966 | 22505.78821 | 1.28864 | 0.00411 | 281.32235 | 0.41135 | 0.14109 | 0.20958 | -0.02112 | 0.5094931 | 0.0041135
38.932 | 2.3355 | 22547.48762 | 1.28872 | 0.00421 | 281.8436 | 0.42091 | 0.14437 | 0.21366 | -0.02153 | 0.5076145 | 0.0042091
39.032 | 2.34177 | 22589.36048 | 1.28858 | 0.00425 | 282.36701 | 0.42549 | 0.14594 | 0.20683 | -0.02085 | 0.4860984 | 0.0042549
39.132 | 2.34755 | 22625.50414 | 1.28883 | 0.0043 | 282.8188 | 0.43046 | 0.14764 | 0.20949 | -0.02111 | 0.4866654 | 0.0043046
39.232 | 2.35382 | 22669.93403 | 1.2888 | 0.00435 | 283.37418 | 0.43473 | 0.14911 | 0.21366 | -0.02153 | 0.4914775 | 0.0043473
39.332 | 2.35977 | 22706.4532 | 1.28876 | 0.00441 | 283.83067 | 0.44099 | 0.15125 | 0.20995 | -0.02116 | 0.4760879 | 0.0044099
39.432 | 2.3655 | 22746.29295 | 1.28888 | 0.00443 | 284.32866 | 0.44322 | 0.15202 | 0.20836 | -0.021 | 0.4701051 | 0.0044322
39.532 | 2.37166 | 22783.55241 | 1.28872 | 0.00446 | 284.79441 | 0.44638 | 0.1531 | 0.21141 | -0.02131 | 0.4736099 | 0.0044638
39.632 | 2.37755 | 22817.75951 | 1.28867 | 0.0045 | 285.22199 | 0.44988 | 0.1543 | 0.20911 | -0.02107 | 0.4648128 | 0.0044988
39.732 | 2.38377 | 22857.76019 | 1.28875 | 0.00453 | 285.722 | 0.45255 | 0.15522 | 0.23032 | -0.02321 | 0.5089382 | 0.0045255
39.832 | 2.38971 | 22892.05492 | 1.28857 | 0.00458 | 286.15069 | 0.45767 | 0.15698 | 0.20676 | -0.02084 | 0.4517666 | 0.0045767
39.932 | 2.39571 | 22930.39441 | 1.28844 | 0.0046 | 286.62993 | 0.45987 | 0.15773 | 0.17693 | -0.01783 | 0.3847392 | 0.0045987
40.032 | 2.40166 | 22962.57555 | 1.28886 | 0.00464 | 287.03219 | 0.46426 | 0.15924 | 0.16512 | -0.01664 | 0.3556628 | 0.0046426
40.132 | 2.4075 | 22995.56851 | 1.28896 | 0.00469 | 287.44461 | 0.4687 | 0.16076 | 0.1511 | -0.01523 | 0.3223811 | 0.004687
40.232 | 2.41377 | 23029.42157 | 1.28913 | 0.00472 | 287.86777 | 0.47247 | 0.16205 | 0.1536 | -0.01548 | 0.3251 | 0.0047247
40.332 | 2.41961 | 23058.71844 | 1.28888 | 0.00478 | 288.23398 | 0.47787 | 0.1639 | 0.16154 | -0.01628 | 0.3380417 | 0.0047787
40.432 | 2.42571 | 23095.93856 | 1.28903 | 0.0048 | 288.69923 | 0.48019 | 0.1647 | 0.16132 | -0.01626 | 0.3359504 | 0.0048019
40.532 | 2.43171 | 23125.74685 | 1.28895 | 0.00483 | 289.07184 | 0.48336 | 0.16579 | 0.16097 | -0.01622 | 0.333023 | 0.0048336
40.632 | 2.4375 | 23156.73351 | 1.28918 | 0.00489 | 289.45917 | 0.48924 | 0.1678 | 0.1741 | -0.01755 | 0.3558581 | 0.0048924
40.732 | 2.44371 | 23186.65266 | 1.28899 | 0.00493 | 289.83316 | 0.49288 | 0.16905 | 0.16495 | -0.01662 | 0.3346656 | 0.0049288
40.832 | 2.44966 | 23213.49978 | 1.28892 | 0.00496 | 290.16875 | 0.49613 | 0.17017 | 0.16526 | -0.01666 | 0.3330982 | 0.0049613
40.932 | 2.45577 | 23244.7046 | 1.28925 | 0.00498 | 290.55881 | 0.49842 | 0.17095 | 0.17139 | -0.01727 | 0.3438666 | 0.0049842
41.032 | 2.46171 | 23271.74127 | 1.28908 | 0.00503 | 290.89677 | 0.50338 | 0.17266 | 0.16611 | -0.01674 | 0.3299893 | 0.0050338
41.132 | 2.46761 | 23300.48382 | 1.2892 | 0.00508 | 291.25605 | 0.50808 | 0.17427 | 0.18205 | -0.01835 | 0.3583097 | 0.0050808
41.232 | 2.47366 | 23327.40784 | 1.28912 | 0.00512 | 291.5926 | 0.51229 | 0.17571 | 0.18901 | -0.01905 | 0.3689512 | 0.0051229
41.332 | 2.47955 | 23351.3993 | 1.28913 | 0.00514 | 291.89249 | 0.51432 | 0.17641 | 0.19351 | -0.0195 | 0.3762444 | 0.0051432
41.432 | 2.48587 | 23379.94874 | 1.28856 | 0.0052 | 292.24936 | 0.5203 | 0.17846 | 0.18541 | -0.01869 | 0.3563521 | 0.005203
41.532 | 2.49166 | 23402.20392 | 1.28871 | 0.00524 | 292.52755 | 0.52365 | 0.17961 | 0.19205 | -0.01936 | 0.3667526 | 0.0052365
41.632 | 2.49761 | 23429.94511 | 1.28865 | 0.00526 | 292.87431 | 0.52631 | 0.18052 | 0.19432 | -0.01958 | 0.3692121 | 0.0052631
41.732 | 2.50371 | 23453.05145 | 1.2894 | 0.0053 | 293.16314 | 0.52976 | 0.1817 | 0.19768 | -0.01992 | 0.3731501 | 0.0052976
41.832 | 2.50944 | 23474.25699 | 1.28952 | 0.00536 | 293.42821 | 0.53568 | 0.18373 | 0.20027 | -0.02018 | 0.3738613 | 0.0053568
41.932 | 2.51577 | 23500.54622 | 1.28949 | 0.00539 | 293.75683 | 0.5393 | 0.18498 | 0.20005 | -0.02016 | 0.3709438 | 0.005393
42.032 | 2.52171 | 23519.92071 | 1.28927 | 0.00545 | 293.99901 | 0.54534 | 0.18705 | 0.21124 | -0.02129 | 0.3873547 | 0.0054534
42.132 | 2.52771 | 23545.48037 | 1.28936 | 0.00548 | 294.3185 | 0.54816 | 0.18801 | 0.20816 | -0.02098 | 0.3797431 | 0.0054816
42.232 | 2.53371 | 23565.6631 | 1.28932 | 0.00556 | 294.57079 | 0.55576 | 0.19062 | 0.21161 | -0.02133 | 0.3807579 | 0.0055576
42.332 | 2.53955 | 23586.01928 | 1.28949 | 0.00561 | 294.82524 | 0.56079 | 0.19235 | 0.23395 | -0.02358 | 0.4171793 | 0.0056079
42.432 | 2.54571 | 23606.97806 | 1.2892 | 0.00566 | 295.08723 | 0.56601 | 0.19413 | 0.22313 | -0.02249 | 0.3942156 | 0.0056601
42.532 | 2.55161 | 23623.71862 | 1.28923 | 0.00573 | 295.29648 | 0.57264 | 0.19641 | 0.23781 | -0.02397 | 0.4152871 | 0.0057264
42.632 | 2.55777 | 23647.24874 | 1.28923 | 0.0058 | 295.59061 | 0.58008 | 0.19896 | 0.2314 | -0.02332 | 0.3989105 | 0.0058008
42.732 | 2.56371 | 23663.7032 | 1.28868 | 0.00585 | 295.79629 | 0.58464 | 0.20053 | 0.23075 | -0.02326 | 0.3946873 | 0.0058464
42.832 | 2.56955 | 23685.43446 | 1.28916 | 0.00593 | 296.06793 | 0.5934 | 0.20353 | 0.24331 | -0.02452 | 0.410027 | 0.005934
42.932 | 2.57582 | 23703.24433 | 1.28949 | 0.006 | 296.29055 | 0.60043 | 0.20594 | 0.24348 | -0.02454 | 0.4055094 | 0.0060043
43.032 | 2.58155 | 23716.55166 | 1.28958 | 0.00607 | 296.4569 | 0.60678 | 0.20812 | 0.24407 | -0.0246 | 0.402238 | 0.0060678
43.132 | 2.58782 | 23737.16891 | 1.28932 | 0.00613 | 296.71461 | 0.61313 | 0.2103 | 0.22963 | -0.02314 | 0.3745209 | 0.0061313
43.232 | 2.59366 | 23751.08957 | 1.28955 | 0.0062 | 296.88862 | 0.61956 | 0.2125 | 0.24819 | -0.02501 | 0.4005907 | 0.0061956
43.332 | 2.59961 | 23770.76447 | 1.28929 | 0.00629 | 297.13456 | 0.62899 | 0.21574 | 0.24783 | -0.02498 | 0.3940126 | 0.0062899
43.432 | 2.60566 | 23786.07988 | 1.2893 | 0.00635 | 297.326 | 0.63476 | 0.21772 | 0.24813 | -0.02501 | 0.3909036 | 0.0063476
43.532 | 2.61155 | 23801.79048 | 1.28957 | 0.00639 | 297.52238 | 0.63934 | 0.21929 | 0.24107 | -0.0243 | 0.3770607 | 0.0063934
43.632 | 2.61777 | 23818.51673 | 1.28926 | 0.00649 | 297.73146 | 0.64899 | 0.2226 | 0.25007 | -0.0252 | 0.3853218 | 0.0064899
43.732 | 2.62366 | 23831.60055 | 1.28936 | 0.00663 | 297.89501 | 0.66313 | 0.22745 | 0.25651 | -0.02585 | 0.3868171 | 0.0066313
43.832 | 2.62977 | 23850.0917 | 1.28934 | 0.00668 | 298.12615 | 0.66776 | 0.22904 | 0.25393 | -0.02559 | 0.3802714 | 0.0066776
43.932 | 2.63566 | 23861.70387 | 1.28943 | 0.00672 | 298.2713 | 0.67158 | 0.23035 | 0.25421 | -0.02562 | 0.3785253 | 0.0067158
44.032 | 2.64144 | 23876.84584 | 1.28938 | 0.00681 | 298.46057 | 0.6809 | 0.23354 | 0.25865 | -0.02607 | 0.3798649 | 0.006809
44.132 | 2.64771 | 23891.22248 | 1.28957 | 0.00687 | 298.64028 | 0.68682 | 0.23557 | 0.26208 | -0.02641 | 0.3815847 | 0.0068682
44.232 | 2.65361 | 23901.45242 | 1.28931 | 0.00694 | 298.76816 | 0.69436 | 0.23816 | 0.25942 | -0.02615 | 0.3736102 | 0.0069436
44.332 | 2.65982 | 23919.01374 | 1.28953 | 0.007 | 298.98767 | 0.70006 | 0.24012 | 0.26377 | -0.02658 | 0.376782 | 0.0070006
44.432 | 2.66577 | 23930.63843 | 1.2893 | 0.00704 | 299.13298 | 0.70425 | 0.24155 | 0.27293 | -0.02751 | 0.387547 | 0.0070425
44.532 | 2.67161 | 23944.17286 | 1.28947 | 0.0071 | 299.30216 | 0.70977 | 0.24345 | 0.27804 | -0.02802 | 0.3917325 | 0.0070977
44.632 | 2.67761 | 23956.01034 | 1.28934 | 0.00722 | 299.45013 | 0.72248 | 0.24781 | 0.28056 | -0.02828 | 0.3883291 | 0.0072248
44.732 | 2.68355 | 23966.0722 | 1.2896 | 0.00725 | 299.5759 | 0.72516 | 0.24872 | 0.27541 | -0.02776 | 0.379792 | 0.0072516
44.832 | 2.68977 | 23979.68531 | 1.28943 | 0.00729 | 299.74607 | 0.72886 | 0.24999 | 0.28994 | -0.02922 | 0.3977993 | 0.0072886
44.932 | 2.69566 | 23989.97784 | 1.28947 | 0.00734 | 299.87472 | 0.73366 | 0.25164 | 0.29614 | -0.02985 | 0.4036475 | 0.0073366
45.032 | 2.70171 | 24005.10192 | 1.28937 | 0.00743 | 300.06377 | 0.74348 | 0.25501 | 0.28869 | -0.0291 | 0.3882956 | 0.0074348
45.132 | 2.70761 | 24013.6832 | 1.28916 | 0.00749 | 300.17104 | 0.74923 | 0.25698 | 0.29452 | -0.02968 | 0.3930969 | 0.0074923
45.232 | 2.71344 | 24023.09239 | 1.28933 | 0.00758 | 300.28865 | 0.75819 | 0.26005 | 0.3051 | -0.03075 | 0.4024057 | 0.0075819
45.332 | 2.71982 | 24036.55529 | 1.28922 | 0.00763 | 300.45694 | 0.76296 | 0.26169 | 0.27442 | -0.02766 | 0.3596781 | 0.0076296
45.432 | 2.72571 | 24043.16783 | 1.28958 | 0.00771 | 300.5396 | 0.77122 | 0.26452 | 0.27349 | -0.02756 | 0.35462 | 0.0077122
45.532 | 2.73161 | 24057.87349 | 1.28953 | 0.00775 | 300.72342 | 0.77494 | 0.2658 | 0.27033 | -0.02725 | 0.3488399 | 0.0077494
45.632 | 2.73771 | 24066.98406 | 1.28951 | 0.00787 | 300.8373 | 0.78728 | 0.27003 | 0.27672 | -0.02789 | 0.3514887 | 0.0078728
45.732 | 2.74355 | 24076.85637 | 1.28945 | 0.00792 | 300.9607 | 0.792 | 0.27165 | 0.28187 | -0.02841 | 0.3558965 | 0.00792
45.832 | 2.74971 | 24087.08274 | 1.28935 | 0.00801 | 301.08853 | 0.8014 | 0.27487 | 0.27669 | -0.02789 | 0.3452583 | 0.008014
45.932 | 2.75566 | 24093.97244 | 1.2893 | 0.00806 | 301.17466 | 0.80642 | 0.2766 | 0.24593 | -0.02479 | 0.3049652 | 0.0080642
46.032 | 2.76182 | 24106.66645 | 1.28959 | 0.00817 | 301.33333 | 0.81736 | 0.28035 | 0.26074 | -0.02628 | 0.3190026 | 0.0081736
46.132 | 2.76771 | 24112.98215 | 1.28944 | 0.00826 | 301.41228 | 0.82584 | 0.28326 | 0.25163 | -0.02536 | 0.3046958 | 0.0082584
46.232 | 2.77355 | 24124.93944 | 1.28936 | 0.00835 | 301.56174 | 0.83511 | 0.28644 | 0.26105 | -0.02631 | 0.3125936 | 0.0083511
46.332 | 2.77971 | 24133.13091 | 1.28955 | 0.00842 | 301.66414 | 0.84211 | 0.28883 | 0.26037 | -0.02624 | 0.3091876 | 0.0084211
46.432 | 2.7855 | 24138.26466 | 1.28947 | 0.00852 | 301.72831 | 0.85161 | 0.2921 | 0.26523 | -0.02673 | 0.3114454 | 0.0085161
46.532 | 2.79182 | 24152.24433 | 1.2895 | 0.00861 | 301.90305 | 0.86065 | 0.2952 | 0.26037 | -0.02624 | 0.3025272 | 0.0086065
46.632 | 2.79771 | 24155.84743 | 1.28942 | 0.00869 | 301.94809 | 0.86932 | 0.29817 | 0.2667 | -0.02688 | 0.3067915 | 0.0086932
46.732 | 2.80361 | 24167.13774 | 1.28956 | 0.0088 | 302.08922 | 0.87992 | 0.3018 | 0.26984 | -0.0272 | 0.3066642 | 0.0087992
46.832 | 2.80971 | 24174.8482 | 1.28959 | 0.00889 | 302.1856 | 0.88886 | 0.30487 | 0.27824 | -0.02804 | 0.3130302 | 0.0088886
46.932 | 2.81555 | 24180.87423 | 1.2895 | 0.00897 | 302.26093 | 0.89692 | 0.30764 | 0.27568 | -0.02778 | 0.307363 | 0.0089692
47.032 | 2.82171 | 24189.6826 | 1.28951 | 0.00909 | 302.37103 | 0.90897 | 0.31177 | 0.27594 | -0.02781 | 0.3035744 | 0.0090897
47.132 | 2.82766 | 24195.12928 | 1.28958 | 0.00918 | 302.43912 | 0.9184 | 0.315 | 0.27688 | -0.02791 | 0.3014808 | 0.009184
47.232 | 2.83377 | 24205.23405 | 1.28958 | 0.00925 | 302.56543 | 0.92509 | 0.3173 | 0.28219 | -0.02844 | 0.3050406 | 0.0092509
47.332 | 2.83971 | 24211.44068 | 1.28921 | 0.00934 | 302.64301 | 0.93385 | 0.3203 | 0.28174 | -0.02839 | 0.3016973 | 0.0093385
47.432 | 2.84555 | 24220.23118 | 1.28917 | 0.00946 | 302.75289 | 0.94637 | 0.3246 | 0.29194 | -0.02942 | 0.308484 | 0.0094637
47.532 | 2.85177 | 24227.36049 | 1.28935 | 0.00955 | 302.84201 | 0.95499 | 0.32755 | 0.29647 | -0.02988 | 0.310443 | 0.0095499
47.632 | 2.85755 | 24230.84199 | 1.28922 | 0.00963 | 302.88552 | 0.96259 | 0.33016 | 0.29373 | -0.0296 | 0.3051455 | 0.0096259
47.732 | 2.86377 | 24242.65265 | 1.28946 | 0.00969 | 303.03316 | 0.96927 | 0.33245 | 0.29776 | -0.03001 | 0.3072003 | 0.0096927
47.832 | 2.86971 | 24246.73319 | 1.28938 | 0.00977 | 303.08416 | 0.97709 | 0.33513 | 0.30364 | -0.0306 | 0.3107595 | 0.0097709
47.932 | 2.87561 | 24256.27649 | 1.28901 | 0.00987 | 303.20346 | 0.98666 | 0.33841 | 0.30547 | -0.03079 | 0.3096001 | 0.0098666
48.032 | 2.88161 | 24262.54749 | 1.28905 | 0.00993 | 303.28184 | 0.99285 | 0.34054 | 0.3268 | -0.03294 | 0.3291534 | 0.0099285
48.132 | 2.88761 | 24266.45637 | 1.28934 | 0.01006 | 303.3307 | 1.00576 | 0.34497 | 0.32236 | -0.03249 | 0.3205138 | 0.0100576
48.232 | 2.89382 | 24274.0792 | 1.28922 | 0.01006 | 303.42599 | 1.0063 | 0.34515 | 0.33522 | -0.03379 | 0.3331213 | 0.010063
48.332 | 2.89971 | 24279.11818 | 1.28943 | 0.01015 | 303.48898 | 1.01482 | 0.34807 | 0.34002 | -0.03427 | 0.3350545 | 0.0101482
48.432 | 2.90566 | 24287.5278 | 1.28948 | 0.01023 | 303.5941 | 1.02296 | 0.35087 | 0.33718 | -0.03398 | 0.3296121 | 0.0102296
48.532 | 2.91161 | 24291.94629 | 1.28928 | 0.0103 | 303.64933 | 1.02968 | 0.35317 | 0.33825 | -0.03409 | 0.3285001 | 0.0102968
48.632 | 2.91744 | 24297.63615 | 1.28965 | 0.01039 | 303.72045 | 1.03853 | 0.35621 | 0.33904 | -0.03417 | 0.3264614 | 0.0103853
48.732 | 2.92382 | 24305.78828 | 1.28938 | 0.01044 | 303.82235 | 1.04398 | 0.35808 | 0.34642 | -0.03491 | 0.3318263 | 0.0104398
48.832 | 2.92971 | 24308.85673 | 1.28948 | 0.01051 | 303.86071 | 1.05069 | 0.36038 | 0.34887 | -0.03516 | 0.3320389 | 0.0105069
48.932 | 2.93571 | 24319.00263 | 1.2895 | 0.01059 | 303.98753 | 1.05856 | 0.36308 | 0.35228 | -0.0355 | 0.3327917 | 0.0105856
49.032 | 2.94177 | 24322.23022 | 1.28942 | 0.01066 | 304.02788 | 1.06575 | 0.36554 | 0.3558 | -0.03586 | 0.3338494 | 0.0106575
49.132 | 2.9475 | 24327.73054 | 1.2895 | 0.01067 | 304.09663 | 1.06726 | 0.36606 | 0.36087 | -0.03637 | 0.3381275 | 0.0106726
49.232 | 2.95366 | 24334.04267 | 1.28929 | 0.01076 | 304.17553 | 1.07575 | 0.36897 | 0.36625 | -0.03691 | 0.3404601 | 0.0107575
49.332 | 2.95961 | 24336.45308 | 1.28921 | 0.01083 | 304.20566 | 1.08272 | 0.37136 | 0.36782 | -0.03707 | 0.3397185 | 0.0108272
49.432 | 2.96577 | 24345.1649 | 1.28924 | 0.01089 | 304.31456 | 1.08892 | 0.37349 | 0.36511 | -0.0368 | 0.3352955 | 0.0108892
49.532 | 2.97171 | 24349.74968 | 1.28929 | 0.01098 | 304.37187 | 1.09826 | 0.37669 | 0.37526 | -0.03782 | 0.3416859 | 0.0109826
49.632 | 2.97761 | 24357.16689 | 1.28919 | 0.01105 | 304.46459 | 1.10533 | 0.37912 | 0.37515 | -0.03781 | 0.3394009 | 0.0110533
49.732 | 2.98377 | 24361.31179 | 1.28943 | 0.01112 | 304.5164 | 1.11156 | 0.38125 | 0.37389 | -0.03768 | 0.3363651 | 0.0111156
49.832 | 2.9895 | 24363.35206 | 1.28935 | 0.01123 | 304.5419 | 1.12332 | 0.38529 | 0.38114 | -0.03841 | 0.3392978 | 0.0112332
49.932 | 2.99587 | 24372.13898 | 1.28919 | 0.01131 | 304.65174 | 1.13081 | 0.38786 | 0.38848 | -0.03915 | 0.3435414 | 0.0113081
50.032 | 3.00171 | 24373.16895 | 1.28934 | 0.01141 | 304.66461 | 1.14066 | 0.39123 | 0.39447 | -0.03976 | 0.3458261 | 0.0114066
50.132 | 3.0076 | 24382.42614 | 1.2893 | 0.01148 | 304.78033 | 1.14797 | 0.39374 | 0.39234 | -0.03954 | 0.3417685 | 0.0114797
50.232 | 3.01377 | 24386.23846 | 1.28941 | 0.01156 | 304.82798 | 1.1558 | 0.39643 | 0.39568 | -0.03988 | 0.342343 | 0.011558
50.332 | 3.0195 | 24389.73606 | 1.28935 | 0.01168 | 304.8717 | 1.16756 | 0.40046 | 0.40193 | -0.04051 | 0.3442478 | 0.0116756
50.432 | 3.02571 | 24396.08395 | 1.28939 | 0.01176 | 304.95105 | 1.17615 | 0.40341 | 0.40046 | -0.04036 | 0.3404838 | 0.0117615
50.532 | 3.03171 | 24397.41611 | 1.2893 | 0.01184 | 304.9677 | 1.1835 | 0.40593 | 0.3857 | -0.03887 | 0.3258978 | 0.011835
50.632 | 3.03777 | 24406.0564 | 1.28929 | 0.01193 | 305.07571 | 1.19298 | 0.40918 | 0.38704 | -0.03901 | 0.3244313 | 0.0119298
50.732 | 3.04361 | 24409.08194 | 1.28915 | 0.01203 | 305.11352 | 1.20251 | 0.41245 | 0.38692 | -0.039 | 0.3217603 | 0.0120251
50.832 | 3.04955 | 24415.68375 | 1.28941 | 0.01212 | 305.19605 | 1.21226 | 0.41579 | 0.37972 | -0.03827 | 0.3132331 | 0.0121226
50.932 | 3.05571 | 24420.22026 | 1.28924 | 0.01218 | 305.25275 | 1.21775 | 0.41768 | 0.38905 | -0.03921 | 0.3194827 | 0.0121775
51.032 | 3.06161 | 24422.08886 | 1.28934 | 0.0123 | 305.27611 | 1.23029 | 0.42198 | 0.3889 | -0.0392 | 0.3161043 | 0.0123029
51.132 | 3.06787 | 24430.00674 | 1.28926 | 0.01238 | 305.37508 | 1.23823 | 0.4247 | 0.39513 | -0.03982 | 0.3191087 | 0.0123823
51.232 | 3.07377 | 24431.81455 | 1.28924 | 0.01248 | 305.39768 | 1.24827 | 0.42815 | 0.39876 | -0.04019 | 0.3194501 | 0.0124827
51.332 | 3.07955 | 24437.92105 | 1.28905 | 0.0125 | 305.47401 | 1.25042 | 0.42888 | 0.39063 | -0.03937 | 0.312399 | 0.0125042
51.432 | 3.08566 | 24441.9229 | 1.28911 | 0.01263 | 305.52404 | 1.2631 | 0.43323 | 0.39874 | -0.04019 | 0.3156836 | 0.012631
51.532 | 3.09155 | 24444.2457 | 1.28925 | 0.0127 | 305.55307 | 1.27029 | 0.4357 | 0.38793 | -0.0391 | 0.305387 | 0.0127029
51.632 | 3.09777 | 24450.13046 | 1.28941 | 0.01278 | 305.62663 | 1.27832 | 0.43845 | 0.36483 | -0.03677 | 0.285398 | 0.0127832
51.732 | 3.10377 | 24454.3308 | 1.28953 | 0.01284 | 305.67914 | 1.28422 | 0.44048 | 0.37065 | -0.03736 | 0.2886188 | 0.0128422
51.832 | 3.10971 | 24460.80923 | 1.28939 | 0.01293 | 305.76012 | 1.29281 | 0.44342 | 0.36815 | -0.0371 | 0.2847673 | 0.0129281
51.932 | 3.11571 | 24463.47713 | 1.28928 | 0.01304 | 305.79346 | 1.3036 | 0.44712 | 0.3691 | -0.0372 | 0.283139 | 0.013036
52.032 | 3.1215 | 24466.56168 | 1.28929 | 0.01311 | 305.83202 | 1.31064 | 0.44954 | 0.3737 | -0.03766 | 0.2851279 | 0.0131064
52.132 | 3.12777 | 24472.21577 | 1.28922 | 0.0132 | 305.9027 | 1.3195 | 0.45258 | 0.37214 | -0.03751 | 0.2820311 | 0.013195
52.232 | 3.13361 | 24473.07408 | 1.28938 | 0.01326 | 305.91343 | 1.32644 | 0.45496 | 0.367 | -0.03699 | 0.2766804 | 0.0132644
52.332 | 3.13971 | 24481.68576 | 1.28917 | 0.01336 | 306.02107 | 1.33614 | 0.45828 | 0.37799 | -0.0381 | 0.282897 | 0.0133614
52.432 | 3.14577 | 24484.58791 | 1.28909 | 0.01345 | 306.05735 | 1.34472 | 0.46123 | 0.37403 | -0.0377 | 0.2781471 | 0.0134472
52.532 | 3.15155 | 24488.45387 | 1.28912 | 0.01352 | 306.10567 | 1.35186 | 0.46368 | 0.38079 | -0.03838 | 0.2816786 | 0.0135186
52.632 | 3.15771 | 24493.82901 | 1.28902 | 0.01359 | 306.17286 | 1.35939 | 0.46626 | 0.39169 | -0.03948 | 0.2881366 | 0.0135939
52.732 | 3.16366 | 24493.55721 | 1.28894 | 0.01368 | 306.16947 | 1.36842 | 0.46936 | 0.39072 | -0.03938 | 0.2855264 | 0.0136842
52.832 | 3.16977 | 24501.17111 | 1.2889 | 0.01377 | 306.26464 | 1.37721 | 0.47237 | 0.39927 | -0.04024 | 0.2899122 | 0.0137721
52.932 | 3.17566 | 24503.64769 | 1.28905 | 0.01386 | 306.2956 | 1.38643 | 0.47553 | 0.39495 | -0.03981 | 0.2848683 | 0.0138643
53.032 | 3.18155 | 24509.57894 | 1.28906 | 0.01393 | 306.36974 | 1.39281 | 0.47772 | 0.40497 | -0.04082 | 0.2907575 | 0.0139281
53.132 | 3.18766 | 24513.27503 | 1.28912 | 0.014 | 306.41594 | 1.40031 | 0.48029 | 0.40642 | -0.04096 | 0.2902357 | 0.0140031
53.232 | 3.1935 | 24515.21158 | 1.28919 | 0.01411 | 306.44014 | 1.41093 | 0.48394 | 0.41343 | -0.04167 | 0.2930195 | 0.0141093
53.332 | 3.19987 | 24522.19427 | 1.2891 | 0.01418 | 306.52743 | 1.41842 | 0.48651 | 0.41159 | -0.04148 | 0.290175 | 0.0141842
53.432 | 3.20571 | 24521.53087 | 1.28917 | 0.01429 | 306.51914 | 1.42859 | 0.48999 | 0.42181 | -0.04251 | 0.2952632 | 0.0142859
53.532 | 3.21166 | 24529.94764 | 1.28888 | 0.01438 | 306.62435 | 1.43797 | 0.49321 | 0.42837 | -0.04317 | 0.2978991 | 0.0143797
53.632 | 3.21777 | 24531.85558 | 1.28908 | 0.01445 | 306.64819 | 1.44458 | 0.49548 | 0.44213 | -0.04456 | 0.3060613 | 0.0144458
53.732 | 3.22344 | 24533.50067 | 1.28886 | 0.0146 | 306.66876 | 1.45952 | 0.5006 | 0.44856 | -0.04521 | 0.3073339 | 0.0145952
53.832 | 3.22971 | 24539.62505 | 1.28889 | 0.01465 | 306.74531 | 1.46529 | 0.50258 | 0.45209 | -0.04556 | 0.3085328 | 0.0146529
53.932 | 3.23566 | 24539.93261 | 1.28886 | 0.01478 | 306.74916 | 1.47786 | 0.50689 | 0.45281 | -0.04564 | 0.3063957 | 0.0147786
54.032 | 3.24177 | 24548.10619 | 1.28902 | 0.01486 | 306.85133 | 1.48573 | 0.50959 | 0.45194 | -0.04555 | 0.3041872 | 0.0148573
54.132 | 3.24771 | 24550.09639 | 1.28902 | 0.01494 | 306.8762 | 1.49377 | 0.51235 | 0.46796 | -0.04716 | 0.3132745 | 0.0149377
54.232 | 3.25361 | 24554.9351 | 1.28901 | 0.01506 | 306.93669 | 1.50644 | 0.5167 | 0.46843 | -0.04721 | 0.3109516 | 0.0150644
54.332 | 3.25966 | 24556.87523 | 1.28922 | 0.01516 | 306.96094 | 1.51559 | 0.51984 | 0.46495 | -0.04686 | 0.3067782 | 0.0151559
54.432 | 3.26555 | 24558.15554 | 1.28917 | 0.01524 | 306.97694 | 1.52418 | 0.52278 | 0.48469 | -0.04885 | 0.3180005 | 0.0152418
54.532 | 3.27182 | 24564.83245 | 1.28934 | 0.01535 | 307.06041 | 1.53528 | 0.52659 | 0.47227 | -0.0476 | 0.3076116 | 0.0153528
54.632 | 3.27766 | 24566.3166 | 1.28915 | 0.01545 | 307.07896 | 1.54535 | 0.53004 | 0.48341 | -0.04872 | 0.3128159 | 0.0154535
54.732 | 3.28361 | 24573.54069 | 1.28892 | 0.01552 | 307.16926 | 1.55237 | 0.53245 | 0.49375 | -0.04976 | 0.3180621 | 0.0155237
54.832 | 3.28971 | 24576.12813 | 1.28889 | 0.0156 | 307.2016 | 1.55966 | 0.53495 | 0.48852 | -0.04924 | 0.3132221 | 0.0155966
54.932 | 3.29555 | 24577.10087 | 1.28921 | 0.01568 | 307.21376 | 1.56789 | 0.53777 | 0.49775 | -0.05017 | 0.3174649 | 0.0156789
55.032 | 3.30182 | 24582.89444 | 1.28897 | 0.0158 | 307.28618 | 1.5796 | 0.54179 | 0.49948 | -0.05034 | 0.3162066 | 0.015796
55.132 | 3.30771 | 24584.81848 | 1.28908 | 0.01587 | 307.31023 | 1.58745 | 0.54448 | 0.49267 | -0.04965 | 0.3103531 | 0.0158745
55.232 | 3.3136 | 24590.85166 | 1.28911 | 0.01596 | 307.38565 | 1.5957 | 0.54731 | 0.51189 | -0.05159 | 0.3207934 | 0.015957
55.332 | 3.31961 | 24594.45119 | 1.28914 | 0.01603 | 307.43064 | 1.60321 | 0.54989 | 0.50998 | -0.0514 | 0.3180993 | 0.0160321
55.432 | 3.32555 | 24597.43917 | 1.28923 | 0.01612 | 307.46799 | 1.61228 | 0.553 | 0.51769 | -0.05218 | 0.3210919 | 0.0161228
55.532 | 3.33177 | 24601.44639 | 1.28929 | 0.01623 | 307.51808 | 1.62311 | 0.55671 | 0.52259 | -0.05267 | 0.3219683 | 0.0162311
55.632 | 3.33766 | 24601.45175 | 1.28917 | 0.01631 | 307.51815 | 1.63095 | 0.5594 | 0.49944 | -0.05034 | 0.3062264 | 0.0163095
55.732 | 3.34377 | 24608.74915 | 1.28919 | 0.01639 | 307.60936 | 1.6389 | 0.56213 | 0.50173 | -0.05057 | 0.3061383 | 0.016389
55.832 | 3.34966 | 24610.16715 | 1.28904 | 0.01646 | 307.62709 | 1.64572 | 0.56447 | 0.50726 | -0.05112 | 0.3082298 | 0.0164572
55.932 | 3.3555 | 24614.9379 | 1.2891 | 0.01657 | 307.68672 | 1.65703 | 0.56835 | 0.51181 | -0.05158 | 0.3088719 | 0.0165703
56.032 | 3.36171 | 24619.15791 | 1.28928 | 0.01662 | 307.73947 | 1.66242 | 0.57019 | 0.51237 | -0.05164 | 0.3082073 | 0.0166242
56.132 | 3.36761 | 24619.0238 | 1.28912 | 0.01674 | 307.7378 | 1.67413 | 0.57421 | 0.51108 | -0.05151 | 0.305281 | 0.0167413
56.232 | 3.37377 | 24626.83439 | 1.28904 | 0.01682 | 307.83543 | 1.68152 | 0.57675 | 0.51169 | -0.05157 | 0.3043021 | 0.0168152
56.332 | 3.37977 | 24628.07536 | 1.28925 | 0.01687 | 307.85094 | 1.68728 | 0.57872 | 0.50741 | -0.05114 | 0.3007266 | 0.0168728
56.432 | 3.3856 | 24632.57253 | 1.28921 | 0.01697 | 307.90716 | 1.69693 | 0.58203 | 0.51175 | -0.05158 | 0.301574 | 0.0169693
56.532 | 3.39166 | 24635.40673 | 1.28919 | 0.01702 | 307.94258 | 1.70244 | 0.58392 | 0.52465 | -0.05288 | 0.3081753 | 0.0170244
56.632 | 3.39755 | 24637.72595 | 1.28931 | 0.0171 | 307.97157 | 1.71035 | 0.58663 | 0.51294 | -0.0517 | 0.2999035 | 0.0171035
56.732 | 3.40382 | 24642.8901 | 1.28914 | 0.01719 | 308.03613 | 1.71932 | 0.58971 | 0.51373 | -0.05178 | 0.2987984 | 0.0171932
56.832 | 3.40966 | 24642.73989 | 1.28916 | 0.01728 | 308.03425 | 1.72839 | 0.59282 | 0.51749 | -0.05216 | 0.2994058 | 0.0172839
56.932 | 3.41571 | 24650.91169 | 1.28924 | 0.01736 | 308.1364 | 1.73585 | 0.59538 | 0.51493 | -0.0519 | 0.2966443 | 0.0173585
57.032 | 3.42177 | 24651.80576 | 1.28915 | 0.01744 | 308.14757 | 1.74395 | 0.59816 | 0.52064 | -0.05247 | 0.2985407 | 0.0174395
57.132 | 3.4275 | 24654.10352 | 1.28888 | 0.01753 | 308.17629 | 1.7527 | 0.60116 | 0.50799 | -0.0512 | 0.2898328 | 0.017527
57.232 | 3.43382 | 24659.75225 | 1.28904 | 0.01761 | 308.2469 | 1.76146 | 0.60416 | 0.48992 | -0.04938 | 0.2781329 | 0.0176146
57.332 | 3.43966 | 24658.1769 | 1.28915 | 0.0177 | 308.22721 | 1.77041 | 0.60724 | 0.48569 | -0.04895 | 0.2743376 | 0.0177041
57.432 | 3.44571 | 24665.66563 | 1.28888 | 0.01779 | 308.32082 | 1.77926 | 0.61027 | 0.48343 | -0.04872 | 0.2717028 | 0.0177926
57.532 | 3.45166 | 24667.82928 | 1.28894 | 0.01791 | 308.34787 | 1.79127 | 0.61439 | 0.49437 | -0.04983 | 0.2759885 | 0.0179127
57.632 | 3.4576 | 24672.69838 | 1.2889 | 0.01798 | 308.40873 | 1.79843 | 0.61684 | 0.49735 | -0.05013 | 0.2765468 | 0.0179843
57.732 | 3.46371 | 24675.7257 | 1.28915 | 0.01804 | 308.44657 | 1.80406 | 0.61878 | 0.49608 | -0.05 | 0.2749798 | 0.0180406
57.832 | 3.46966 | 24677.34933 | 1.28912 | 0.01816 | 308.46687 | 1.81556 | 0.62272 | 0.50502 | -0.0509 | 0.2781621 | 0.0181556
57.932 | 3.47587 | 24682.33466 | 1.28941 | 0.01826 | 308.52918 | 1.82561 | 0.62617 | 0.50643 | -0.05104 | 0.2774032 | 0.0182561
58.032 | 3.48166 | 24683.03025 | 1.28909 | 0.01835 | 308.53788 | 1.83503 | 0.6294 | 0.51129 | -0.05153 | 0.2786276 | 0.0183503
58.132 | 3.48766 | 24690.10055 | 1.28922 | 0.01844 | 308.62626 | 1.84384 | 0.63242 | 0.50847 | -0.05125 | 0.2757669 | 0.0184384
58.232 | 3.49366 | 24691.21993 | 1.28905 | 0.01852 | 308.64025 | 1.85248 | 0.63538 | 0.5106 | -0.05146 | 0.2756305 | 0.0185248
58.332 | 3.4995 | 24693.12429 | 1.28908 | 0.0186 | 308.66405 | 1.85979 | 0.63789 | 0.52096 | -0.05251 | 0.2801176 | 0.0185979
58.432 | 3.50577 | 24698.91608 | 1.28926 | 0.01867 | 308.73645 | 1.86693 | 0.64034 | 0.51533 | -0.05194 | 0.2760307 | 0.0186693
58.532 | 3.51171 | 24699.48292 | 1.28928 | 0.01877 | 308.74354 | 1.87656 | 0.64364 | 0.52808 | -0.05322 | 0.2814085 | 0.0187656
58.632 | 3.51771 | 24706.20811 | 1.28916 | 0.01889 | 308.8276 | 1.88872 | 0.64782 | 0.53419 | -0.05384 | 0.2828318 | 0.0188872
58.732 | 3.52366 | 24708.40573 | 1.28919 | 0.01895 | 308.85507 | 1.89474 | 0.64988 | 0.53797 | -0.05422 | 0.2839281 | 0.0189474
58.832 | 3.5295 | 24710.22069 | 1.2892 | 0.01905 | 308.87776 | 1.90523 | 0.65348 | 0.54138 | -0.05456 | 0.2841547 | 0.0190523
58.932 | 3.53566 | 24713.4465 | 1.28914 | 0.01912 | 308.91808 | 1.9125 | 0.65597 | 0.53709 | -0.05413 | 0.2808314 | 0.019125
59.032 | 3.54166 | 24715.31868 | 1.28935 | 0.01921 | 308.94148 | 1.92098 | 0.65888 | 0.55025 | -0.05546 | 0.2864423 | 0.0192098
59.132 | 3.54771 | 24721.77386 | 1.28917 | 0.01931 | 309.02217 | 1.93123 | 0.66239 | 0.57669 | -0.05812 | 0.2986128 | 0.0193123
59.232 | 3.55371 | 24723.81592 | 1.28916 | 0.01937 | 309.0477 | 1.93695 | 0.66436 | 0.56508 | -0.05695 | 0.291737 | 0.0193695
59.332 | 3.5596 | 24729.36988 | 1.289 | 0.01945 | 309.11712 | 1.9448 | 0.66705 | 0.58259 | -0.05872 | 0.2995629 | 0.019448
59.432 | 3.56571 | 24731.10437 | 1.2892 | 0.01952 | 309.1388 | 1.95177 | 0.66944 | 0.58525 | -0.05899 | 0.299856 | 0.0195177
59.532 | 3.57155 | 24731.59969 | 1.28896 | 0.01959 | 309.145 | 1.95894 | 0.6719 | 0.59309 | -0.05978 | 0.3027607 | 0.0195894
59.632 | 3.57777 | 24738.51264 | 1.28921 | 0.0197 | 309.23141 | 1.9695 | 0.67552 | 0.60083 | -0.06056 | 0.3050673 | 0.019695
59.732 | 3.58371 | 24739.26902 | 1.2892 | 0.01973 | 309.24086 | 1.97337 | 0.67685 | 0.59497 | -0.05996 | 0.3014995 | 0.0197337
59.832 | 3.5896 | 24745.38088 | 1.28912 | 0.01982 | 309.31726 | 1.98222 | 0.67988 | 0.6072 | -0.0612 | 0.3063232 | 0.0198222
59.932 | 3.59571 | 24748.92855 | 1.28906 | 0.0199 | 309.36161 | 1.98985 | 0.6825 | 0.6037 | -0.06084 | 0.3033897 | 0.0198985
60.032 | 3.6016 | 24749.1467 | 1.28902 | 0.01999 | 309.36433 | 1.99923 | 0.68572 | 0.61927 | -0.06241 | 0.3097543 | 0.0199923
60.132 | 3.60782 | 24753.77798 | 1.28903 | 0.02008 | 309.42222 | 2.0077 | 0.68862 | 0.62285 | -0.06277 | 0.3102306 | 0.020077
60.232 | 3.61371 | 24754.50754 | 1.28891 | 0.02015 | 309.43134 | 2.01529 | 0.69123 | 0.61889 | -0.06238 | 0.3070972 | 0.0201529
60.332 | 3.61977 | 24760.49423 | 1.28893 | 0.02023 | 309.50618 | 2.02265 | 0.69375 | 0.62873 | -0.06337 | 0.3108447 | 0.0202265
60.432 | 3.62571 | 24761.97124 | 1.28898 | 0.02033 | 309.52464 | 2.03272 | 0.6972 | 0.63942 | -0.06444 | 0.3145637 | 0.0203272
60.532 | 3.63144 | 24764.80544 | 1.28909 | 0.02039 | 309.56007 | 2.03932 | 0.69947 | 0.64149 | -0.06465 | 0.3145607 | 0.0203932
60.632 | 3.63777 | 24769.9213 | 1.28895 | 0.02048 | 309.62402 | 2.04803 | 0.70246 | 0.61791 | -0.06228 | 0.3017094 | 0.0204803
60.732 | 3.64366 | 24768.73219 | 1.2892 | 0.02057 | 309.60915 | 2.0573 | 0.70563 | 0.62281 | -0.06277 | 0.3027317 | 0.020573
60.832 | 3.64977 | 24777.07207 | 1.28913 | 0.02067 | 309.7134 | 2.06678 | 0.70889 | 0.62796 | -0.06329 | 0.303835 | 0.0206678
60.932 | 3.65571 | 24777.30095 | 1.28913 | 0.02077 | 309.71626 | 2.07693 | 0.71237 | 0.62198 | -0.06269 | 0.2994709 | 0.0207693
61.032 | 3.66155 | 24781.83568 | 1.2891 | 0.02085 | 309.77295 | 2.08466 | 0.71502 | 0.63177 | -0.06367 | 0.3030566 | 0.0208466
61.132 | 3.66766 | 24785.39228 | 1.28913 | 0.02096 | 309.8174 | 2.09643 | 0.71906 | 0.62965 | -0.06346 | 0.3003439 | 0.0209643
61.232 | 3.6736 | 24785.77495 | 1.28917 | 0.02105 | 309.82219 | 2.10549 | 0.72216 | 0.63058 | -0.06355 | 0.2994932 | 0.0210549
61.332 | 3.67982 | 24791.65971 | 1.28909 | 0.02115 | 309.89575 | 2.11508 | 0.72545 | 0.62828 | -0.06332 | 0.2970479 | 0.0211508
61.432 | 3.68566 | 24793.46037 | 1.289 | 0.02128 | 309.91825 | 2.12775 | 0.7298 | 0.61607 | -0.06209 | 0.2895406 | 0.0212775
61.532 | 3.69171 | 24799.77608 | 1.28896 | 0.02133 | 309.9972 | 2.13309 | 0.73163 | 0.62366 | -0.06286 | 0.292374 | 0.0213309
61.632 | 3.69771 | 24800.64869 | 1.28917 | 0.02145 | 310.00811 | 2.14515 | 0.73577 | 0.62953 | -0.06345 | 0.2934667 | 0.0214515
61.732 | 3.7035 | 24802.47259 | 1.28904 | 0.02155 | 310.03091 | 2.15469 | 0.73904 | 0.63187 | -0.06368 | 0.2932533 | 0.0215469
61.832 | 3.70977 | 24806.80346 | 1.28904 | 0.02161 | 310.08504 | 2.16094 | 0.74118 | 0.62757 | -0.06325 | 0.2904153 | 0.0216094
61.932 | 3.7156 | 24806.59783 | 1.28904 | 0.02172 | 310.08247 | 2.17162 | 0.74485 | 0.63495 | -0.06399 | 0.2923854 | 0.0217162
62.032 | 3.72166 | 24813.94708 | 1.2892 | 0.02179 | 310.17434 | 2.17932 | 0.74749 | 0.63248 | -0.06374 | 0.290219 | 0.0217932
62.132 | 3.72771 | 24817.09599 | 1.28893 | 0.02188 | 310.2137 | 2.18755 | 0.75031 | 0.62135 | -0.06262 | 0.2840392 | 0.0218755
62.232 | 3.73355 | 24820.57393 | 1.2892 | 0.02196 | 310.25717 | 2.19577 | 0.75313 | 0.62634 | -0.06313 | 0.2852485 | 0.0219577
62.332 | 3.73971 | 24823.1703 | 1.28896 | 0.02206 | 310.28963 | 2.20616 | 0.75669 | 0.62311 | -0.0628 | 0.282441 | 0.0220616
62.432 | 3.74577 | 24824.89765 | 1.28896 | 0.02213 | 310.31122 | 2.21282 | 0.75898 | 0.6314 | -0.06364 | 0.2853373 | 0.0221282
62.532 | 3.75177 | 24830.1816 | 1.28917 | 0.0222 | 310.37727 | 2.21994 | 0.76142 | 0.63165 | -0.06366 | 0.2845347 | 0.0221994
62.632 | 3.75771 | 24832.31306 | 1.28911 | 0.02231 | 310.40391 | 2.23148 | 0.76538 | 0.63256 | -0.06375 | 0.2834711 | 0.0223148
62.732 | 3.76355 | 24836.28094 | 1.28901 | 0.02237 | 310.45351 | 2.23717 | 0.76733 | 0.61513 | -0.062 | 0.274959 | 0.0223717
62.832 | 3.7696 | 24839.40482 | 1.28915 | 0.02248 | 310.49256 | 2.24797 | 0.77103 | 0.59832 | -0.0603 | 0.2661601 | 0.0224797
62.932 | 3.77555 | 24840.15942 | 1.28895 | 0.02256 | 310.50199 | 2.25601 | 0.77379 | 0.60663 | -0.06114 | 0.2688951 | 0.0225601
63.032 | 3.78187 | 24846.73977 | 1.28907 | 0.0226 | 310.58425 | 2.2603 | 0.77526 | 0.60858 | -0.06134 | 0.2692474 | 0.022603
63.132 | 3.78777 | 24847.42105 | 1.28913 | 0.02271 | 310.59276 | 2.27137 | 0.77906 | 0.61194 | -0.06167 | 0.2694145 | 0.0227137
63.232 | 3.7936 | 24852.46003 | 1.28883 | 0.02277 | 310.65575 | 2.27686 | 0.78094 | 0.61474 | -0.06196 | 0.2699946 | 0.0227686
63.332 | 3.79971 | 24855.50523 | 1.28897 | 0.02284 | 310.69382 | 2.28402 | 0.7834 | 0.62178 | -0.06267 | 0.2722305 | 0.0228402
63.432 | 3.8055 | 24856.13823 | 1.28911 | 0.02296 | 310.70173 | 2.2955 | 0.78734 | 0.62597 | -0.06309 | 0.2726944 | 0.022955
63.532 | 3.81171 | 24861.69934 | 1.28899 | 0.02302 | 310.77124 | 2.30215 | 0.78962 | 0.6267 | -0.06316 | 0.2722238 | 0.0230215
63.632 | 3.81766 | 24862.31625 | 1.28884 | 0.02307 | 310.77895 | 2.30747 | 0.79144 | 0.63364 | -0.06386 | 0.2746038 | 0.0230747
63.732 | 3.82371 | 24868.58368 | 1.28898 | 0.02316 | 310.8573 | 2.31599 | 0.79436 | 0.63783 | -0.06428 | 0.2754027 | 0.0231599
63.832 | 3.82971 | 24870.75806 | 1.28891 | 0.02325 | 310.88448 | 2.32482 | 0.79739 | 0.64709 | -0.06522 | 0.2783398 | 0.0232482
63.932 | 3.83555 | 24873.721 | 1.28894 | 0.02336 | 310.92151 | 2.33576 | 0.80114 | 0.64111 | -0.06462 | 0.274476 | 0.0233576
64.032 | 3.84177 | 24877.2043 | 1.28881 | 0.02341 | 310.96505 | 2.34117 | 0.803 | 0.64257 | -0.06476 | 0.2744653 | 0.0234117
64.132 | 3.8476 | 24876.27268 | 1.28864 | 0.02351 | 310.95341 | 2.35109 | 0.8064 | 0.65387 | -0.0659 | 0.2781136 | 0.0235109
64.232 | 3.85377 | 24883.73637 | 1.2888 | 0.02361 | 311.0467 | 2.3612 | 0.80987 | 0.66087 | -0.06661 | 0.2798873 | 0.023612
64.332 | 3.85977 | 24885.1186 | 1.28878 | 0.02368 | 311.06398 | 2.36819 | 0.81227 | 0.65588 | -0.0661 | 0.2769541 | 0.0236819
64.432 | 3.86555 | 24889.70339 | 1.28901 | 0.02376 | 311.12129 | 2.37553 | 0.81478 | 0.65976 | -0.06649 | 0.2777317 | 0.0237553
64.532 | 3.87177 | 24892.91489 | 1.28876 | 0.02386 | 311.16144 | 2.38575 | 0.81829 | 0.66462 | -0.06698 | 0.2785791 | 0.0238575
64.632 | 3.8776 | 24892.31586 | 1.28889 | 0.02394 | 311.15395 | 2.39389 | 0.82108 | 0.70401 | -0.07095 | 0.2940862 | 0.0239389
64.732 | 3.88377 | 24897.94493 | 1.28894 | 0.02402 | 311.22431 | 2.4017 | 0.82376 | 0.70283 | -0.07083 | 0.2926385 | 0.024017
64.832 | 3.88966 | 24899.37723 | 1.28889 | 0.02412 | 311.24222 | 2.41244 | 0.82744 | 0.71408 | -0.07197 | 0.2959991 | 0.0241244
64.932 | 3.89566 | 24904.75595 | 1.28879 | 0.02424 | 311.30945 | 2.4236 | 0.83127 | 0.71675 | -0.07224 | 0.2957377 | 0.024236
65.032 | 3.9016 | 24905.99334 | 1.28875 | 0.02434 | 311.32492 | 2.43386 | 0.83479 | 0.7158 | -0.07214 | 0.2941007 | 0.0243386
65.132 | 3.9075 | 24909.5571 | 1.28869 | 0.02445 | 311.36946 | 2.44484 | 0.83856 | 0.72016 | -0.07258 | 0.2945632 | 0.0244484
65.232 | 3.91387 | 24914.71052 | 1.28882 | 0.02451 | 311.43388 | 2.45056 | 0.84052 | 0.73391 | -0.07397 | 0.2994866 | 0.0245056
65.332 | 3.91971 | 24914.71589 | 1.28894 | 0.02459 | 311.43395 | 2.45911 | 0.84345 | 0.7393 | -0.07451 | 0.3006372 | 0.0245911
65.432 | 3.92571 | 24921.56446 | 1.28902 | 0.02465 | 311.51956 | 2.46516 | 0.84553 | 0.74005 | -0.07459 | 0.3002036 | 0.0246516
65.532 | 3.93171 | 24922.64092 | 1.28895 | 0.02476 | 311.53301 | 2.47573 | 0.84915 | 0.73779 | -0.07436 | 0.2980091 | 0.0247573
65.632 | 3.93744 | 24925.75049 | 1.28901 | 0.02482 | 311.57188 | 2.48244 | 0.85145 | 0.72325 | -0.07289 | 0.2913464 | 0.0248244
65.732 | 3.94366 | 24929.49128 | 1.28887 | 0.0249 | 311.61864 | 2.49014 | 0.8541 | 0.72563 | -0.07313 | 0.2914013 | 0.0249014
65.832 | 3.94971 | 24930.33171 | 1.28899 | 0.02498 | 311.62915 | 2.49782 | 0.85673 | 0.72335 | -0.0729 | 0.2895925 | 0.0249782
65.932 | 3.95577 | 24936.5741 | 1.28897 | 0.02507 | 311.70718 | 2.50695 | 0.85986 | 0.72111 | -0.07268 | 0.2876443 | 0.0250695
66.032 | 3.96177 | 24939.65149 | 1.28885 | 0.02515 | 311.74564 | 2.51542 | 0.86277 | 0.73266 | -0.07384 | 0.2912675 | 0.0251542
66.132 | 3.9676 | 24943.20095 | 1.28853 | 0.02522 | 311.79001 | 2.52171 | 0.86493 | 0.72667 | -0.07324 | 0.2881656 | 0.0252171
66.232 | 3.97371 | 24945.67215 | 1.28866 | 0.02533 | 311.8209 | 2.53272 | 0.8687 | 0.73244 | -0.07382 | 0.2891911 | 0.0253272
66.332 | 3.97955 | 24945.46652 | 1.2887 | 0.02542 | 311.81833 | 2.54195 | 0.87186 | 0.72924 | -0.0735 | 0.2868821 | 0.0254195
66.432 | 3.98576 | 24951.11167 | 1.28882 | 0.02548 | 311.8889 | 2.54778 | 0.87387 | 0.73026 | -0.0736 | 0.286626 | 0.0254778
66.532 | 3.99166 | 24952.65841 | 1.28887 | 0.02558 | 311.90823 | 2.55789 | 0.87733 | 0.73539 | -0.07412 | 0.2874987 | 0.0255789
66.632 | 3.99766 | 24959.93435 | 1.28888 | 0.02569 | 311.99918 | 2.56869 | 0.88104 | 0.7315 | -0.07372 | 0.2847755 | 0.0256869
66.732 | 4.00377 | 24962.47888 | 1.28863 | 0.02575 | 312.03099 | 2.57507 | 0.88323 | 0.73528 | -0.07411 | 0.2855379 | 0.0257507
66.832 | 4.0095 | 24962.2339 | 1.2888 | 0.02584 | 312.02792 | 2.58443 | 0.88644 | 0.73631 | -0.07421 | 0.2849023 | 0.0258443
66.932 | 4.01582 | 24968.04893 | 1.28884 | 0.02591 | 312.10061 | 2.59082 | 0.88863 | 0.73949 | -0.07453 | 0.285427 | 0.0259082
67.032 | 4.02171 | 24966.63094 | 1.28892 | 0.02602 | 312.08289 | 2.60209 | 0.8925 | 0.73692 | -0.07427 | 0.2832031 | 0.0260209
67.132 | 4.02766 | 24972.76247 | 1.28876 | 0.02609 | 312.15953 | 2.609 | 0.89486 | 0.73943 | -0.07452 | 0.2834151 | 0.02609
67.232 | 4.03366 | 24975.14784 | 1.28894 | 0.02616 | 312.18935 | 2.6164 | 0.8974 | 0.73107 | -0.07368 | 0.2794183 | 0.026164
67.332 | 4.03955 | 24978.67405 | 1.28882 | 0.02626 | 312.23343 | 2.6262 | 0.90076 | 0.74181 | -0.07476 | 0.2824652 | 0.026262
67.432 | 4.04571 | 24982.38802 | 1.28906 | 0.02632 | 312.27985 | 2.63198 | 0.90274 | 0.73732 | -0.07431 | 0.2801389 | 0.0263198
67.532 | 4.0516 | 24982.6026 | 1.28873 | 0.02643 | 312.28253 | 2.6431 | 0.90656 | 0.74471 | -0.07506 | 0.2817563 | 0.026431
67.632 | 4.05777 | 24989.71939 | 1.28913 | 0.02647 | 312.37149 | 2.64741 | 0.90804 | 0.74522 | -0.07511 | 0.2814902 | 0.0264741
67.732 | 4.06366 | 24989.2509 | 1.28873 | 0.0266 | 312.36564 | 2.66031 | 0.91246 | 0.74412 | -0.075 | 0.2797118 | 0.0266031
67.832 | 4.06955 | 24995.55588 | 1.28887 | 0.02669 | 312.44445 | 2.66912 | 0.91549 | 0.74717 | -0.0753 | 0.2799312 | 0.0266912
67.932 | 4.07577 | 24998.99626 | 1.28879 | 0.02674 | 312.48745 | 2.67389 | 0.91712 | 0.74097 | -0.07468 | 0.2771131 | 0.0267389
68.032 | 4.08155 | 24998.77453 | 1.28889 | 0.02685 | 312.48468 | 2.68515 | 0.92098 | 0.74567 | -0.07515 | 0.2777014 | 0.0268515
68.132 | 4.08782 | 25005.14567 | 1.28869 | 0.02691 | 312.56432 | 2.69053 | 0.92283 | 0.73545 | -0.07412 | 0.2733476 | 0.0269053
68.232 | 4.09377 | 25006.10769 | 1.2886 | 0.027 | 312.57635 | 2.69954 | 0.92592 | 0.73078 | -0.07365 | 0.2707054 | 0.0269954
68.332 | 4.09971 | 25011.36661 | 1.28885 | 0.02714 | 312.64208 | 2.71353 | 0.93072 | 0.72315 | -0.07288 | 0.2664979 | 0.0271353
68.432 | 4.10571 | 25013.17441 | 1.28887 | 0.02725 | 312.66468 | 2.72472 | 0.93455 | 0.72381 | -0.07295 | 0.2656456 | 0.0272472
68.532 | 4.11155 | 25015.37561 | 1.28867 | 0.0273 | 312.6922 | 2.73016 | 0.93642 | 0.72174 | -0.07274 | 0.2643581 | 0.0273016
68.632 | 4.11771 | 25017.70377 | 1.2887 | 0.02743 | 312.7213 | 2.74313 | 0.94087 | 0.73334 | -0.07391 | 0.2673369 | 0.0274313
68.732 | 4.12366 | 25019.12892 | 1.28883 | 0.02753 | 312.73911 | 2.7528 | 0.94419 | 0.74291 | -0.07488 | 0.2698743 | 0.027528
68.832 | 4.12977 | 25026.72672 | 1.28881 | 0.02761 | 312.83408 | 2.76086 | 0.94695 | 0.7425 | -0.07483 | 0.2689379 | 0.0276086
68.932 | 4.13571 | 25027.44734 | 1.28874 | 0.0277 | 312.84309 | 2.76955 | 0.94993 | 0.74357 | -0.07494 | 0.2684804 | 0.0276955
69.032 | 4.14155 | 25031.35622 | 1.28863 | 0.0278 | 312.89195 | 2.77981 | 0.95345 | 0.75342 | -0.07593 | 0.2710329 | 0.0277981
69.132 | 4.14777 | 25034.45506 | 1.28891 | 0.02788 | 312.93069 | 2.78817 | 0.95632 | 0.76117 | -0.07672 | 0.2729999 | 0.0278817
69.232 | 4.15366 | 25033.81133 | 1.28873 | 0.02793 | 312.92264 | 2.79348 | 0.95814 | 0.75267 | -0.07586 | 0.2694381 | 0.0279348
69.332 | 4.15976 | 25040.52043 | 1.28887 | 0.02805 | 313.00651 | 2.80534 | 0.96221 | 0.75455 | -0.07605 | 0.2689692 | 0.0280534
69.432 | 4.16566 | 25042.25314 | 1.28877 | 0.02813 | 313.02816 | 2.81274 | 0.96474 | 0.76007 | -0.0766 | 0.2702241 | 0.0281274
69.532 | 4.1716 | 25047.88935 | 1.28883 | 0.02821 | 313.09862 | 2.82101 | 0.96758 | 0.77596 | -0.07821 | 0.2750646 | 0.0282101
69.632 | 4.1776 | 25050.05479 | 1.28882 | 0.02826 | 313.12568 | 2.82625 | 0.96938 | 0.78289 | -0.0789 | 0.2770066 | 0.0282625
69.732 | 4.1836 | 25051.15807 | 1.28875 | 0.02837 | 313.13948 | 2.83711 | 0.9731 | 0.78593 | -0.07921 | 0.2770178 | 0.0283711
69.832 | 4.18987 | 25056.4903 | 1.28889 | 0.02844 | 313.20613 | 2.84368 | 0.97536 | 0.78682 | -0.0793 | 0.2766908 | 0.0284368
69.932 | 4.19571 | 25056.67984 | 1.28892 | 0.02853 | 313.2085 | 2.85312 | 0.97859 | 0.79728 | -0.08035 | 0.2794415 | 0.0285312
70.032 | 4.20166 | 25062.61468 | 1.28878 | 0.02864 | 313.28268 | 2.8643 | 0.98243 | 0.81855 | -0.0825 | 0.2857766 | 0.028643
70.132 | 4.20755 | 25063.92181 | 1.28862 | 0.02868 | 313.29902 | 2.86831 | 0.9838 | 0.82691 | -0.08334 | 0.2882917 | 0.0286831
70.232 | 4.21344 | 25066.94734 | 1.28879 | 0.0288 | 313.33684 | 2.87962 | 0.98768 | 0.82689 | -0.08334 | 0.2871525 | 0.0287962
70.332 | 4.21982 | 25072.78562 | 1.28877 | 0.02886 | 313.40982 | 2.88616 | 0.98993 | 0.83301 | -0.08396 | 0.2886223 | 0.0288616
70.432 | 4.22571 | 25071.24066 | 1.28873 | 0.02894 | 313.39051 | 2.89416 | 0.99267 | 0.84161 | -0.08482 | 0.2907959 | 0.0289416
70.532 | 4.23166 | 25078.57919 | 1.28873 | 0.029 | 313.48224 | 2.90042 | 0.99482 | 0.83435 | -0.08409 | 0.2876652 | 0.0290042
70.632 | 4.23777 | 25080.60873 | 1.28873 | 0.02909 | 313.50761 | 2.90867 | 0.99765 | 0.82597 | -0.08325 | 0.2839683 | 0.0290867
70.732 | 4.24355 | 25082.41653 | 1.28879 | 0.02916 | 313.53021 | 2.91601 | 1.00017 | 0.82685 | -0.08333 | 0.2835553 | 0.0291601
70.832 | 4.2496 | 25085.24537 | 1.28862 | 0.02925 | 313.56557 | 2.92506 | 1.00327 | 0.83363 | -0.08402 | 0.2849959 | 0.0292506
70.932 | 4.2556 | 25086.68125 | 1.28867 | 0.0293 | 313.58352 | 2.93009 | 1.00499 | 0.83028 | -0.08368 | 0.2833633 | 0.0293009
71.032 | 4.26177 | 25093.37246 | 1.28877 | 0.02942 | 313.66716 | 2.94152 | 1.00891 | 0.83523 | -0.08418 | 0.283945 | 0.0294152
71.132 | 4.26766 | 25093.97507 | 1.28861 | 0.02946 | 313.67469 | 2.94647 | 1.01061 | 0.82308 | -0.08295 | 0.2793444 | 0.0294647
71.232 | 4.27355 | 25099.92421 | 1.28855 | 0.02953 | 313.74905 | 2.95343 | 1.013 | 0.82804 | -0.08345 | 0.2803655 | 0.0295343
71.332 | 4.27976 | 25102.06461 | 1.2888 | 0.02964 | 313.77581 | 2.9636 | 1.01649 | 0.83624 | -0.08428 | 0.2821703 | 0.029636
71.432 | 4.2855 | 25101.76241 | 1.28857 | 0.02971 | 313.77203 | 2.97086 | 1.01898 | 0.83084 | -0.08374 | 0.2796631 | 0.0297086
71.532 | 4.29182 | 25109.44247 | 1.28864 | 0.02983 | 313.86803 | 2.98344 | 1.02329 | 0.84325 | -0.08499 | 0.2826435 | 0.0298344
71.632 | 4.29766 | 25107.5381 | 1.2885 | 0.02987 | 313.84423 | 2.98682 | 1.02445 | 0.84089 | -0.08475 | 0.2815335 | 0.0298682
71.732 | 4.30366 | 25114.50469 | 1.28866 | 0.02995 | 313.93131 | 2.99499 | 1.02725 | 0.83904 | -0.08456 | 0.2801478 | 0.0299499
71.832 | 4.30971 | 25117.41936 | 1.2886 | 0.03005 | 313.96774 | 3.00519 | 1.03075 | 0.8433 | -0.08499 | 0.2806145 | 0.0300519
71.932 | 4.3156 | 25118.38138 | 1.28866 | 0.03016 | 313.97977 | 3.0159 | 1.03443 | 0.84303 | -0.08497 | 0.2795285 | 0.030159
72.032 | 4.32177 | 25121.82534 | 1.28858 | 0.0302 | 314.02282 | 3.02043 | 1.03598 | 0.84445 | -0.08511 | 0.2795794 | 0.0302043
72.132 | 4.32771 | 25123.1879 | 1.28861 | 0.03029 | 314.03985 | 3.02948 | 1.03909 | 0.84539 | -0.0852 | 0.2790545 | 0.0302948
72.232 | 4.33376 | 25127.82276 | 1.2888 | 0.03042 | 314.09778 | 3.04222 | 1.04345 | 0.84358 | -0.08502 | 0.2772909 | 0.0304222
72.332 | 4.33966 | 25129.24969 | 1.28869 | 0.03051 | 314.11562 | 3.05082 | 1.0464 | 0.84816 | -0.08548 | 0.2780105 | 0.0305082
72.432 | 4.34544 | 25133.57341 | 1.28841 | 0.03054 | 314.16967 | 3.05416 | 1.04755 | 0.8414 | -0.0848 | 0.2754931 | 0.0305416
72.532 | 4.35171 | 25137.31778 | 1.28856 | 0.03064 | 314.21647 | 3.06388 | 1.05088 | 0.84285 | -0.08495 | 0.2750924 | 0.0306388
72.632 | 4.3576 | 25137.46619 | 1.28858 | 0.03072 | 314.21833 | 3.07233 | 1.05378 | 0.85647 | -0.08632 | 0.2787689 | 0.0307233
72.732 | 4.36382 | 25144.94956 | 1.28854 | 0.03082 | 314.31187 | 3.08184 | 1.05704 | 0.8552 | -0.08619 | 0.2774966 | 0.0308184
72.832 | 4.36977 | 25145.39659 | 1.28868 | 0.03088 | 314.31746 | 3.08788 | 1.05912 | 0.85784 | -0.08646 | 0.2778087 | 0.0308788
72.932 | 4.3756 | 25150.00999 | 1.28853 | 0.03094 | 314.37512 | 3.09403 | 1.06123 | 0.8554 | -0.08621 | 0.2764679 | 0.0309403
73.032 | 4.3816 | 25152.96221 | 1.28867 | 0.03103 | 314.41203 | 3.10286 | 1.06425 | 0.85228 | -0.0859 | 0.2746756 | 0.0310286
73.132 | 4.38755 | 25153.46825 | 1.28862 | 0.03111 | 314.41835 | 3.11149 | 1.06721 | 0.85965 | -0.08664 | 0.2762824 | 0.0311149
73.232 | 4.39376 | 25157.77588 | 1.2886 | 0.03118 | 314.4722 | 3.11765 | 1.06933 | 0.85481 | -0.08615 | 0.2741841 | 0.0311765
73.332 | 4.39966 | 25160.94446 | 1.28856 | 0.03128 | 314.51181 | 3.12775 | 1.07279 | 0.86999 | -0.08768 | 0.278152 | 0.0312775
73.432 | 4.40571 | 25166.50558 | 1.28863 | 0.03132 | 314.58132 | 3.13225 | 1.07433 | 0.86747 | -0.08743 | 0.2769479 | 0.0313225
73.532 | 4.41166 | 25168.09881 | 1.28867 | 0.03147 | 314.60124 | 3.14684 | 1.07934 | 0.85675 | -0.08635 | 0.2722572 | 0.0314684
73.632 | 4.4175 | 25170.18557 | 1.28854 | 0.03152 | 314.62732 | 3.15202 | 1.08112 | 0.86763 | -0.08744 | 0.2752616 | 0.0315202
73.732 | 4.42377 | 25173.18428 | 1.2886 | 0.0316 | 314.6648 | 3.15967 | 1.08374 | 0.86103 | -0.08678 | 0.2725063 | 0.0315967
73.832 | 4.42966 | 25172.98579 | 1.28844 | 0.03171 | 314.66232 | 3.17129 | 1.08772 | 0.83757 | -0.08442 | 0.2641102 | 0.0317129
73.932 | 4.43571 | 25181.04494 | 1.28852 | 0.03176 | 314.76306 | 3.17601 | 1.08934 | 0.84341 | -0.085 | 0.2655565 | 0.0317601
74.032 | 4.44177 | 25182.64174 | 1.28837 | 0.03183 | 314.78302 | 3.18315 | 1.09179 | 0.85776 | -0.08645 | 0.2694689 | 0.0318315
74.132 | 4.44755 | 25185.17911 | 1.28853 | 0.0319 | 314.81474 | 3.18958 | 1.094 | 0.85301 | -0.08597 | 0.2674365 | 0.0318958
74.232 | 4.45371 | 25189.15772 | 1.2882 | 0.03198 | 314.86447 | 3.19756 | 1.09673 | 0.86687 | -0.08737 | 0.2711036 | 0.0319756
74.332 | 4.45966 | 25188.54439 | 1.28827 | 0.03206 | 314.8568 | 3.20553 | 1.09947 | 0.86372 | -0.08705 | 0.2694469 | 0.0320553
74.432 | 4.46576 | 25193.89451 | 1.28816 | 0.03215 | 314.92368 | 3.21499 | 1.10271 | 0.86782 | -0.08746 | 0.2699293 | 0.0321499
74.532 | 4.47166 | 25195.36078 | 1.28832 | 0.03224 | 314.94201 | 3.224 | 1.1058 | 0.87451 | -0.08814 | 0.27125 | 0.03224
74.632 | 4.4776 | 25200.64652 | 1.28816 | 0.03234 | 315.00808 | 3.23427 | 1.10933 | 0.87303 | -0.08799 | 0.2699311 | 0.0323427
74.732 | 4.48371 | 25203.57907 | 1.28827 | 0.03242 | 315.04474 | 3.2415 | 1.11181 | 0.88835 | -0.08953 | 0.2740552 | 0.032415
74.832 | 4.4895 | 25203.74179 | 1.28814 | 0.0325 | 315.04677 | 3.25043 | 1.11487 | 0.89384 | -0.09009 | 0.2749913 | 0.0325043
74.932 | 4.49587 | 25210.24525 | 1.28841 | 0.03256 | 315.12807 | 3.25641 | 1.11692 | 0.88848 | -0.08955 | 0.2728403 | 0.0325641
75.032 | 4.50176 | 25209.42986 | 1.28852 | 0.03267 | 315.11787 | 3.26718 | 1.12061 | 0.89585 | -0.09029 | 0.2741967 | 0.0326718
75.132 | 4.50766 | 25215.60967 | 1.28852 | 0.03277 | 315.19512 | 3.27707 | 1.12401 | 0.91259 | -0.09198 | 0.2784774 | 0.0327707
75.232 | 4.51371 | 25217.29052 | 1.28835 | 0.03283 | 315.21613 | 3.2827 | 1.12594 | 0.91338 | -0.09206 | 0.2782405 | 0.032827
75.332 | 4.51944 | 25218.85335 | 1.28815 | 0.03292 | 315.23567 | 3.29189 | 1.12909 | 0.91407 | -0.09212 | 0.2776733 | 0.0329189
75.432 | 4.52571 | 25224.12121 | 1.28833 | 0.03304 | 315.30152 | 3.30388 | 1.1332 | 0.93149 | -0.09388 | 0.2819382 | 0.0330388
75.532 | 4.53171 | 25224.55037 | 1.28814 | 0.0331 | 315.30688 | 3.30968 | 1.13519 | 0.92841 | -0.09357 | 0.2805135 | 0.0330968
75.632 | 4.53787 | 25231.71902 | 1.28836 | 0.03318 | 315.39649 | 3.31841 | 1.13819 | 0.93441 | -0.09418 | 0.2815837 | 0.0331841
75.732 | 4.54366 | 25230.56567 | 1.28834 | 0.03332 | 315.38207 | 3.33151 | 1.14268 | 0.93287 | -0.09402 | 0.2800142 | 0.0333151
75.832 | 4.54955 | 25235.16476 | 1.28835 | 0.03338 | 315.43956 | 3.33802 | 1.14491 | 0.93861 | -0.0946 | 0.2811877 | 0.0333802
75.932 | 4.55571 | 25237.33735 | 1.28851 | 0.03348 | 315.46672 | 3.34819 | 1.1484 | 0.92813 | -0.09354 | 0.2772035 | 0.0334819
76.032 | 4.56155 | 25237.31589 | 1.28838 | 0.03358 | 315.46645 | 3.35803 | 1.15178 | 0.93192 | -0.09392 | 0.2775199 | 0.0335803
76.132 | 4.56776 | 25244.59541 | 1.28836 | 0.03368 | 315.55744 | 3.36758 | 1.15505 | 0.93202 | -0.09393 | 0.2767625 | 0.0336758
76.232 | 4.57371 | 25245.27133 | 1.28832 | 0.03377 | 315.56589 | 3.37678 | 1.1582 | 0.92999 | -0.09373 | 0.2754073 | 0.0337678
76.332 | 4.57955 | 25250.48196 | 1.28824 | 0.03383 | 315.63102 | 3.38322 | 1.16042 | 0.93364 | -0.0941 | 0.275962 | 0.0338322
76.432 | 4.58566 | 25253.24464 | 1.28849 | 0.03392 | 315.66556 | 3.39177 | 1.16335 | 0.93349 | -0.09408 | 0.2752221 | 0.0339177
76.532 | 4.5916 | 25253.9438 | 1.28841 | 0.03398 | 315.6743 | 3.39792 | 1.16545 | 0.94132 | -0.09487 | 0.2770283 | 0.0339792
76.632 | 4.59776 | 25257.38776 | 1.28823 | 0.03412 | 315.71735 | 3.41244 | 1.17043 | 0.93017 | -0.09375 | 0.2725821 | 0.0341244
76.732 | 4.60371 | 25259.82499 | 1.28822 | 0.03421 | 315.74781 | 3.42123 | 1.17345 | 0.94382 | -0.09512 | 0.2758715 | 0.0342123
76.832 | 4.60966 | 25264.9194 | 1.28814 | 0.03427 | 315.81149 | 3.42731 | 1.17554 | 0.94263 | -0.095 | 0.2750349 | 0.0342731
76.932 | 4.61566 | 25267.13133 | 1.28845 | 0.0344 | 315.83914 | 3.44 | 1.17989 | 0.94423 | -0.09517 | 0.2744855 | 0.0344
77.032 | 4.6215 | 25269.15908 | 1.28842 | 0.03448 | 315.86449 | 3.44752 | 1.18247 | 0.94539 | -0.09528 | 0.2742232 | 0.0344752
77.132 | 4.62776 | 25272.87841 | 1.28838 | 0.03454 | 315.91098 | 3.45351 | 1.18452 | 0.93898 | -0.09464 | 0.2718915 | 0.0345351
77.232 | 4.63366 | 25273.28074 | 1.28841 | 0.03464 | 315.91601 | 3.4644 | 1.18826 | 0.95233 | -0.09598 | 0.2748903 | 0.034644
77.332 | 4.63976 | 25280.68185 | 1.28843 | 0.03472 | 316.00852 | 3.47167 | 1.19075 | 0.95213 | -0.09596 | 0.2742571 | 0.0347167
77.432 | 4.64577 | 25281.8495 | 1.28832 | 0.03479 | 316.02312 | 3.47899 | 1.19326 | 0.95049 | -0.0958 | 0.2732086 | 0.0347899
77.532 | 4.65144 | 25284.55496 | 1.28844 | 0.03488 | 316.05694 | 3.4878 | 1.19629 | 0.94728 | -0.09547 | 0.2715981 | 0.034878
77.632 | 4.65771 | 25289.4026 | 1.28847 | 0.03499 | 316.11753 | 3.49901 | 1.20013 | 0.95168 | -0.09592 | 0.2719855 | 0.0349901
77.732 | 4.66366 | 25287.74321 | 1.28835 | 0.03506 | 316.09679 | 3.50575 | 1.20244 | 0.95879 | -0.09663 | 0.2734907 | 0.0350575
77.832 | 4.66982 | 25294.41297 | 1.28836 | 0.03514 | 316.18016 | 3.51414 | 1.20532 | 0.94947 | -0.09569 | 0.2701856 | 0.0351414
77.932 | 4.67566 | 25295.38751 | 1.2883 | 0.03521 | 316.19234 | 3.52058 | 1.20753 | 0.96713 | -0.09747 | 0.2747076 | 0.0352058
78.032 | 4.6816 | 25299.33929 | 1.28827 | 0.03531 | 316.24174 | 3.53099 | 1.2111 | 0.96314 | -0.09707 | 0.2727677 | 0.0353099
78.132 | 4.68766 | 25301.32592 | 1.28815 | 0.03542 | 316.26657 | 3.54155 | 1.21472 | 0.96991 | -0.09775 | 0.273866 | 0.0354155
78.232 | 4.6935 | 25302.08766 | 1.2881 | 0.03548 | 316.2761 | 3.5475 | 1.21676 | 0.97433 | -0.0982 | 0.2746526 | 0.035475
78.332 | 4.69976 | 25307.65414 | 1.2882 | 0.03555 | 316.34568 | 3.55496 | 1.21932 | 0.97298 | -0.09806 | 0.2736965 | 0.0355496
78.432 | 4.70566 | 25306.99074 | 1.28826 | 0.03559 | 316.33738 | 3.55879 | 1.22063 | 0.97077 | -0.09784 | 0.2727809 | 0.0355879
78.532 | 4.71171 | 25314.84246 | 1.28809 | 0.03568 | 316.43553 | 3.56767 | 1.22368 | 0.98501 | -0.09928 | 0.2760934 | 0.0356767
78.632 | 4.71782 | 25316.80584 | 1.2881 | 0.03578 | 316.46007 | 3.5776 | 1.22708 | 0.98876 | -0.09965 | 0.2763752 | 0.035776
78.732 | 4.7235 | 25317.58547 | 1.28817 | 0.03583 | 316.46982 | 3.58288 | 1.2289 | 0.97912 | -0.09868 | 0.2732774 | 0.0358288
78.832 | 4.72977 | 25322.6012 | 1.28815 | 0.03593 | 316.53251 | 3.59295 | 1.23235 | 0.99197 | -0.09998 | 0.2760879 | 0.0359295
78.932 | 4.73566 | 25322.09158 | 1.28824 | 0.03598 | 316.52614 | 3.5982 | 1.23415 | 0.99454 | -0.10024 | 0.2763993 | 0.035982
79.032 | 4.74176 | 25328.69697 | 1.28823 | 0.03606 | 316.60871 | 3.60601 | 1.23683 | 0.98006 | -0.09878 | 0.2717852 | 0.0360601
79.132 | 4.7476 | 25329.43547 | 1.28825 | 0.03616 | 316.61794 | 3.61566 | 1.24014 | 0.99199 | -0.09998 | 0.2743593 | 0.0361566
79.232 | 4.7536 | 25334.30636 | 1.2882 | 0.03623 | 316.67883 | 3.62291 | 1.24263 | 0.98535 | -0.09931 | 0.2719775 | 0.0362291
79.332 | 4.75976 | 25336.68101 | 1.28819 | 0.03631 | 316.70851 | 3.63101 | 1.24541 | 0.96137 | -0.09689 | 0.2647666 | 0.0363101
79.432 | 4.76566 | 25336.92062 | 1.28806 | 0.0364 | 316.71151 | 3.6403 | 1.24859 | 0.9787 | -0.09864 | 0.2688515 | 0.036403
79.532 | 4.77187 | 25342.69631 | 1.28809 | 0.03649 | 316.7837 | 3.64869 | 1.25147 | 0.97902 | -0.09867 | 0.268321 | 0.0364869
79.632 | 4.77771 | 25342.17775 | 1.28833 | 0.03657 | 316.77722 | 3.65688 | 1.25428 | 0.98633 | -0.09941 | 0.269719 | 0.0365688
79.732 | 4.7836 | 25348.17696 | 1.28821 | 0.03661 | 316.85221 | 3.66134 | 1.25581 | 0.98375 | -0.09915 | 0.2686858 | 0.0366134
79.832 | 4.78966 | 25349.65396 | 1.28827 | 0.0367 | 316.87067 | 3.67007 | 1.2588 | 0.99371 | -0.10015 | 0.2707605 | 0.0367007
79.932 | 4.79555 | 25350.73578 | 1.28843 | 0.03679 | 316.8842 | 3.67884 | 1.26181 | 0.99414 | -0.10019 | 0.2702319 | 0.0367884
80.032 | 4.80176 | 25356.09841 | 1.28829 | 0.03684 | 316.95123 | 3.68386 | 1.26353 | 0.9974 | -0.10052 | 0.2707486 | 0.0368386
80.132 | 4.80776 | 25357.32508 | 1.28839 | 0.0369 | 316.96656 | 3.69036 | 1.26576 | 1.01065 | -0.10186 | 0.2738622 | 0.0369036
80.232 | 4.81366 | 25362.82003 | 1.28821 | 0.03704 | 317.03525 | 3.70363 | 1.27031 | 1.00712 | -0.1015 | 0.2719278 | 0.0370363
80.332 | 4.81966 | 25364.78341 | 1.28823 | 0.03711 | 317.05979 | 3.71135 | 1.27296 | 1.0145 | -0.10225 | 0.2733507 | 0.0371135
80.432 | 4.82555 | 25366.37664 | 1.28823 | 0.03718 | 317.07971 | 3.71829 | 1.27534 | 1.0176 | -0.10256 | 0.2736742 | 0.0371829
80.532 | 4.83171 | 25370.38207 | 1.28834 | 0.03727 | 317.12978 | 3.72741 | 1.27847 | 1.0083 | -0.10162 | 0.2705095 | 0.0372741
80.632 | 4.8376 | 25369.61854 | 1.28819 | 0.03738 | 317.12023 | 3.73837 | 1.28223 | 1.00755 | -0.10155 | 0.2695159 | 0.0373837
80.732 | 4.84377 | 25377.4488 | 1.28834 | 0.03742 | 317.21811 | 3.74196 | 1.28346 | 1.00929 | -0.10172 | 0.2697223 | 0.0374196
80.832 | 4.84971 | 25377.62761 | 1.28827 | 0.03749 | 317.22035 | 3.749 | 1.28587 | 1.01825 | -0.10262 | 0.2716058 | 0.03749
80.932 | 4.8555 | 25381.65092 | 1.28826 | 0.03757 | 317.27064 | 3.75659 | 1.28848 | 1.00702 | -0.10149 | 0.2680676 | 0.0375659
81.032 | 4.86176 | 25385.11455 | 1.28828 | 0.03765 | 317.31393 | 3.76502 | 1.29137 | 1.02416 | -0.10322 | 0.2720198 | 0.0376502
81.132 | 4.86755 | 25383.16369 | 1.28807 | 0.03773 | 317.28955 | 3.77331 | 1.29421 | 1.02649 | -0.10346 | 0.2720397 | 0.0377331
81.232 | 4.87376 | 25390.73288 | 1.28826 | 0.03782 | 317.38416 | 3.78154 | 1.29703 | 1.03144 | -0.10395 | 0.2727566 | 0.0378154
81.332 | 4.87976 | 25391.24966 | 1.28818 | 0.03788 | 317.39062 | 3.78761 | 1.29912 | 1.02828 | -0.10364 | 0.2714852 | 0.0378761
81.432 | 4.8856 | 25395.25867 | 1.28834 | 0.03794 | 317.44073 | 3.7944 | 1.30145 | 1.03182 | -0.10399 | 0.2719323 | 0.037944
81.532 | 4.89166 | 25397.56 | 1.28826 | 0.03803 | 317.4695 | 3.80344 | 1.30455 | 1.02557 | -0.10336 | 0.2696427 | 0.0380344
81.632 | 4.89755 | 25399.01912 | 1.28833 | 0.03811 | 317.48774 | 3.81104 | 1.30715 | 1.03455 | -0.10427 | 0.2714613 | 0.0381104
81.732 | 4.90382 | 25403.52702 | 1.28822 | 0.03817 | 317.54409 | 3.81706 | 1.30922 | 1.0372 | -0.10454 | 0.2717275 | 0.0381706
81.832 | 4.90971 | 25403.99373 | 1.28827 | 0.03825 | 317.54992 | 3.82469 | 1.31184 | 1.0436 | -0.10518 | 0.2728587 | 0.0382469
81.932 | 4.91571 | 25411.17847 | 1.28816 | 0.03831 | 317.63973 | 3.83127 | 1.31409 | 1.03911 | -0.10473 | 0.2712182 | 0.0383127
82.032 | 4.92171 | 25411.72206 | 1.28804 | 0.03841 | 317.64653 | 3.84143 | 1.31758 | 1.03822 | -0.10464 | 0.2702691 | 0.0384143
82.132 | 4.92744 | 25413.91611 | 1.28841 | 0.0385 | 317.67395 | 3.85009 | 1.32055 | 1.04524 | -0.10535 | 0.2714846 | 0.0385009
82.232 | 4.93382 | 25419.38961 | 1.28824 | 0.03856 | 317.74237 | 3.85592 | 1.32255 | 1.04108 | -0.10493 | 0.2699952 | 0.0385592
82.332 | 4.93966 | 25417.24026 | 1.2884 | 0.03864 | 317.7155 | 3.86408 | 1.32535 | 1.04302 | -0.10512 | 0.2699271 | 0.0386408
82.432 | 4.94576 | 25423.21265 | 1.28828 | 0.03875 | 317.79016 | 3.87517 | 1.32915 | 1.05051 | -0.10588 | 0.2710875 | 0.0387517
82.532 | 4.95176 | 25424.58594 | 1.28814 | 0.03884 | 317.80732 | 3.88443 | 1.33232 | 1.04641 | -0.10546 | 0.2693857 | 0.0388443
82.632 | 4.95755 | 25427.40762 | 1.28812 | 0.03888 | 317.8426 | 3.88752 | 1.33339 | 1.05663 | -0.10649 | 0.2718005 | 0.0388752
82.732 | 4.96366 | 25429.69286 | 1.28828 | 0.03899 | 317.87116 | 3.89874 | 1.33723 | 1.05892 | -0.10672 | 0.2716057 | 0.0389874
82.832 | 4.96955 | 25430.74965 | 1.28829 | 0.03907 | 317.88437 | 3.90679 | 1.34 | 1.06386 | -0.10722 | 0.2723105 | 0.0390679
82.932 | 4.97582 | 25436.35368 | 1.28823 | 0.03918 | 317.95442 | 3.91828 | 1.34393 | 1.06634 | -0.10747 | 0.2721449 | 0.0391828
83.032 | 4.98166 | 25436.99563 | 1.28817 | 0.03925 | 317.96245 | 3.92466 | 1.34612 | 1.06864 | -0.1077 | 0.2722886 | 0.0392466
83.132 | 4.98766 | 25443.00377 | 1.28819 | 0.03937 | 318.03755 | 3.93675 | 1.35027 | 1.07689 | -0.10853 | 0.273548 | 0.0393675
83.232 | 4.99371 | 25444.31448 | 1.28835 | 0.03941 | 318.05393 | 3.94118 | 1.35179 | 1.07669 | -0.10852 | 0.2731898 | 0.0394118
83.332 | 4.9995 | 25445.08517 | 1.28832 | 0.03954 | 318.06356 | 3.95395 | 1.35617 | 1.0798 | -0.10883 | 0.273094 | 0.0395395
83.432 | 5.00576 | 25449.87738 | 1.28823 | 0.03962 | 318.12347 | 3.96248 | 1.3591 | 1.08766 | -0.10962 | 0.2744897 | 0.0396248
83.532 | 5.01166 | 25449.49651 | 1.28823 | 0.03968 | 318.11871 | 3.96763 | 1.36086 | 1.08364 | -0.10922 | 0.2731202 | 0.0396763
83.632 | 5.01771 | 25456.33256 | 1.28822 | 0.0398 | 318.20416 | 3.97996 | 1.36509 | 1.08098 | -0.10895 | 0.2716057 | 0.0397996
83.732 | 5.02366 | 25458.97543 | 1.28779 | 0.03988 | 318.23719 | 3.98757 | 1.3677 | 1.09361 | -0.11022 | 0.2742547 | 0.0398757
83.832 | 5.02955 | 25460.50608 | 1.28798 | 0.03998 | 318.25633 | 3.99764 | 1.37115 | 1.09715 | -0.11058 | 0.2744494 | 0.0399764
83.932 | 5.03571 | 25462.69298 | 1.28796 | 0.04006 | 318.28366 | 4.00642 | 1.37417 | 1.10065 | -0.11093 | 0.2747216 | 0.0400642
84.032 | 5.04166 | 25463.55844 | 1.28828 | 0.04018 | 318.29448 | 4.01772 | 1.37804 | 1.09652 | -0.11051 | 0.272921 | 0.0401772
84.132 | 5.04776 | 25469.06054 | 1.2883 | 0.04027 | 318.36326 | 4.02684 | 1.38117 | 1.1123 | -0.1121 | 0.2762216 | 0.0402684
84.232 | 5.05371 | 25470.32833 | 1.2883 | 0.04035 | 318.3791 | 4.03531 | 1.38408 | 1.11132 | -0.11201 | 0.2753989 | 0.0403531
84.332 | 5.0595 | 25474.45714 | 1.28826 | 0.04045 | 318.43071 | 4.0446 | 1.38726 | 1.10862 | -0.11173 | 0.2740988 | 0.040446
84.432 | 5.06566 | 25477.45764 | 1.28827 | 0.04053 | 318.46822 | 4.05263 | 1.39002 | 1.10441 | -0.11131 | 0.2725169 | 0.0405263
84.532 | 5.07155 | 25476.91405 | 1.28814 | 0.0406 | 318.46143 | 4.05984 | 1.39249 | 1.11591 | -0.11247 | 0.2748655 | 0.0405984
84.632 | 5.07782 | 25484.56907 | 1.28822 | 0.04072 | 318.55711 | 4.07217 | 1.39672 | 1.10107 | -0.11097 | 0.270389 | 0.0407217
84.732 | 5.08376 | 25483.88779 | 1.28799 | 0.04077 | 318.5486 | 4.07704 | 1.39839 | 1.09074 | -0.10993 | 0.2675323 | 0.0407704
84.832 | 5.0896 | 25488.35993 | 1.2875 | 0.04087 | 318.6045 | 4.08702 | 1.40181 | 1.09992 | -0.11086 | 0.2691252 | 0.0408702
84.932 | 5.09566 | 25491.6966 | 1.28793 | 0.04095 | 318.64621 | 4.09456 | 1.4044 | 1.09352 | -0.11021 | 0.2670665 | 0.0409456
85.032 | 5.10155 | 25491.39619 | 1.28821 | 0.04104 | 318.64245 | 4.10381 | 1.40757 | 1.09666 | -0.11053 | 0.2672297 | 0.0410381
85.132 | 5.10776 | 25495.36765 | 1.2881 | 0.04114 | 318.6921 | 4.11434 | 1.41118 | 1.1099 | -0.11186 | 0.2697638 | 0.0411434
85.232 | 5.11371 | 25496.19198 | 1.28819 | 0.04126 | 318.7024 | 4.12582 | 1.41512 | 1.11786 | -0.11266 | 0.2709425 | 0.0412582
85.332 | 5.11976 | 25501.81925 | 1.2883 | 0.04133 | 318.77274 | 4.13293 | 1.41756 | 1.11387 | -0.11226 | 0.269511 | 0.0413293
85.432 | 5.12571 | 25502.63464 | 1.28819 | 0.04144 | 318.78293 | 4.14358 | 1.42121 | 1.12875 | -0.11376 | 0.2724094 | 0.0414358
85.532 | 5.13144 | 25504.96101 | 1.2882 | 0.04152 | 318.81201 | 4.15212 | 1.42414 | 1.11456 | -0.11233 | 0.2684315 | 0.0415212
85.632 | 5.13776 | 25508.76975 | 1.28821 | 0.04159 | 318.85962 | 4.15938 | 1.42663 | 1.10084 | -0.11095 | 0.2646644 | 0.0415938
85.732 | 5.1436 | 25507.38215 | 1.28821 | 0.04167 | 318.84228 | 4.1667 | 1.42914 | 1.10391 | -0.11126 | 0.2649363 | 0.041667
85.832 | 5.14976 | 25515.16414 | 1.28818 | 0.04175 | 318.93955 | 4.17532 | 1.4321 | 1.10891 | -0.11176 | 0.2655868 | 0.0417532
85.932 | 5.15571 | 25515.56826 | 1.2878 | 0.04183 | 318.9446 | 4.18342 | 1.43487 | 1.10398 | -0.11127 | 0.2638941 | 0.0418342
86.032 | 5.1616 | 25519.39845 | 1.28801 | 0.04192 | 318.99248 | 4.19237 | 1.43794 | 1.11369 | -0.11224 | 0.2656469 | 0.0419237
86.132 | 5.16771 | 25522.00019 | 1.28816 | 0.04196 | 319.025 | 4.19632 | 1.4393 | 1.11216 | -0.11209 | 0.2650322 | 0.0419632
86.232 | 5.17366 | 25521.42978 | 1.2883 | 0.04211 | 319.01787 | 4.21114 | 1.44438 | 1.1053 | -0.1114 | 0.2624705 | 0.0421114
86.332 | 5.17982 | 25526.77274 | 1.28827 | 0.04214 | 319.08466 | 4.21404 | 1.44538 | 1.11325 | -0.1122 | 0.2641764 | 0.0421404
86.432 | 5.1856 | 25526.97659 | 1.28836 | 0.04224 | 319.08721 | 4.22377 | 1.44872 | 1.10835 | -0.11171 | 0.2624078 | 0.0422377
86.532 | 5.1916 | 25532.41074 | 1.288 | 0.04232 | 319.15513 | 4.2324 | 1.45167 | 1.13376 | -0.11427 | 0.2678764 | 0.042324
86.632 | 5.19771 | 25534.40452 | 1.28801 | 0.04246 | 319.18006 | 4.24596 | 1.45633 | 1.13577 | -0.11447 | 0.2674943 | 0.0424596
86.732 | 5.2035 | 25536.16762 | 1.28796 | 0.0425 | 319.2021 | 4.25025 | 1.4578 | 1.13217 | -0.11411 | 0.2663773 | 0.0425025
86.832 | 5.20982 | 25540.05325 | 1.28803 | 0.04258 | 319.25067 | 4.25785 | 1.4604 | 1.143 | -0.1152 | 0.2684453 | 0.0425785
86.932 | 5.21571 | 25539.70635 | 1.28785 | 0.04267 | 319.24633 | 4.26701 | 1.46355 | 1.13486 | -0.11438 | 0.2659614 | 0.0426701
87.032 | 5.22171 | 25545.68768 | 1.28802 | 0.04275 | 319.3211 | 4.27509 | 1.46632 | 1.14493 | -0.11539 | 0.2678142 | 0.0427509
87.132 | 5.22766 | 25546.57817 | 1.28811 | 0.04282 | 319.33223 | 4.28216 | 1.46874 | 1.14089 | -0.11499 | 0.2664286 | 0.0428216
87.232 | 5.2335 | 25549.02256 | 1.28822 | 0.04289 | 319.36278 | 4.28875 | 1.471 | 1.14122 | -0.11502 | 0.2660962 | 0.0428875
87.332 | 5.23966 | 25551.86212 | 1.28823 | 0.04299 | 319.39828 | 4.29924 | 1.4746 | 1.15169 | -0.11607 | 0.2678822 | 0.0429924
87.432 | 5.24571 | 25552.71685 | 1.28805 | 0.04305 | 319.40896 | 4.30539 | 1.47671 | 1.15041 | -0.11594 | 0.2672023 | 0.0430539
87.532 | 5.25176 | 25558.04551 | 1.28821 | 0.04314 | 319.47557 | 4.31352 | 1.4795 | 1.15146 | -0.11605 | 0.2669421 | 0.0431352
87.632 | 5.25766 | 25559.25429 | 1.28813 | 0.04321 | 319.49068 | 4.32051 | 1.4819 | 1.15558 | -0.11647 | 0.2674638 | 0.0432051
87.732 | 5.26355 | 25562.71791 | 1.28825 | 0.0433 | 319.53397 | 4.3299 | 1.48512 | 1.15664 | -0.11657 | 0.2671286 | 0.043299
87.832 | 5.26966 | 25565.58788 | 1.28813 | 0.04337 | 319.56985 | 4.3373 | 1.48765 | 1.16264 | -0.11718 | 0.2680562 | 0.043373
87.932 | 5.27555 | 25566.60891 | 1.28843 | 0.04344 | 319.58261 | 4.34422 | 1.49003 | 1.1628 | -0.11719 | 0.267666 | 0.0434422
88.032 | 5.28182 | 25570.81997 | 1.28819 | 0.04351 | 319.63525 | 4.35079 | 1.49228 | 1.1563 | -0.11654 | 0.2657678 | 0.0435079
88.132 | 5.28776 | 25571.06495 | 1.28833 | 0.04358 | 319.63831 | 4.35809 | 1.49478 | 1.17843 | -0.11877 | 0.2704006 | 0.0435809
88.232 | 5.2936 | 25576.81561 | 1.28813 | 0.04366 | 319.7102 | 4.36557 | 1.49735 | 1.18828 | -0.11976 | 0.2721936 | 0.0436557
88.332 | 5.29971 | 25579.08297 | 1.28824 | 0.04372 | 319.73854 | 4.37244 | 1.49971 | 1.18056 | -0.11898 | 0.2700003 | 0.0437244
88.432 | 5.30555 | 25578.6252 | 1.28818 | 0.04379 | 319.73282 | 4.3788 | 1.50189 | 1.1824 | -0.11917 | 0.2700283 | 0.043788
88.532 | 5.31171 | 25583.27794 | 1.28806 | 0.04388 | 319.79097 | 4.38771 | 1.50494 | 1.18648 | -0.11958 | 0.2704098 | 0.0438771
88.632 | 5.31771 | 25583.84478 | 1.28817 | 0.04396 | 319.79806 | 4.3956 | 1.50765 | 1.19497 | -0.12044 | 0.2718559 | 0.043956
88.732 | 5.32371 | 25589.11622 | 1.28831 | 0.04404 | 319.86395 | 4.40374 | 1.51044 | 1.19959 | -0.1209 | 0.2724025 | 0.0440374
88.832 | 5.32966 | 25590.4448 | 1.28826 | 0.04411 | 319.88056 | 4.41142 | 1.51308 | 1.19749 | -0.12069 | 0.2714523 | 0.0441142
88.932 | 5.3355 | 25593.26112 | 1.28801 | 0.04417 | 319.91576 | 4.41736 | 1.51512 | 1.19906 | -0.12085 | 0.2714427 | 0.0441736
89.032 | 5.34176 | 25597.01085 | 1.28839 | 0.04426 | 319.96264 | 4.42569 | 1.51797 | 1.20647 | -0.12159 | 0.2726061 | 0.0442569
89.132 | 5.34766 | 25595.54994 | 1.28821 | 0.04432 | 319.94437 | 4.43242 | 1.52028 | 1.21224 | -0.12218 | 0.2734939 | 0.0443242
89.232 | 5.35376 | 25602.49507 | 1.28841 | 0.0444 | 320.03119 | 4.44029 | 1.52298 | 1.2115 | -0.1221 | 0.2728425 | 0.0444029
89.332 | 5.35971 | 25602.4164 | 1.28813 | 0.04449 | 320.0302 | 4.44937 | 1.52609 | 1.21565 | -0.12252 | 0.2732185 | 0.0444937
89.432 | 5.36555 | 25606.31096 | 1.28815 | 0.04457 | 320.07889 | 4.45744 | 1.52886 | 1.21908 | -0.12287 | 0.2734933 | 0.0445744
89.532 | 5.37166 | 25608.78932 | 1.28792 | 0.04464 | 320.10987 | 4.4642 | 1.53118 | 1.21391 | -0.12234 | 0.2719211 | 0.044642
89.632 | 5.3776 | 25607.83267 | 1.28816 | 0.04472 | 320.09791 | 4.47206 | 1.53388 | 1.21983 | -0.12294 | 0.2727669 | 0.0447206
89.732 | 5.38382 | 25613.94989 | 1.28826 | 0.0448 | 320.17437 | 4.47957 | 1.53645 | 1.21953 | -0.12291 | 0.2722426 | 0.0447957
89.832 | 5.38971 | 25614.51316 | 1.28812 | 0.04487 | 320.18141 | 4.48663 | 1.53887 | 1.21245 | -0.1222 | 0.2702362 | 0.0448663
89.932 | 5.39576 | 25619.41624 | 1.28812 | 0.04493 | 320.2427 | 4.49305 | 1.54108 | 1.2238 | -0.12334 | 0.2723762 | 0.0449305
90.032 | 5.40166 | 25619.34292 | 1.28824 | 0.04504 | 320.24179 | 4.50354 | 1.54467 | 1.2275 | -0.12371 | 0.2725634 | 0.0450354
90.132 | 5.4075 | 25621.64605 | 1.28826 | 0.0451 | 320.27058 | 4.50954 | 1.54673 | 1.21563 | -0.12252 | 0.2695685 | 0.0450954
90.232 | 5.41371 | 25624.55893 | 1.28823 | 0.04519 | 320.30699 | 4.51883 | 1.54992 | 1.20009 | -0.12095 | 0.2655754 | 0.0451883
90.332 | 5.41966 | 25624.36938 | 1.2883 | 0.04527 | 320.30462 | 4.52687 | 1.55267 | 1.21528 | -0.12248 | 0.2684592 | 0.0452687
90.432 | 5.42571 | 25631.34134 | 1.28817 | 0.04536 | 320.39177 | 4.53574 | 1.55572 | 1.2068 | -0.12163 | 0.2660646 | 0.0453574
90.532 | 5.43176 | 25631.96003 | 1.28809 | 0.04543 | 320.3995 | 4.54335 | 1.55833 | 1.20142 | -0.12109 | 0.2644348 | 0.0454335
90.632 | 5.4375 | 25634.63688 | 1.28813 | 0.04554 | 320.43296 | 4.55413 | 1.56202 | 1.19647 | -0.12059 | 0.262722 | 0.0455413
90.732 | 5.44371 | 25637.40134 | 1.28812 | 0.04563 | 320.46752 | 4.56325 | 1.56516 | 1.20261 | -0.12121 | 0.2635424 | 0.0456325
90.832 | 5.44971 | 25637.41207 | 1.28808 | 0.04571 | 320.46765 | 4.57075 | 1.56773 | 1.19041 | -0.11998 | 0.2604408 | 0.0457075
90.932 | 5.45576 | 25642.4135 | 1.28835 | 0.04576 | 320.53017 | 4.57618 | 1.56959 | 1.19642 | -0.12058 | 0.2614451 | 0.0457618
91.032 | 5.46171 | 25644.21415 | 1.2882 | 0.04584 | 320.55268 | 4.58415 | 1.57232 | 1.19938 | -0.12088 | 0.2616363 | 0.0458415
91.132 | 5.4676 | 25647.313 | 1.28824 | 0.04593 | 320.59141 | 4.59307 | 1.57538 | 1.19236 | -0.12017 | 0.2595998 | 0.0459307
91.232 | 5.47371 | 25649.90222 | 1.28813 | 0.04604 | 320.62378 | 4.60408 | 1.57916 | 1.19647 | -0.12059 | 0.2598717 | 0.0460408
91.332 | 5.47955 | 25649.80209 | 1.28828 | 0.04612 | 320.62253 | 4.61203 | 1.58189 | 1.20311 | -0.12126 | 0.2608634 | 0.0461203
91.432 | 5.48587 | 25654.78384 | 1.2884 | 0.0462 | 320.6848 | 4.61969 | 1.58451 | 1.19973 | -0.12092 | 0.2596992 | 0.0461969
91.532 | 5.49171 | 25655.0163 | 1.28823 | 0.04631 | 320.6877 | 4.63143 | 1.58854 | 1.20599 | -0.12155 | 0.2603926 | 0.0463143
91.632 | 5.4976 | 25661.39102 | 1.28818 | 0.04637 | 320.76739 | 4.63706 | 1.59047 | 1.20027 | -0.12097 | 0.2588429 | 0.0463706
91.732 | 5.50366 | 25662.75716 | 1.28826 | 0.04644 | 320.78446 | 4.64439 | 1.59299 | 1.20745 | -0.12169 | 0.2599803 | 0.0464439
91.832 | 5.5095 | 25662.55867 | 1.28846 | 0.04654 | 320.78198 | 4.65358 | 1.59614 | 1.21199 | -0.12215 | 0.2604425 | 0.0465358
91.932 | 5.51576 | 25668.22886 | 1.28823 | 0.04664 | 320.85286 | 4.66414 | 1.59976 | 1.20969 | -0.12192 | 0.2593597 | 0.0466414
92.032 | 5.52176 | 25667.64593 | 1.2882 | 0.04672 | 320.84557 | 4.67175 | 1.60237 | 1.24402 | -0.12538 | 0.2662857 | 0.0467175
92.132 | 5.52771 | 25671.83375 | 1.2881 | 0.0468 | 320.89792 | 4.68002 | 1.6052 | 1.2406 | -0.12503 | 0.2650843 | 0.0468002
92.232 | 5.53366 | 25673.97952 | 1.28805 | 0.04691 | 320.92474 | 4.69087 | 1.60893 | 1.24338 | -0.12531 | 0.2650638 | 0.0469087
92.332 | 5.53955 | 25676.46503 | 1.28798 | 0.04697 | 320.95581 | 4.6971 | 1.61106 | 1.24391 | -0.12537 | 0.2648251 | 0.046971
92.432 | 5.54566 | 25679.29208 | 1.2882 | 0.04708 | 320.99115 | 4.70796 | 1.61479 | 1.24061 | -0.12504 | 0.2635133 | 0.0470796
92.532 | 5.5516 | 25678.87902 | 1.28828 | 0.0472 | 320.98599 | 4.71958 | 1.61877 | 1.24914 | -0.1259 | 0.2646719 | 0.0471958
92.632 | 5.55782 | 25685.60064 | 1.28845 | 0.04727 | 321.07001 | 4.72712 | 1.62136 | 1.25095 | -0.12608 | 0.2646326 | 0.0472712
92.732 | 5.56376 | 25685.26983 | 1.28833 | 0.04736 | 321.06587 | 4.73632 | 1.62452 | 1.25573 | -0.12656 | 0.2651278 | 0.0473632
92.832 | 5.56955 | 25688.77816 | 1.2882 | 0.04749 | 321.10973 | 4.74861 | 1.62873 | 1.25577 | -0.12656 | 0.26445 | 0.0474861
92.932 | 5.57582 | 25690.90068 | 1.28829 | 0.04756 | 321.13626 | 4.75638 | 1.6314 | 1.25728 | -0.12672 | 0.2643355 | 0.0475638
93.032 | 5.58155 | 25689.06069 | 1.28834 | 0.04766 | 321.11326 | 4.76575 | 1.63461 | 1.27114 | -0.12811 | 0.266724 | 0.0476575
93.132 | 5.58776 | 25695.346 | 1.28829 | 0.04774 | 321.19182 | 4.77396 | 1.63743 | 1.26575 | -0.12757 | 0.2651363 | 0.0477396
93.232 | 5.59366 | 25694.60571 | 1.2882 | 0.04783 | 321.18257 | 4.78302 | 1.64053 | 1.2691 | -0.12791 | 0.2653345 | 0.0478302
93.332 | 5.59966 | 25700.41001 | 1.28844 | 0.04791 | 321.25513 | 4.79112 | 1.64331 | 1.27052 | -0.12805 | 0.2651823 | 0.0479112
93.432 | 5.60576 | 25703.43196 | 1.28824 | 0.04804 | 321.2929 | 4.80429 | 1.64783 | 1.28062 | -0.12907 | 0.2665576 | 0.0480429
93.532 | 5.6116 | 25704.37253 | 1.2882 | 0.04811 | 321.30466 | 4.81087 | 1.65008 | 1.28262 | -0.12927 | 0.2666087 | 0.0481087
93.632 | 5.61776 | 25706.54333 | 1.28828 | 0.04819 | 321.33179 | 4.81856 | 1.65272 | 1.2919 | -0.1302 | 0.2681091 | 0.0481856
93.732 | 5.62366 | 25706.51472 | 1.28844 | 0.04826 | 321.33143 | 4.82615 | 1.65533 | 1.29684 | -0.1307 | 0.2687111 | 0.0482615
93.832 | 5.62976 | 25713.08255 | 1.28834 | 0.04837 | 321.41353 | 4.83744 | 1.6592 | 1.29563 | -0.13058 | 0.2678338 | 0.0483744
93.932 | 5.63566 | 25712.80718 | 1.28828 | 0.04848 | 321.41009 | 4.84824 | 1.6629 | 1.30528 | -0.13155 | 0.2692276 | 0.0484824
94.032 | 5.6415 | 25715.96146 | 1.28842 | 0.04854 | 321.44952 | 4.85386 | 1.66483 | 1.30555 | -0.13158 | 0.2689715 | 0.0485386
94.132 | 5.64771 | 25719.18726 | 1.28851 | 0.04861 | 321.48984 | 4.86075 | 1.66719 | 1.30494 | -0.13152 | 0.2684647 | 0.0486075
94.232 | 5.65366 | 25717.80503 | 1.28834 | 0.04872 | 321.47256 | 4.87215 | 1.6711 | 1.30335 | -0.13136 | 0.2675102 | 0.0487215
94.332 | 5.65982 | 25723.75417 | 1.28823 | 0.04876 | 321.54693 | 4.8763 | 1.67253 | 1.31372 | -0.1324 | 0.2694092 | 0.048763
94.432 | 5.66576 | 25724.97904 | 1.28836 | 0.04888 | 321.56224 | 4.8878 | 1.67647 | 1.31638 | -0.13267 | 0.2693195 | 0.048878
94.532 | 5.6716 | 25728.27101 | 1.28836 | 0.04899 | 321.60339 | 4.8991 | 1.68035 | 1.31055 | -0.13208 | 0.2675083 | 0.048991
94.632 | 5.6776 | 25730.43644 | 1.28834 | 0.04906 | 321.63046 | 4.90574 | 1.68263 | 1.31932 | -0.13297 | 0.2689339 | 0.0490574
94.732 | 5.68355 | 25730.75116 | 1.28825 | 0.04912 | 321.63439 | 4.91242 | 1.68491 | 1.32234 | -0.13327 | 0.269183 | 0.0491242
94.832 | 5.68976 | 25735.39674 | 1.28855 | 0.04919 | 321.69246 | 4.91926 | 1.68726 | 1.31868 | -0.1329 | 0.2680647 | 0.0491926
94.932 | 5.69571 | 25736.09412 | 1.28841 | 0.04929 | 321.70118 | 4.92906 | 1.69063 | 1.32543 | -0.13358 | 0.2689012 | 0.0492906
95.032 | 5.70166 | 25741.94133 | 1.28821 | 0.04936 | 321.77427 | 4.93614 | 1.69305 | 1.33166 | -0.13421 | 0.2697776 | 0.0493614
95.132 | 5.70766 | 25742.33115 | 1.28849 | 0.04942 | 321.77914 | 4.94241 | 1.6952 | 1.328 | -0.13384 | 0.2686948 | 0.0494241
95.232 | 5.7135 | 25742.75494 | 1.28848 | 0.04952 | 321.78444 | 4.95234 | 1.69861 | 1.34099 | -0.13515 | 0.2707791 | 0.0495234
95.332 | 5.71976 | 25747.22707 | 1.28806 | 0.0496 | 321.84034 | 4.95979 | 1.70116 | 1.33173 | -0.13422 | 0.2685053 | 0.0495979
95.432 | 5.72566 | 25745.26727 | 1.28833 | 0.04966 | 321.81584 | 4.96635 | 1.70342 | 1.32691 | -0.13373 | 0.2671801 | 0.0496635
95.532 | 5.73171 | 25752.62725 | 1.28849 | 0.04973 | 321.90784 | 4.97296 | 1.70568 | 1.31464 | -0.1325 | 0.2643576 | 0.0497296
95.632 | 5.73776 | 25753.9773 | 1.28834 | 0.04983 | 321.92472 | 4.98277 | 1.70905 | 1.29277 | -0.13029 | 0.2594481 | 0.0498277
95.732 | 5.7436 | 25755.64027 | 1.28833 | 0.04988 | 321.9455 | 4.9885 | 1.71101 | 1.28281 | -0.12929 | 0.2571535 | 0.049885
95.832 | 5.74971 | 25757.3247 | 1.28816 | 0.04998 | 321.96656 | 4.99823 | 1.71435 | 1.2899 | -0.13 | 0.2580714 | 0.0499823
95.932 | 5.75566 | 25756.67024 | 1.28844 | 0.05004 | 321.95838 | 5.00415 | 1.71638 | 1.28549 | -0.12956 | 0.2568848 | 0.0500415
96.032 | 5.76182 | 25762.12049 | 1.28818 | 0.05013 | 322.02651 | 5.0126 | 1.71928 | 1.28877 | -0.12989 | 0.2571061 | 0.050126
96.132 | 5.76771 | 25762.32791 | 1.28822 | 0.05021 | 322.0291 | 5.02082 | 1.7221 | 1.28791 | -0.1298 | 0.2565139 | 0.0502082
96.232 | 5.77355 | 25766.45494 | 1.28852 | 0.05031 | 322.08069 | 5.03064 | 1.72546 | 1.29392 | -0.13041 | 0.2572078 | 0.0503064
96.332 | 5.77976 | 25769.01019 | 1.28859 | 0.05039 | 322.11263 | 5.03926 | 1.72842 | 1.29375 | -0.13039 | 0.2567341 | 0.0503926
96.432 | 5.78555 | 25767.84611 | 1.28851 | 0.05048 | 322.09808 | 5.04757 | 1.73127 | 1.29029 | -0.13004 | 0.255626 | 0.0504757
96.532 | 5.79182 | 25774.40143 | 1.28854 | 0.05055 | 322.18002 | 5.05502 | 1.73383 | 1.30008 | -0.13103 | 0.2571859 | 0.0505502
96.632 | 5.79771 | 25772.29142 | 1.2886 | 0.05063 | 322.15364 | 5.06262 | 1.73643 | 1.29401 | -0.13042 | 0.2556009 | 0.0506262
96.732 | 5.8036 | 25777.28212 | 1.28855 | 0.05069 | 322.21603 | 5.06894 | 1.7386 | 1.30008 | -0.13103 | 0.2564797 | 0.0506894
96.832 | 5.80971 | 25778.85211 | 1.28838 | 0.05079 | 322.23565 | 5.07916 | 1.74211 | 1.30394 | -0.13142 | 0.2567236 | 0.0507916
96.932 | 5.8155 | 25779.74081 | 1.28855 | 0.05086 | 322.24676 | 5.08609 | 1.74448 | 1.3105 | -0.13208 | 0.2576635 | 0.0508609
97.032 | 5.82171 | 25783.46014 | 1.28859 | 0.05094 | 322.29325 | 5.09364 | 1.74707 | 1.30676 | -0.1317 | 0.2565474 | 0.0509364
97.132 | 5.82766 | 25784.06811 | 1.28842 | 0.05104 | 322.30085 | 5.10394 | 1.75061 | 1.31793 | -0.13283 | 0.2582182 | 0.0510394
97.232 | 5.83376 | 25789.00516 | 1.28862 | 0.05113 | 322.36256 | 5.1133 | 1.75382 | 1.3193 | -0.13297 | 0.2580134 | 0.051133
97.332 | 5.83971 | 25789.93678 | 1.28845 | 0.05117 | 322.37421 | 5.1172 | 1.75515 | 1.32044 | -0.13308 | 0.2580396 | 0.051172
97.432 | 5.84555 | 25793.72942 | 1.28852 | 0.05124 | 322.42162 | 5.12404 | 1.7575 | 1.34413 | -0.13547 | 0.2623184 | 0.0512404
97.532 | 5.85171 | 25794.77191 | 1.28865 | 0.05131 | 322.43465 | 5.13121 | 1.75996 | 1.34082 | -0.13514 | 0.2613068 | 0.0513121
97.632 | 5.85755 | 25794.24083 | 1.28865 | 0.05141 | 322.42801 | 5.14099 | 1.76331 | 1.34553 | -0.13561 | 0.2617259 | 0.0514099
97.732 | 5.86376 | 25799.96824 | 1.28869 | 0.05145 | 322.4996 | 5.14507 | 1.76471 | 1.35256 | -0.13632 | 0.2628847 | 0.0514507
97.832 | 5.86971 | 25800.17567 | 1.2886 | 0.05156 | 322.5022 | 5.15593 | 1.76844 | 1.3626 | -0.13733 | 0.2642782 | 0.0515593
97.932 | 5.8756 | 25804.84807 | 1.28851 | 0.05163 | 322.5606 | 5.16278 | 1.77079 | 1.36236 | -0.13731 | 0.2638811 | 0.0516278
98.032 | 5.88166 | 25806.40197 | 1.2886 | 0.05168 | 322.58002 | 5.16839 | 1.77271 | 1.36461 | -0.13753 | 0.26403 | 0.0516839
98.132 | 5.88766 | 25805.62055 | 1.28829 | 0.05177 | 322.57026 | 5.1774 | 1.7758 | 1.36379 | -0.13745 | 0.2634121 | 0.051774
98.232 | 5.89376 | 25808.45118 | 1.28833 | 0.05186 | 322.60564 | 5.18622 | 1.77883 | 1.36891 | -0.13797 | 0.2639514 | 0.0518622
98.332 | 5.89966 | 25810.75609 | 1.2886 | 0.05196 | 322.63445 | 5.1956 | 1.78204 | 1.36987 | -0.13806 | 0.2636596 | 0.051956
98.432 | 5.9056 | 25814.83305 | 1.28848 | 0.05201 | 322.68541 | 5.20148 | 1.78406 | 1.36507 | -0.13758 | 0.2624388 | 0.0520148
98.532 | 5.9116 | 25816.26356 | 1.2886 | 0.05209 | 322.70329 | 5.20881 | 1.78657 | 1.37224 | -0.1383 | 0.263446 | 0.0520881
98.632 | 5.9175 | 25818.5184 | 1.28865 | 0.05218 | 322.73148 | 5.21799 | 1.78972 | 1.39057 | -0.14015 | 0.2664953 | 0.0521799
98.732 | 5.92382 | 25820.52827 | 1.28865 | 0.05224 | 322.7566 | 5.22408 | 1.79181 | 1.38659 | -0.13975 | 0.2654228 | 0.0522408
98.832 | 5.92971 | 25819.48578 | 1.28845 | 0.05234 | 322.74357 | 5.23364 | 1.79509 | 1.38698 | -0.13979 | 0.2650125 | 0.0523364
98.932 | 5.93571 | 25825.85156 | 1.2885 | 0.05243 | 322.82314 | 5.24267 | 1.79819 | 1.39486 | -0.14058 | 0.2660591 | 0.0524267
99.032 | 5.94182 | 25827.65222 | 1.28843 | 0.05249 | 322.84565 | 5.24934 | 1.80048 | 1.4015 | -0.14125 | 0.2669859 | 0.0524934
99.132 | 5.9475 | 25828.65 | 1.28849 | 0.05258 | 322.85812 | 5.25764 | 1.80332 | 1.40369 | -0.14147 | 0.266981 | 0.0525764
99.232 | 5.95366 | 25832.43012 | 1.28807 | 0.05264 | 322.90538 | 5.26432 | 1.80561 | 1.40676 | -0.14178 | 0.2672254 | 0.0526432
99.332 | 5.95966 | 25831.89547 | 1.28848 | 0.05274 | 322.89869 | 5.27399 | 1.80893 | 1.40518 | -0.14162 | 0.2664358 | 0.0527399
99.432 | 5.96582 | 25836.0815 | 1.28858 | 0.05283 | 322.95102 | 5.28307 | 1.81204 | 1.40612 | -0.14172 | 0.2661559 | 0.0528307
99.532 | 5.97171 | 25836.82001 | 1.28844 | 0.05289 | 322.96025 | 5.28868 | 1.81397 | 1.41936 | -0.14305 | 0.268377 | 0.0528868
99.632 | 5.97766 | 25840.95776 | 1.2885 | 0.05299 | 323.01197 | 5.29912 | 1.81755 | 1.41675 | -0.14279 | 0.2673557 | 0.0529912
99.732 | 5.98376 | 25842.15224 | 1.28847 | 0.05308 | 323.0269 | 5.30844 | 1.82075 | 1.42442 | -0.14356 | 0.2683312 | 0.0530844
99.832 | 5.9895 | 25841.51566 | 1.28862 | 0.05319 | 323.01895 | 5.31943 | 1.82452 | 1.42398 | -0.14352 | 0.2676941 | 0.0531943
99.932 | 5.99576 | 25846.30787 | 1.28854 | 0.05324 | 323.07885 | 5.32378 | 1.82601 | 1.42782 | -0.1439 | 0.2681967 | 0.0532378
100.032 | 6.00171 | 25845.14022 | 1.28858 | 0.05335 | 323.06425 | 5.33488 | 1.82981 | 1.42512 | -0.14363 | 0.2671325 | 0.0533488
100.132 | 6.00766 | 25851.70805 | 1.28846 | 0.05342 | 323.14635 | 5.34176 | 1.83218 | 1.43733 | -0.14486 | 0.2690742 | 0.0534176
100.232 | 6.01376 | 25852.79346 | 1.28831 | 0.05352 | 323.15992 | 5.35241 | 1.83583 | 1.43433 | -0.14456 | 0.2679783 | 0.0535241
100.332 | 6.01955 | 25852.40364 | 1.28839 | 0.05361 | 323.15505 | 5.36064 | 1.83865 | 1.43506 | -0.14463 | 0.2677031 | 0.0536064
100.432 | 6.02571 | 25855.59726 | 1.28864 | 0.0537 | 323.19497 | 5.37001 | 1.84186 | 1.41357 | -0.14247 | 0.2632341 | 0.0537001
100.532 | 6.03166 | 25855.46851 | 1.28861 | 0.05382 | 323.19336 | 5.38215 | 1.84603 | 1.41847 | -0.14296 | 0.2635508 | 0.0538215
100.632 | 6.03771 | 25860.49855 | 1.28871 | 0.05391 | 323.25623 | 5.39139 | 1.8492 | 1.41389 | -0.1425 | 0.2622496 | 0.0539139
100.732 | 6.04366 | 25861.27996 | 1.28869 | 0.05401 | 323.266 | 5.40147 | 1.85266 | 1.41695 | -0.14281 | 0.2623267 | 0.0540147
100.832 | 6.04955 | 25865.32295 | 1.28863 | 0.0541 | 323.31654 | 5.40972 | 1.85549 | 1.41993 | -0.14311 | 0.2624775 | 0.0540972
100.932 | 6.05576 | 25866.84465 | 1.28863 | 0.05421 | 323.33556 | 5.42104 | 1.85937 | 1.41538 | -0.14265 | 0.2610901 | 0.0542104
101.032 | 6.0616 | 25865.17453 | 1.28856 | 0.0543 | 323.31468 | 5.42971 | 1.86234 | 1.40875 | -0.14198 | 0.2594522 | 0.0542971
101.132 | 6.06787 | 25871.1791 | 1.2885 | 0.05439 | 323.38974 | 5.43876 | 1.86545 | 1.41471 | -0.14258 | 0.2601163 | 0.0543876
101.232 | 6.07371 | 25869.93635 | 1.28853 | 0.05446 | 323.3742 | 5.44571 | 1.86783 | 1.3823 | -0.13932 | 0.2538328 | 0.0544571
101.332 | 6.07955 | 25875.02897 | 1.28865 | 0.05453 | 323.43786 | 5.45324 | 1.87041 | 1.38516 | -0.1396 | 0.2540068 | 0.0545324
101.432 | 6.08566 | 25877.20335 | 1.2888 | 0.05462 | 323.46504 | 5.46243 | 1.87356 | 1.3925 | -0.14034 | 0.2549232 | 0.0546243
101.532 | 6.0916 | 25877.29633 | 1.28868 | 0.05471 | 323.4662 | 5.47149 | 1.87667 | 1.38543 | -0.13963 | 0.2532089 | 0.0547149
101.632 | 6.09776 | 25880.62763 | 1.2886 | 0.05476 | 323.50785 | 5.47574 | 1.87813 | 1.39539 | -0.14064 | 0.2548313 | 0.0547574
101.732 | 6.10376 | 25882.29597 | 1.28876 | 0.05488 | 323.5287 | 5.48841 | 1.88248 | 1.3963 | -0.14073 | 0.2544088 | 0.0548841
101.832 | 6.10976 | 25886.00814 | 1.28863 | 0.05495 | 323.5751 | 5.4954 | 1.88487 | 1.39721 | -0.14082 | 0.2542508 | 0.054954
101.932 | 6.11571 | 25886.67691 | 1.28869 | 0.05507 | 323.58346 | 5.50668 | 1.88874 | 1.40458 | -0.14156 | 0.2550684 | 0.0550668
102.032 | 6.1215 | 25887.50303 | 1.28869 | 0.05514 | 323.59379 | 5.51426 | 1.89134 | 1.40051 | -0.14115 | 0.2539797 | 0.0551426
102.132 | 6.12771 | 25889.97781 | 1.28868 | 0.05524 | 323.62472 | 5.52355 | 1.89453 | 1.40694 | -0.1418 | 0.2547166 | 0.0552355
102.232 | 6.1336 | 25889.60588 | 1.28857 | 0.05533 | 323.62007 | 5.53328 | 1.89787 | 1.40706 | -0.14181 | 0.2542904 | 0.0553328
102.332 | 6.13976 | 25896.78526 | 1.28863 | 0.05542 | 323.70982 | 5.5419 | 1.90082 | 1.41541 | -0.14265 | 0.2554016 | 0.055419
102.432 | 6.14582 | 25896.63684 | 1.28853 | 0.05547 | 323.70796 | 5.54669 | 1.90247 | 1.41375 | -0.14249 | 0.2548817 | 0.0554669
102.532 | 6.15155 | 25897.36998 | 1.28873 | 0.05558 | 323.71712 | 5.55776 | 1.90626 | 1.42812 | -0.14393 | 0.2569596 | 0.0555776
102.632 | 6.15771 | 25899.85013 | 1.28876 | 0.05564 | 323.74813 | 5.56365 | 1.90828 | 1.42818 | -0.14394 | 0.2566984 | 0.0556365
102.732 | 6.1636 | 25897.36819 | 1.28846 | 0.05572 | 323.7171 | 5.57185 | 1.91109 | 1.42858 | -0.14398 | 0.2563924 | 0.0557185
102.832 | 6.16971 | 25903.34594 | 1.28856 | 0.05584 | 323.79182 | 5.58375 | 1.91518 | 1.43497 | -0.14462 | 0.2569904 | 0.0558375
102.932 | 6.1756 | 25904.38664 | 1.28849 | 0.05591 | 323.80483 | 5.59124 | 1.91774 | 1.45436 | -0.14658 | 0.260114 | 0.0559124
103.032 | 6.1816 | 25908.78725 | 1.28854 | 0.056 | 323.85984 | 5.59968 | 1.92064 | 1.45608 | -0.14675 | 0.2600291 | 0.0559968
103.132 | 6.18766 | 25910.45558 | 1.28859 | 0.05611 | 323.88069 | 5.61061 | 1.92439 | 1.46151 | -0.1473 | 0.2604904 | 0.0561061
103.232 | 6.19355 | 25910.41088 | 1.28857 | 0.0562 | 323.88014 | 5.61991 | 1.92758 | 1.45927 | -0.14707 | 0.2596607 | 0.0561991
103.332 | 6.19987 | 25915.04216 | 1.28862 | 0.05626 | 323.93803 | 5.62584 | 1.92961 | 1.46434 | -0.14758 | 0.2602882 | 0.0562584
103.432 | 6.20566 | 25912.74619 | 1.28863 | 0.05635 | 323.90933 | 5.63499 | 1.93275 | 1.47863 | -0.14902 | 0.2624015 | 0.0563499
103.532 | 6.21166 | 25920.25995 | 1.2886 | 0.05644 | 324.00325 | 5.64406 | 1.93586 | 1.47736 | -0.1489 | 0.2617548 | 0.0564406
103.632 | 6.21776 | 25919.73424 | 1.2883 | 0.05652 | 323.99668 | 5.65209 | 1.93862 | 1.47373 | -0.14853 | 0.2607407 | 0.0565209
103.732 | 6.22344 | 25920.50135 | 1.28834 | 0.05661 | 324.00627 | 5.66084 | 1.94162 | 1.48944 | -0.15011 | 0.2631129 | 0.0566084
103.832 | 6.22976 | 25924.81792 | 1.28828 | 0.05669 | 324.06022 | 5.6686 | 1.94428 | 1.48616 | -0.14978 | 0.2621741 | 0.056686
103.932 | 6.23571 | 25923.28012 | 1.28855 | 0.05678 | 324.041 | 5.67835 | 1.94762 | 1.49655 | -0.15083 | 0.2635537 | 0.0567835
104.032 | 6.24176 | 25928.12955 | 1.2885 | 0.05687 | 324.10162 | 5.68676 | 1.95051 | 1.48971 | -0.15014 | 0.2619611 | 0.0568676
104.132 | 6.24771 | 25928.81083 | 1.2885 | 0.05696 | 324.11014 | 5.69575 | 1.95359 | 1.497 | -0.15088 | 0.2628275 | 0.0569575
104.232 | 6.2536 | 25932.27446 | 1.28848 | 0.05706 | 324.15343 | 5.70567 | 1.957 | 1.49996 | -0.15117 | 0.2628894 | 0.0570567
104.332 | 6.2596 | 25932.5552 | 1.28873 | 0.05713 | 324.15694 | 5.71288 | 1.95947 | 1.51018 | -0.1522 | 0.2643465 | 0.0571288
104.432 | 6.26555 | 25932.1779 | 1.28842 | 0.05719 | 324.15222 | 5.71926 | 1.96165 | 1.50651 | -0.15183 | 0.26341 | 0.0571926
104.532 | 6.27192 | 25938.89773 | 1.28838 | 0.05728 | 324.23622 | 5.72754 | 1.96449 | 1.51418 | -0.15261 | 0.2643683 | 0.0572754
104.632 | 6.27776 | 25938.10558 | 1.28852 | 0.05737 | 324.22632 | 5.73653 | 1.96758 | 1.51504 | -0.15269 | 0.2641039 | 0.0573653
104.732 | 6.28366 | 25942.44361 | 1.2885 | 0.05742 | 324.28055 | 5.74177 | 1.96938 | 1.51776 | -0.15297 | 0.2643366 | 0.0574177
104.832 | 6.28976 | 25942.76547 | 1.28847 | 0.05751 | 324.28457 | 5.75103 | 1.97255 | 1.52379 | -0.15358 | 0.2649595 | 0.0575103
104.932 | 6.2955 | 25941.74802 | 1.28858 | 0.05758 | 324.27185 | 5.75761 | 1.97481 | 1.52426 | -0.15362 | 0.2647383 | 0.0575761
105.032 | 6.30176 | 25946.18618 | 1.2885 | 0.05764 | 324.32733 | 5.76445 | 1.97716 | 1.52679 | -0.15388 | 0.2648631 | 0.0576445
105.132 | 6.30771 | 25946.12181 | 1.28855 | 0.05769 | 324.32652 | 5.76872 | 1.97862 | 1.5266 | -0.15386 | 0.2646341 | 0.0576872
105.232 | 6.31366 | 25950.62077 | 1.28845 | 0.05777 | 324.38276 | 5.77712 | 1.9815 | 1.5318 | -0.15438 | 0.2651494 | 0.0577712
105.33201 | 6.31966 | 25953.28867 | 1.28844 | 0.05784 | 324.41611 | 5.78406 | 1.98388 | 1.53979 | -0.15519 | 0.2662127 | 0.0578406
105.43201 | 6.3256 | 25954.32401 | 1.28855 | 0.05793 | 324.42905 | 5.79349 | 1.98712 | 1.52188 | -0.15338 | 0.2626879 | 0.0579349
105.53201 | 6.33176 | 25956.61819 | 1.28848 | 0.05799 | 324.45773 | 5.7989 | 1.98897 | 1.51667 | -0.15286 | 0.2615444 | 0.057989
105.63201 | 6.33766 | 25954.64766 | 1.28845 | 0.05805 | 324.4331 | 5.80455 | 1.99091 | 1.52338 | -0.15353 | 0.2624458 | 0.0580455
105.73201 | 6.34376 | 25960.98304 | 1.28857 | 0.05812 | 324.51229 | 5.81249 | 1.99363 | 1.51028 | -0.15221 | 0.2598336 | 0.0581249
105.83201 | 6.34966 | 25960.39116 | 1.28863 | 0.05817 | 324.50489 | 5.81677 | 1.9951 | 1.52067 | -0.15326 | 0.2614286 | 0.0581677
105.93201 | 6.35544 | 25963.74929 | 1.28829 | 0.05828 | 324.54687 | 5.82841 | 1.99909 | 1.51599 | -0.15279 | 0.2601035 | 0.0582841
106.03201 | 6.36176 | 25966.74085 | 1.28844 | 0.05835 | 324.58426 | 5.83451 | 2.00119 | 1.51096 | -0.15228 | 0.2589695 | 0.0583451
106.13201 | 6.3676 | 25963.72604 | 1.28825 | 0.05844 | 324.54658 | 5.84428 | 2.00454 | 1.51575 | -0.15277 | 0.2593562 | 0.0584428
106.23201 | 6.37382 | 25969.77532 | 1.28858 | 0.0585 | 324.62219 | 5.84973 | 2.00641 | 1.51719 | -0.15291 | 0.2593607 | 0.0584973
106.33201 | 6.37976 | 25969.28358 | 1.28855 | 0.0586 | 324.61604 | 5.86041 | 2.01007 | 1.51158 | -0.15235 | 0.2579308 | 0.0586041
106.43201 | 6.3856 | 25971.94791 | 1.2886 | 0.05865 | 324.64935 | 5.86518 | 2.0117 | 1.51246 | -0.15243 | 0.257871 | 0.0586518
106.53201 | 6.3916 | 25973.63234 | 1.28859 | 0.05876 | 324.6704 | 5.87594 | 2.0154 | 1.51228 | -0.15242 | 0.2573682 | 0.0587594
106.63201 | 6.39755 | 25974.11513 | 1.28847 | 0.05888 | 324.67644 | 5.88759 | 2.01939 | 1.50238 | -0.15142 | 0.2551774 | 0.0588759
106.73201 | 6.40382 | 25978.47998 | 1.28863 | 0.05891 | 324.731 | 5.89127 | 2.02065 | 1.49138 | -0.15031 | 0.2531508 | 0.0589127
106.83201 | 6.40971 | 25977.77367 | 1.2885 | 0.05903 | 324.72217 | 5.90289 | 2.02464 | 1.49392 | -0.15057 | 0.2530828 | 0.0590289
106.93201 | 6.41571 | 25983.37591 | 1.28866 | 0.05912 | 324.7922 | 5.91223 | 2.02784 | 1.49527 | -0.1507 | 0.2529113 | 0.0591223
107.03201 | 6.42176 | 25982.91636 | 1.28848 | 0.05921 | 324.78645 | 5.92062 | 2.03072 | 1.50736 | -0.15192 | 0.254595 | 0.0592062
107.13201 | 6.42744 | 25983.60837 | 1.28864 | 0.05929 | 324.7951 | 5.92919 | 2.03366 | 1.50377 | -0.15156 | 0.2536215 | 0.0592919
107.23201 | 6.43382 | 25988.30223 | 1.28847 | 0.05936 | 324.85378 | 5.93624 | 2.03608 | 1.51195 | -0.15238 | 0.2546983 | 0.0593624
107.33201 | 6.4396 | 25985.03709 | 1.28845 | 0.05948 | 324.81296 | 5.94808 | 2.04014 | 1.50734 | -0.15192 | 0.2534162 | 0.0594808
107.43201 | 6.44576 | 25990.87715 | 1.28838 | 0.05955 | 324.88596 | 5.95497 | 2.0425 | 1.51607 | -0.1528 | 0.254589 | 0.0595497
107.53201 | 6.45171 | 25991.86957 | 1.28824 | 0.05966 | 324.89837 | 5.96592 | 2.04626 | 1.52077 | -0.15327 | 0.2549096 | 0.0596592
107.63201 | 6.45755 | 25993.79003 | 1.2883 | 0.05973 | 324.92238 | 5.97283 | 2.04863 | 1.51526 | -0.15272 | 0.2536921 | 0.0597283
107.73201 | 6.46371 | 25995.32425 | 1.2885 | 0.05979 | 324.94155 | 5.97936 | 2.05087 | 1.52038 | -0.15323 | 0.2542714 | 0.0597936
107.83201 | 6.46966 | 25995.49055 | 1.28833 | 0.05992 | 324.94363 | 5.99214 | 2.05525 | 1.5307 | -0.15427 | 0.2554513 | 0.0599214
107.93201 | 6.47582 | 25998.84868 | 1.2885 | 0.05999 | 324.98561 | 5.999 | 2.0576 | 1.53987 | -0.1552 | 0.2566878 | 0.05999
108.03201 | 6.48166 | 25998.60728 | 1.28845 | 0.06009 | 324.98259 | 6.00891 | 2.061 | 1.53817 | -0.15503 | 0.2559815 | 0.0600891
108.13201 | 6.4876 | 26003.08478 | 1.28847 | 0.06019 | 325.03856 | 6.01873 | 2.06437 | 1.54815 | -0.15603 | 0.257222 | 0.0601873
108.23201 | 6.49366 | 26003.53539 | 1.2885 | 0.06029 | 325.04419 | 6.02928 | 2.06799 | 1.54885 | -0.1561 | 0.2568881 | 0.0602928
108.33201 | 6.4995 | 26003.40128 | 1.2884 | 0.06037 | 325.04252 | 6.03708 | 2.07066 | 1.54902 | -0.15612 | 0.2565843 | 0.0603708
108.43201 | 6.50582 | 26007.73573 | 1.28838 | 0.06045 | 325.0967 | 6.04485 | 2.07333 | 1.5653 | -0.15776 | 0.2589477 | 0.0604485
108.53201 | 6.51171 | 26005.91362 | 1.28823 | 0.06054 | 325.07392 | 6.05377 | 2.07639 | 1.56319 | -0.15755 | 0.2582176 | 0.0605377
108.63201 | 6.51771 | 26011.70182 | 1.28788 | 0.06063 | 325.14627 | 6.0633 | 2.07966 | 1.58047 | -0.15929 | 0.2606617 | 0.060633
108.73201 | 6.5236 | 26013.32009 | 1.28815 | 0.06067 | 325.1665 | 6.06705 | 2.08095 | 1.57648 | -0.15889 | 0.2598429 | 0.0606705
108.83201 | 6.5295 | 26013.96203 | 1.28811 | 0.06076 | 325.17453 | 6.07637 | 2.08414 | 1.57634 | -0.15887 | 0.2594213 | 0.0607637
108.93201 | 6.53571 | 26016.13104 | 1.28833 | 0.06083 | 325.20164 | 6.08313 | 2.08646 | 1.58414 | -0.15966 | 0.2604153 | 0.0608313
109.03201 | 6.54171 | 26016.51371 | 1.28826 | 0.0609 | 325.20642 | 6.09042 | 2.08896 | 1.58307 | -0.15955 | 0.2599279 | 0.0609042
109.13201 | 6.54776 | 26020.60497 | 1.2885 | 0.06103 | 325.25756 | 6.10298 | 2.09327 | 1.59471 | -0.16072 | 0.2613002 | 0.0610298
109.23201 | 6.55371 | 26020.61927 | 1.28829 | 0.06107 | 325.25774 | 6.10688 | 2.09461 | 1.5952 | -0.16077 | 0.2612136 | 0.0610688
109.33201 | 6.55955 | 26023.78786 | 1.28847 | 0.06118 | 325.29735 | 6.11796 | 2.09841 | 1.59857 | -0.16111 | 0.2612913 | 0.0611796
109.43201 | 6.56571 | 26025.50983 | 1.2883 | 0.06123 | 325.31887 | 6.1225 | 2.09996 | 1.60257 | -0.16152 | 0.2617509 | 0.061225
109.53201 | 6.57155 | 26023.20671 | 1.28821 | 0.06136 | 325.29008 | 6.13614 | 2.10464 | 1.61647 | -0.16292 | 0.2634343 | 0.0613614
109.63201 | 6.57776 | 26029.15049 | 1.2882 | 0.06144 | 325.36438 | 6.14422 | 2.10741 | 1.61375 | -0.16264 | 0.2626452 | 0.0614422
109.73201 | 6.58376 | 26028.63908 | 1.28853 | 0.06149 | 325.35799 | 6.14941 | 2.10919 | 1.61313 | -0.16258 | 0.2623227 | 0.0614941
109.83201 | 6.5896 | 26032.57656 | 1.2884 | 0.06157 | 325.40721 | 6.15668 | 2.11169 | 1.62086 | -0.16336 | 0.2632685 | 0.0615668
109.93201 | 6.59571 | 26034.25026 | 1.28853 | 0.06167 | 325.42813 | 6.16725 | 2.11531 | 1.62208 | -0.16348 | 0.2630151 | 0.0616725
110.03201 | 6.6016 | 26033.22923 | 1.28833 | 0.06177 | 325.41537 | 6.1774 | 2.11879 | 1.6265 | -0.16393 | 0.2632985 | 0.061774
110.13201 | 6.60782 | 26036.45504 | 1.28828 | 0.06187 | 325.45569 | 6.18738 | 2.12222 | 1.6268 | -0.16396 | 0.2629223 | 0.0618738
110.23201 | 6.61366 | 26035.91859 | 1.28824 | 0.06199 | 325.44898 | 6.19939 | 2.12634 | 1.62637 | -0.16391 | 0.2623436 | 0.0619939
110.33201 | 6.61971 | 26040.31205 | 1.2884 | 0.06202 | 325.5039 | 6.2024 | 2.12737 | 1.61155 | -0.16242 | 0.2598268 | 0.062024
110.43201 | 6.62576 | 26041.68713 | 1.28832 | 0.06214 | 325.52109 | 6.21392 | 2.13132 | 1.62003 | -0.16328 | 0.2607098 | 0.0621392
110.53201 | 6.6315 | 26043.36083 | 1.28843 | 0.06225 | 325.54201 | 6.22542 | 2.13526 | 1.61502 | -0.16277 | 0.2594235 | 0.0622542
110.63201 | 6.63782 | 26045.80164 | 1.28817 | 0.06232 | 325.57252 | 6.23171 | 2.13742 | 1.61415 | -0.16268 | 0.259022 | 0.0623171
110.73201 | 6.64366 | 26042.69028 | 1.28815 | 0.06242 | 325.53363 | 6.24181 | 2.14088 | 1.61536 | -0.1628 | 0.2587967 | 0.0624181
110.83201 | 6.64976 | 26049.08824 | 1.28828 | 0.06251 | 325.6136 | 6.25137 | 2.14416 | 1.60896 | -0.16216 | 0.2573772 | 0.0625137
110.93201 | 6.65576 | 26048.90585 | 1.28827 | 0.06261 | 325.61132 | 6.2614 | 2.14761 | 1.61314 | -0.16258 | 0.2576325 | 0.062614
111.03201 | 6.6615 | 26050.7834 | 1.2881 | 0.06275 | 325.63479 | 6.2746 | 2.15213 | 1.61777 | -0.16305 | 0.2578284 | 0.062746
111.13201 | 6.66766 | 26052.99711 | 1.28797 | 0.06281 | 325.66246 | 6.28093 | 2.1543 | 1.6238 | -0.16366 | 0.2585286 | 0.0628093
111.23201 | 6.67366 | 26051.53978 | 1.28807 | 0.06289 | 325.64425 | 6.28928 | 2.15717 | 1.6188 | -0.16315 | 0.2573904 | 0.0628928
111.33201 | 6.67982 | 26055.78482 | 1.28832 | 0.06302 | 325.69731 | 6.3019 | 2.16149 | 1.61813 | -0.16308 | 0.2567686 | 0.063019
111.43201 | 6.68566 | 26055.90641 | 1.28831 | 0.06312 | 325.69883 | 6.31154 | 2.1648 | 1.61399 | -0.16267 | 0.2557205 | 0.0631154
111.53201 | 6.69171 | 26060.54485 | 1.28833 | 0.06318 | 325.75681 | 6.31842 | 2.16716 | 1.62403 | -0.16368 | 0.257031 | 0.0631842
111.63201 | 6.69771 | 26059.95655 | 1.28822 | 0.06329 | 325.74946 | 6.32865 | 2.17067 | 1.62655 | -0.16393 | 0.2570137 | 0.0632865
111.73201 | 6.70344 | 26060.72545 | 1.28839 | 0.06341 | 325.75907 | 6.34135 | 2.17503 | 1.62535 | -0.16381 | 0.2563098 | 0.0634135
111.83201 | 6.70976 | 26063.51674 | 1.28825 | 0.06345 | 325.79396 | 6.34465 | 2.17616 | 1.62284 | -0.16356 | 0.2557809 | 0.0634465
111.93201 | 6.71566 | 26062.80148 | 1.28844 | 0.06354 | 325.78502 | 6.35433 | 2.17948 | 1.62458 | -0.16373 | 0.255665 | 0.0635433
112.03201 | 6.72166 | 26068.58432 | 1.28823 | 0.06363 | 325.8573 | 6.36283 | 2.18239 | 1.61193 | -0.16246 | 0.2533354 | 0.0636283
112.13201 | 6.72771 | 26068.84718 | 1.28837 | 0.06368 | 325.86059 | 6.36779 | 2.1841 | 1.59786 | -0.16104 | 0.2509285 | 0.0636779
112.23201 | 6.73355 | 26069.87357 | 1.28842 | 0.06376 | 325.87342 | 6.37601 | 2.18691 | 1.60015 | -0.16127 | 0.2509642 | 0.0637601
112.33201 | 6.73971 | 26071.32018 | 1.28846 | 0.06385 | 325.8915 | 6.38543 | 2.19014 | 1.6042 | -0.16168 | 0.2512282 | 0.0638543
112.43201 | 6.74571 | 26071.7082 | 1.2884 | 0.06392 | 325.89635 | 6.39232 | 2.19251 | 1.60993 | -0.16226 | 0.2518538 | 0.0639232
112.53201 | 6.75176 | 26074.73552 | 1.28854 | 0.06401 | 325.93419 | 6.40134 | 2.1956 | 1.61274 | -0.16254 | 0.2519379 | 0.0640134
112.63201 | 6.75771 | 26076.563 | 1.2881 | 0.06407 | 325.95704 | 6.4072 | 2.19761 | 1.62185 | -0.16346 | 0.2531293 | 0.064072
112.73201 | 6.76355 | 26079.13077 | 1.28789 | 0.06414 | 325.98913 | 6.41421 | 2.20002 | 1.61431 | -0.1627 | 0.2516771 | 0.0641421
112.83201 | 6.76966 | 26080.58631 | 1.28808 | 0.06424 | 326.00733 | 6.42389 | 2.20334 | 1.6388 | -0.16517 | 0.2551102 | 0.0642389
112.93201 | 6.7756 | 26079.76377 | 1.28837 | 0.06429 | 325.99705 | 6.4294 | 2.20523 | 1.63715 | -0.165 | 0.254635 | 0.064294
113.03201 | 6.78187 | 26083.65297 | 1.28831 | 0.06434 | 326.04566 | 6.43393 | 2.20678 | 1.64087 | -0.16538 | 0.2550339 | 0.0643393
113.13201 | 6.78776 | 26082.67128 | 1.2885 | 0.06444 | 326.03339 | 6.44367 | 2.21012 | 1.64089 | -0.16538 | 0.2546515 | 0.0644367
113.23201 | 6.79355 | 26086.63738 | 1.28813 | 0.06451 | 326.08297 | 6.45146 | 2.21279 | 1.6462 | -0.16591 | 0.255167 | 0.0645146
113.33201 | 6.79971 | 26088.43625 | 1.28824 | 0.06461 | 326.10545 | 6.46132 | 2.21618 | 1.64956 | -0.16625 | 0.2552977 | 0.0646132
113.43201 | 6.80555 | 26087.21137 | 1.28839 | 0.06468 | 326.09014 | 6.46789 | 2.21843 | 1.65218 | -0.16652 | 0.2554434 | 0.0646789
113.53201 | 6.81176 | 26091.00759 | 1.28838 | 0.06476 | 326.13759 | 6.47557 | 2.22106 | 1.65467 | -0.16677 | 0.255525 | 0.0647557
113.63201 | 6.81771 | 26090.7948 | 1.28849 | 0.06483 | 326.13494 | 6.48265 | 2.22349 | 1.66251 | -0.16756 | 0.2564553 | 0.0648265
113.73201 | 6.82376 | 26094.39254 | 1.2885 | 0.06492 | 326.17991 | 6.49212 | 2.22674 | 1.6672 | -0.16803 | 0.2568036 | 0.0649212
113.83201 | 6.82971 | 26094.19405 | 1.28847 | 0.065 | 326.17743 | 6.49956 | 2.22929 | 1.67111 | -0.16842 | 0.2571113 | 0.0649956
113.93201 | 6.8355 | 26095.70146 | 1.28841 | 0.0651 | 326.19627 | 6.50974 | 2.23278 | 1.67111 | -0.16842 | 0.2567092 | 0.0650974
114.03201 | 6.84171 | 26097.33939 | 1.28832 | 0.06515 | 326.21674 | 6.51529 | 2.23469 | 1.68822 | -0.17015 | 0.2591166 | 0.0651529
114.13201 | 6.8476 | 26094.91289 | 1.28834 | 0.06526 | 326.18641 | 6.526 | 2.23836 | 1.69239 | -0.17057 | 0.2593304 | 0.06526
114.23201 | 6.85376 | 26103.0364 | 1.28845 | 0.06532 | 326.28796 | 6.53232 | 2.24053 | 1.69451 | -0.17078 | 0.259404 | 0.0653232
114.33201 | 6.85976 | 26101.87948 | 1.28817 | 0.06543 | 326.27349 | 6.5432 | 2.24426 | 1.71236 | -0.17258 | 0.2617007 | 0.065432
114.43201 | 6.86555 | 26104.21121 | 1.28835 | 0.06553 | 326.30264 | 6.55341 | 2.24776 | 1.69704 | -0.17104 | 0.2589553 | 0.0655341
114.53201 | 6.87171 | 26105.59165 | 1.28836 | 0.06562 | 326.3199 | 6.56177 | 2.25063 | 1.7032 | -0.17166 | 0.2595641 | 0.0656177
114.63201 | 6.87755 | 26104.46155 | 1.28822 | 0.06575 | 326.30577 | 6.57477 | 2.25509 | 1.71194 | -0.17254 | 0.2603802 | 0.0657477
114.73201 | 6.88376 | 26108.74593 | 1.2881 | 0.06582 | 326.35932 | 6.58212 | 2.25761 | 1.71124 | -0.17247 | 0.2599831 | 0.0658212
114.83201 | 6.88966 | 26108.84786 | 1.28803 | 0.06588 | 326.3606 | 6.58779 | 2.25955 | 1.71813 | -0.17316 | 0.2608052 | 0.0658779
114.93201 | 6.89571 | 26112.79786 | 1.28805 | 0.06601 | 326.40997 | 6.60096 | 2.26407 | 1.72724 | -0.17408 | 0.261665 | 0.0660096
115.03201 | 6.90166 | 26112.26141 | 1.28775 | 0.06608 | 326.40327 | 6.60841 | 2.26663 | 1.71804 | -0.17315 | 0.2599778 | 0.0660841
115.13201 | 6.90755 | 26113.87789 | 1.28838 | 0.06621 | 326.42347 | 6.62113 | 2.27099 | 1.72514 | -0.17387 | 0.2605507 | 0.0662113
115.23201 | 6.91382 | 26115.7769 | 1.28813 | 0.06627 | 326.44721 | 6.62706 | 2.27302 | 1.71729 | -0.17308 | 0.259133 | 0.0662706
115.33201 | 6.91966 | 26113.53636 | 1.2877 | 0.06636 | 326.4192 | 6.63601 | 2.27609 | 1.72053 | -0.17341 | 0.2592718 | 0.0663601
115.43201 | 6.92571 | 26119.89319 | 1.2878 | 0.06645 | 326.49866 | 6.64515 | 2.27923 | 1.70294 | -0.17163 | 0.2562681 | 0.0664515
115.53201 | 6.93166 | 26118.46805 | 1.28793 | 0.0665 | 326.48085 | 6.65027 | 2.28099 | 1.71232 | -0.17258 | 0.2574813 | 0.0665027
115.63201 | 6.9375 | 26120.98575 | 1.28793 | 0.06661 | 326.51232 | 6.66063 | 2.28454 | 1.71403 | -0.17275 | 0.2573375 | 0.0666063
115.73201 | 6.94376 | 26123.59285 | 1.28801 | 0.06667 | 326.54491 | 6.66713 | 2.28676 | 1.71156 | -0.1725 | 0.2567162 | 0.0666713
115.83201 | 6.94976 | 26122.39659 | 1.28801 | 0.06677 | 326.52996 | 6.677 | 2.29015 | 1.71094 | -0.17244 | 0.2562438 | 0.06677
115.93201 | 6.95582 | 26126.03724 | 1.28825 | 0.06685 | 326.57547 | 6.68544 | 2.29305 | 1.72907 | -0.17427 | 0.2586322 | 0.0668544
116.03201 | 6.96171 | 26126.16956 | 1.28831 | 0.06692 | 326.57712 | 6.69216 | 2.29535 | 1.7096 | -0.1723 | 0.2554631 | 0.0669216
116.13201 | 6.96755 | 26128.30997 | 1.2883 | 0.06701 | 326.60387 | 6.7009 | 2.29835 | 1.71074 | -0.17242 | 0.2553 | 0.067009
116.23201 | 6.9736 | 26129.7816 | 1.28834 | 0.0671 | 326.62227 | 6.7101 | 2.30151 | 1.72542 | -0.1739 | 0.2571377 | 0.067101
116.33201 | 6.9795 | 26128.52812 | 1.28824 | 0.06716 | 326.6066 | 6.71613 | 2.30357 | 1.72384 | -0.17374 | 0.2566716 | 0.0671613
116.43201 | 6.98587 | 26133.71193 | 1.28842 | 0.06725 | 326.6714 | 6.7246 | 2.30648 | 1.72096 | -0.17345 | 0.2559201 | 0.067246
116.53201 | 6.99171 | 26133.31676 | 1.28834 | 0.06732 | 326.66646 | 6.73241 | 2.30916 | 1.72776 | -0.17413 | 0.2566332 | 0.0673241
116.63201 | 6.99766 | 26138.10003 | 1.28833 | 0.0674 | 326.72625 | 6.7399 | 2.31173 | 1.72261 | -0.17361 | 0.2555839 | 0.067399
116.73201 | 7.00376 | 26138.53097 | 1.28827 | 0.06746 | 326.73164 | 6.74605 | 2.31383 | 1.72195 | -0.17355 | 0.2552531 | 0.0674605
116.83201 | 7.00944 | 26136.45852 | 1.28827 | 0.06753 | 326.70573 | 6.753 | 2.31622 | 1.71738 | -0.17309 | 0.2543136 | 0.06753
116.93201 | 7.01576 | 26141.06119 | 1.28831 | 0.06762 | 326.76326 | 6.76154 | 2.31915 | 1.73227 | -0.17459 | 0.2561946 | 0.0676154
117.03201 | 7.02171 | 26137.69412 | 1.28839 | 0.0677 | 326.72118 | 6.77034 | 2.32217 | 1.7339 | -0.17475 | 0.2561024 | 0.0677034
117.13201 | 7.02771 | 26143.1855 | 1.2884 | 0.06779 | 326.78982 | 6.77929 | 2.32524 | 1.73226 | -0.17459 | 0.2555223 | 0.0677929
117.23201 | 7.03371 | 26143.81135 | 1.28827 | 0.06788 | 326.79764 | 6.78845 | 2.32838 | 1.73618 | -0.17498 | 0.255755 | 0.0678845
117.33201 | 7.0396 | 26145.45822 | 1.28846 | 0.06799 | 326.81823 | 6.79879 | 2.33193 | 1.74597 | -0.17597 | 0.256806 | 0.0679879
117.43201 | 7.04576 | 26146.97814 | 1.28838 | 0.06804 | 326.83723 | 6.80356 | 2.33356 | 1.7374 | -0.1751 | 0.2553663 | 0.0680356
117.53201 | 7.05166 | 26145.13993 | 1.28834 | 0.06813 | 326.81425 | 6.81339 | 2.33693 | 1.73059 | -0.17442 | 0.2539984 | 0.0681339
117.63201 | 7.05782 | 26150.35951 | 1.28824 | 0.06821 | 326.87949 | 6.82099 | 2.33954 | 1.719 | -0.17325 | 0.2520162 | 0.0682099
117.73201 | 7.06366 | 26149.24371 | 1.2882 | 0.06832 | 326.86555 | 6.83155 | 2.34316 | 1.72203 | -0.17356 | 0.2520702 | 0.0683155
117.83201 | 7.0695 | 26152.62687 | 1.28815 | 0.06842 | 326.90784 | 6.84169 | 2.34664 | 1.72922 | -0.17428 | 0.2527475 | 0.0684169
117.93201 | 7.07582 | 26155.37882 | 1.28812 | 0.06852 | 326.94224 | 6.8519 | 2.35014 | 1.72733 | -0.17409 | 0.252095 | 0.068519
118.03201 | 7.08155 | 26152.27818 | 1.28857 | 0.0686 | 326.90348 | 6.85994 | 2.3529 | 1.74134 | -0.1755 | 0.2538419 | 0.0685994
118.13201 | 7.08782 | 26157.16517 | 1.28849 | 0.06874 | 326.96456 | 6.87424 | 2.3578 | 1.75464 | -0.17684 | 0.2552486 | 0.0687424
118.23201 | 7.09376 | 26155.81334 | 1.28837 | 0.0688 | 326.94767 | 6.87964 | 2.35965 | 1.74464 | -0.17584 | 0.2535947 | 0.0687964
118.33201 | 7.09966 | 26159.09636 | 1.28835 | 0.06892 | 326.9887 | 6.89181 | 2.36383 | 1.75598 | -0.17698 | 0.2547923 | 0.0689181
118.43201 | 7.10566 | 26159.20365 | 1.28837 | 0.06901 | 326.99005 | 6.90114 | 2.36703 | 1.75664 | -0.17704 | 0.2545435 | 0.0690114
118.53201 | 7.1115 | 26159.69002 | 1.28852 | 0.06909 | 326.99613 | 6.90925 | 2.36981 | 1.76207 | -0.17759 | 0.2550306 | 0.0690925
118.63201 | 7.11771 | 26162.00566 | 1.28846 | 0.06923 | 327.02507 | 6.92337 | 2.37466 | 1.76193 | -0.17758 | 0.2544902 | 0.0692337
118.73201 | 7.12366 | 26162.2113 | 1.28838 | 0.0693 | 327.02764 | 6.93003 | 2.37694 | 1.76138 | -0.17752 | 0.2541663 | 0.0693003
118.83201 | 7.12976 | 26167.76705 | 1.28827 | 0.06939 | 327.09709 | 6.93862 | 2.37988 | 1.75951 | -0.17733 | 0.2535821 | 0.0693862
118.93201 | 7.13571 | 26166.25965 | 1.28823 | 0.06945 | 327.07825 | 6.94484 | 2.38202 | 1.77678 | -0.17907 | 0.2558417 | 0.0694484
119.03201 | 7.14155 | 26168.25879 | 1.28844 | 0.06956 | 327.10323 | 6.95552 | 2.38568 | 1.77528 | -0.17892 | 0.2552333 | 0.0695552
119.13201 | 7.14776 | 26169.7787 | 1.28845 | 0.06966 | 327.12223 | 6.96612 | 2.38932 | 1.78445 | -0.17985 | 0.2561612 | 0.0696612
119.23201 | 7.1536 | 26167.01424 | 1.28833 | 0.06976 | 327.08768 | 6.97564 | 2.39258 | 1.78795 | -0.1802 | 0.2563134 | 0.0697564
119.33201 | 7.15976 | 26172.02282 | 1.28851 | 0.06981 | 327.15029 | 6.98106 | 2.39444 | 1.80032 | -0.18145 | 0.2578863 | 0.0698106
119.43201 | 7.16576 | 26173.52843 | 1.28855 | 0.06991 | 327.16911 | 6.99099 | 2.39785 | 1.80885 | -0.18231 | 0.2587402 | 0.0699099
119.53201 | 7.1716 | 26175.29333 | 1.28826 | 0.07 | 327.19117 | 7.00014 | 2.40099 | 1.81737 | -0.18316 | 0.2596191 | 0.0700014
119.63201 | 7.17766 | 26176.41628 | 1.28836 | 0.07007 | 327.2052 | 7.00723 | 2.40342 | 1.81183 | -0.18261 | 0.2585658 | 0.0700723
119.73201 | 7.1836 | 26174.95 | 1.28844 | 0.07015 | 327.18688 | 7.01518 | 2.40615 | 1.82238 | -0.18367 | 0.2597767 | 0.0701518
119.83201 | 7.18982 | 26178.48337 | 1.28832 | 0.07024 | 327.23104 | 7.02414 | 2.40922 | 1.81801 | -0.18323 | 0.2588231 | 0.0702414
119.93201 | 7.19571 | 26178.20978 | 1.28829 | 0.07032 | 327.22762 | 7.03232 | 2.41202 | 1.8241 | -0.18384 | 0.2593881 | 0.0703232
120.03201 | 7.20166 | 26182.56211 | 1.28817 | 0.0704 | 327.28203 | 7.04044 | 2.41481 | 1.82032 | -0.18346 | 0.258552 | 0.0704044
120.13201 | 7.20766 | 26182.96981 | 1.28823 | 0.07048 | 327.28712 | 7.0484 | 2.41754 | 1.82959 | -0.1844 | 0.2595752 | 0.070484
120.23201 | 7.2135 | 26183.10392 | 1.28813 | 0.07054 | 327.2888 | 7.0538 | 2.41939 | 1.82172 | -0.1836 | 0.2582608 | 0.070538
120.33201 | 7.21982 | 26186.44238 | 1.28836 | 0.07064 | 327.33053 | 7.06352 | 2.42272 | 1.80926 | -0.18235 | 0.2561414 | 0.0706352
120.43201 | 7.22571 | 26183.5134 | 1.2883 | 0.07074 | 327.29392 | 7.07355 | 2.42616 | 1.81254 | -0.18268 | 0.2562419 | 0.0707355
120.53201 | 7.23171 | 26188.19475 | 1.28857 | 0.07079 | 327.35243 | 7.07901 | 2.42804 | 1.81667 | -0.18309 | 0.2566277 | 0.0707901
120.63201 | 7.23771 | 26188.33423 | 1.2883 | 0.07089 | 327.35418 | 7.08941 | 2.4316 | 1.81524 | -0.18295 | 0.2560495 | 0.0708941
120.73201 | 7.2435 | 26189.28552 | 1.28834 | 0.07097 | 327.36607 | 7.09662 | 2.43408 | 1.81231 | -0.18266 | 0.2553765 | 0.0709662
120.83201 | 7.24966 | 26191.1273 | 1.28827 | 0.07107 | 327.38909 | 7.1068 | 2.43757 | 1.81184 | -0.18261 | 0.2549446 | 0.071068
120.93201 | 7.2556 | 26190.04548 | 1.28832 | 0.07113 | 327.37557 | 7.11344 | 2.43985 | 1.82472 | -0.18391 | 0.2565172 | 0.0711344
121.03201 | 7.26182 | 26195.13988 | 1.28829 | 0.07124 | 327.43925 | 7.12398 | 2.44346 | 1.81769 | -0.1832 | 0.2551509 | 0.0712398
121.13201 | 7.26771 | 26193.44652 | 1.28843 | 0.07133 | 327.41808 | 7.13316 | 2.44661 | 1.81858 | -0.18329 | 0.2549473 | 0.0713316
121.23201 | 7.27355 | 26196.65623 | 1.28843 | 0.07138 | 327.4582 | 7.13758 | 2.44813 | 1.82233 | -0.18366 | 0.2553148 | 0.0713758
121.33201 | 7.27971 | 26197.16227 | 1.28834 | 0.07152 | 327.46453 | 7.1516 | 2.45294 | 1.83026 | -0.18446 | 0.2559232 | 0.071516
121.43201 | 7.2855 | 26195.93024 | 1.2883 | 0.07159 | 327.44913 | 7.15932 | 2.45558 | 1.83674 | -0.18512 | 0.2565523 | 0.0715932
121.53201 | 7.29176 | 26201.11585 | 1.28795 | 0.07167 | 327.51395 | 7.16679 | 2.45815 | 1.82991 | -0.18443 | 0.2553319 | 0.0716679
121.63201 | 7.29771 | 26199.00405 | 1.28808 | 0.07178 | 327.48755 | 7.17778 | 2.46192 | 1.82973 | -0.18441 | 0.2549159 | 0.0717778
121.73201 | 7.30371 | 26203.20797 | 1.2879 | 0.07184 | 327.5401 | 7.18437 | 2.46417 | 1.83542 | -0.18498 | 0.255474 | 0.0718437
121.83201 | 7.30971 | 26204.02694 | 1.28841 | 0.07195 | 327.55034 | 7.19496 | 2.46781 | 1.84066 | -0.18551 | 0.2558263 | 0.0719496
121.93201 | 7.31555 | 26202.94154 | 1.28819 | 0.07203 | 327.53677 | 7.20308 | 2.47059 | 1.8474 | -0.18619 | 0.2564736 | 0.0720308
122.03201 | 7.32176 | 26205.23393 | 1.28826 | 0.07214 | 327.56542 | 7.21393 | 2.47431 | 1.84266 | -0.18571 | 0.2554308 | 0.0721393
122.13201 | 7.32766 | 26204.65815 | 1.28819 | 0.07226 | 327.55823 | 7.22617 | 2.47851 | 1.85294 | -0.18675 | 0.2564208 | 0.0722617
122.23201 | 7.33376 | 26208.50444 | 1.28844 | 0.07232 | 327.60631 | 7.23206 | 2.48053 | 1.85372 | -0.18683 | 0.2563198 | 0.0723206
122.33201 | 7.33971 | 26208.43649 | 1.28835 | 0.07244 | 327.60546 | 7.24402 | 2.48463 | 1.85957 | -0.18742 | 0.2567042 | 0.0724402
122.43201 | 7.34555 | 26210.72173 | 1.28836 | 0.07252 | 327.63402 | 7.25181 | 2.48731 | 1.85243 | -0.1867 | 0.2554438 | 0.0725181
122.53201 | 7.35176 | 26211.37977 | 1.28832 | 0.07259 | 327.64225 | 7.25925 | 2.48986 | 1.85684 | -0.18714 | 0.2557895 | 0.0725925
122.63201 | 7.35766 | 26209.04803 | 1.28832 | 0.07268 | 327.6131 | 7.26826 | 2.49295 | 1.86353 | -0.18782 | 0.2563929 | 0.0726826
122.73201 | 7.36382 | 26213.69541 | 1.28827 | 0.07279 | 327.67119 | 7.27859 | 2.49649 | 1.86524 | -0.18799 | 0.2562639 | 0.0727859
122.83201 | 7.36976 | 26212.40437 | 1.2882 | 0.07288 | 327.65505 | 7.28827 | 2.49981 | 1.86354 | -0.18782 | 0.2556903 | 0.0728827
122.93201 | 7.37555 | 26215.20102 | 1.28831 | 0.07295 | 327.69001 | 7.29511 | 2.50216 | 1.86894 | -0.18836 | 0.2561908 | 0.0729511
123.03201 | 7.38155 | 26216.01462 | 1.28823 | 0.07304 | 327.70018 | 7.30441 | 2.50535 | 1.86346 | -0.18781 | 0.2551144 | 0.0730441
123.13201 | 7.3876 | 26216.73524 | 1.2884 | 0.07313 | 327.70919 | 7.31273 | 2.5082 | 1.84482 | -0.18593 | 0.2522751 | 0.0731273
123.23201 | 7.39382 | 26220.35623 | 1.2884 | 0.0732 | 327.75445 | 7.32034 | 2.51081 | 1.85573 | -0.18703 | 0.2535033 | 0.0732034
123.33201 | 7.39971 | 26220.31152 | 1.28835 | 0.07328 | 327.75389 | 7.32786 | 2.51339 | 1.8556 | -0.18702 | 0.2532254 | 0.0732786
123.43201 | 7.40571 | 26223.86992 | 1.28819 | 0.07337 | 327.79837 | 7.33716 | 2.51658 | 1.86623 | -0.18809 | 0.2543532 | 0.0733716
123.53201 | 7.41166 | 26223.24228 | 1.2882 | 0.07342 | 327.79053 | 7.3424 | 2.51838 | 1.86923 | -0.18839 | 0.2545802 | 0.073424
123.63201 | 7.41744 | 26223.21904 | 1.2883 | 0.07355 | 327.79024 | 7.35543 | 2.52285 | 1.85919 | -0.18738 | 0.2527643 | 0.0735543
123.73201 | 7.42371 | 26224.39742 | 1.28836 | 0.07359 | 327.80497 | 7.35932 | 2.52418 | 1.87235 | -0.18871 | 0.2544189 | 0.0735932
123.83201 | 7.42966 | 26223.75011 | 1.28843 | 0.07368 | 327.79688 | 7.36809 | 2.52719 | 1.88116 | -0.18959 | 0.2553118 | 0.0736809
123.93201 | 7.43571 | 26230.52716 | 1.28847 | 0.07375 | 327.88159 | 7.37482 | 2.5295 | 1.88059 | -0.18954 | 0.2550015 | 0.0737482
124.03201 | 7.44182 | 26229.58839 | 1.28833 | 0.07381 | 327.86985 | 7.38087 | 2.53157 | 1.89245 | -0.19073 | 0.2563993 | 0.0738087
124.13201 | 7.44755 | 26229.73144 | 1.28848 | 0.07392 | 327.87164 | 7.39179 | 2.53532 | 1.88527 | -0.19001 | 0.2550492 | 0.0739179
124.23201 | 7.45366 | 26231.7431 | 1.28847 | 0.07398 | 327.89679 | 7.3979 | 2.53741 | 1.89018 | -0.1905 | 0.2555022 | 0.073979
124.33201 | 7.45971 | 26230.04436 | 1.2883 | 0.07405 | 327.87555 | 7.40466 | 2.53973 | 1.8962 | -0.19111 | 0.256082 | 0.0740466
124.43201 | 7.46571 | 26232.82492 | 1.28834 | 0.07412 | 327.91031 | 7.41167 | 2.54214 | 1.8947 | -0.19096 | 0.2556374 | 0.0741167
124.53201 | 7.47166 | 26233.06096 | 1.28825 | 0.07425 | 327.91326 | 7.42486 | 2.54666 | 1.90497 | -0.19199 | 0.2565665 | 0.0742486
124.63201 | 7.47766 | 26236.65869 | 1.28836 | 0.07435 | 327.95823 | 7.43472 | 2.55004 | 1.91013 | -0.19251 | 0.2569202 | 0.0743472
124.73201 | 7.48376 | 26237.08963 | 1.28824 | 0.07443 | 327.96362 | 7.4427 | 2.55278 | 1.91644 | -0.19315 | 0.2574926 | 0.074427
124.83201 | 7.48955 | 26235.21209 | 1.28819 | 0.07452 | 327.94015 | 7.45177 | 2.55589 | 1.9257 | -0.19408 | 0.2584218 | 0.0745177
124.93201 | 7.49587 | 26239.15136 | 1.28836 | 0.0746 | 327.98939 | 7.45972 | 2.55862 | 1.92747 | -0.19426 | 0.2583837 | 0.0745972
125.03201 | 7.50171 | 26235.25321 | 1.28834 | 0.07468 | 327.94067 | 7.4685 | 2.56163 | 1.93575 | -0.1951 | 0.2591886 | 0.074685
125.13201 | 7.5076 | 26240.91804 | 1.28837 | 0.0748 | 328.01148 | 7.48018 | 2.56564 | 1.93248 | -0.19477 | 0.2583467 | 0.0748018
125.23201 | 7.51371 | 26240.47816 | 1.2883 | 0.07489 | 328.00598 | 7.48872 | 2.56856 | 1.92191 | -0.1937 | 0.2566407 | 0.0748872
125.33201 | 7.5195 | 26241.26315 | 1.28849 | 0.075 | 328.01579 | 7.49969 | 2.57233 | 1.9251 | -0.19402 | 0.2566906 | 0.0749969
125.43201 | 7.52571 | 26243.5019 | 1.28835 | 0.07512 | 328.04377 | 7.51164 | 2.57643 | 1.91971 | -0.19348 | 0.2555647 | 0.0751164
125.53201 | 7.53171 | 26242.69724 | 1.28828 | 0.07517 | 328.03372 | 7.51697 | 2.57826 | 1.9114 | -0.19264 | 0.254278 | 0.0751697
125.63201 | 7.53787 | 26246.76526 | 1.28787 | 0.07526 | 328.08457 | 7.52641 | 2.58149 | 1.92148 | -0.19366 | 0.2552983 | 0.0752641
125.73201 | 7.54366 | 26245.5368 | 1.28793 | 0.07537 | 328.06921 | 7.53687 | 2.58508 | 1.91689 | -0.19319 | 0.254335 | 0.0753687
125.83201 | 7.54955 | 26248.52657 | 1.28812 | 0.07548 | 328.10658 | 7.54775 | 2.58881 | 1.92079 | -0.19359 | 0.2544851 | 0.0754775
125.93201 | 7.55566 | 26247.6933 | 1.28843 | 0.07556 | 328.09617 | 7.55635 | 2.59176 | 1.92462 | -0.19397 | 0.2547023 | 0.0755635
126.03201 | 7.56155 | 26246.89937 | 1.28829 | 0.07566 | 328.08624 | 7.56564 | 2.59495 | 1.92892 | -0.19441 | 0.2549579 | 0.0756564
126.13201 | 7.56787 | 26252.27273 | 1.28849 | 0.07575 | 328.15341 | 7.57466 | 2.59804 | 1.92927 | -0.19444 | 0.2547005 | 0.0757466
126.23201 | 7.57376 | 26249.89986 | 1.28821 | 0.07583 | 328.12375 | 7.58263 | 2.60077 | 1.93315 | -0.19483 | 0.2549445 | 0.0758263
126.33201 | 7.57955 | 26252.88606 | 1.28827 | 0.07589 | 328.16108 | 7.58935 | 2.60308 | 1.94221 | -0.19575 | 0.2559126 | 0.0758935
126.43201 | 7.58566 | 26253.47793 | 1.2882 | 0.07602 | 328.16847 | 7.60212 | 2.60746 | 1.94604 | -0.19613 | 0.2559865 | 0.0760212
126.53201 | 7.59155 | 26252.53737 | 1.28833 | 0.0761 | 328.15672 | 7.60967 | 2.61005 | 1.94559 | -0.19609 | 0.2556734 | 0.0760967
126.63201 | 7.59771 | 26255.3072 | 1.28839 | 0.07614 | 328.19134 | 7.61437 | 2.61166 | 1.94972 | -0.1965 | 0.256058 | 0.0761437
126.73201 | 7.60371 | 26256.02961 | 1.28844 | 0.07625 | 328.20037 | 7.62539 | 2.61544 | 1.94876 | -0.19641 | 0.255562 | 0.0762539
126.83201 | 7.60971 | 26259.62019 | 1.28837 | 0.07632 | 328.24525 | 7.63238 | 2.61784 | 1.9492 | -0.19645 | 0.2553856 | 0.0763238
126.93201 | 7.61571 | 26259.74178 | 1.28831 | 0.07642 | 328.24677 | 7.64219 | 2.6212 | 1.95307 | -0.19684 | 0.2555642 | 0.0764219
127.03201 | 7.62155 | 26260.24425 | 1.28832 | 0.07649 | 328.25305 | 7.6487 | 2.62344 | 1.9603 | -0.19757 | 0.2562919 | 0.076487
127.13201 | 7.62776 | 26261.24918 | 1.28819 | 0.07655 | 328.26561 | 7.65481 | 2.62553 | 1.96788 | -0.19833 | 0.2570776 | 0.0765481
127.23201 | 7.63366 | 26259.81867 | 1.28818 | 0.07665 | 328.24773 | 7.66531 | 2.62913 | 1.97316 | -0.19887 | 0.2574142 | 0.0766531
127.33201 | 7.63971 | 26265.35296 | 1.28815 | 0.07671 | 328.31691 | 7.6713 | 2.63119 | 1.96824 | -0.19837 | 0.2565719 | 0.076713
127.43201 | 7.64571 | 26263.33416 | 1.2881 | 0.07683 | 328.29168 | 7.683 | 2.6352 | 1.973 | -0.19885 | 0.2568007 | 0.07683
127.53201 | 7.65144 | 26264.61804 | 1.28824 | 0.07686 | 328.30773 | 7.68615 | 2.63628 | 1.97789 | -0.19934 | 0.2573317 | 0.0768615
127.63201 | 7.65771 | 26267.79556 | 1.28828 | 0.07698 | 328.34744 | 7.69777 | 2.64027 | 1.9867 | -0.20023 | 0.2580877 | 0.0769777
127.73201 | 7.66366 | 26264.7754 | 1.28823 | 0.07703 | 328.30969 | 7.70307 | 2.64208 | 1.99353 | -0.20092 | 0.2587968 | 0.0770307
127.83201 | 7.66982 | 26268.58056 | 1.28859 | 0.07713 | 328.35726 | 7.71262 | 2.64536 | 1.99684 | -0.20125 | 0.2589055 | 0.0771262
127.93201 | 7.67571 | 26268.68069 | 1.28842 | 0.0772 | 328.35851 | 7.72029 | 2.64799 | 1.99508 | -0.20108 | 0.2584203 | 0.0772029
128.03201 | 7.6816 | 26271.32893 | 1.28831 | 0.07728 | 328.39161 | 7.72834 | 2.65075 | 1.99954 | -0.20153 | 0.2587283 | 0.0772834
128.13201 | 7.6876 | 26270.62261 | 1.28842 | 0.07736 | 328.38278 | 7.73618 | 2.65344 | 1.99204 | -0.20077 | 0.2574966 | 0.0773618
128.23201 | 7.6935 | 26270.10763 | 1.2884 | 0.07745 | 328.37635 | 7.74538 | 2.6566 | 1.99779 | -0.20135 | 0.2579331 | 0.0774538
128.33201 | 7.69987 | 26274.53327 | 1.28814 | 0.07755 | 328.43167 | 7.75527 | 2.65999 | 2.00109 | -0.20168 | 0.2580297 | 0.0775527
128.43201 | 7.70566 | 26271.10898 | 1.28823 | 0.07763 | 328.38886 | 7.76331 | 2.66275 | 1.99804 | -0.20137 | 0.2573696 | 0.0776331
128.53201 | 7.71171 | 26276.20876 | 1.2884 | 0.07774 | 328.45261 | 7.77358 | 2.66627 | 1.98064 | -0.19962 | 0.2547912 | 0.0777358
128.63201 | 7.71782 | 26275.13051 | 1.28832 | 0.07782 | 328.43913 | 7.78204 | 2.66917 | 1.98018 | -0.19957 | 0.2544551 | 0.0778204
128.73201 | 7.7235 | 26273.84305 | 1.28833 | 0.07794 | 328.42304 | 7.79376 | 2.67319 | 1.9833 | -0.19989 | 0.2544728 | 0.0779376
128.83201 | 7.72971 | 26277.14396 | 1.28775 | 0.07803 | 328.4643 | 7.80319 | 2.67642 | 1.98285 | -0.19984 | 0.2541076 | 0.0780319
128.93201 | 7.73566 | 26274.87838 | 1.28816 | 0.07811 | 328.43598 | 7.81115 | 2.67915 | 2.00056 | -0.20163 | 0.2561159 | 0.0781115
129.03201 | 7.74176 | 26279.67238 | 1.28824 | 0.07823 | 328.4959 | 7.82294 | 2.6832 | 2.00262 | -0.20184 | 0.2559933 | 0.0782294
129.13201 | 7.74766 | 26279.72782 | 1.28821 | 0.07831 | 328.4966 | 7.83137 | 2.68609 | 1.99118 | -0.20068 | 0.2542569 | 0.0783137
129.23201 | 7.7536 | 26281.84497 | 1.28801 | 0.07843 | 328.52306 | 7.84336 | 2.6902 | 1.99354 | -0.20092 | 0.2541691 | 0.0784336
129.33201 | 7.75971 | 26281.2227 | 1.28846 | 0.07851 | 328.51528 | 7.85118 | 2.69289 | 2.01352 | -0.20293 | 0.2564608 | 0.0785118
129.43201 | 7.7656 | 26279.549 | 1.28849 | 0.0786 | 328.49436 | 7.8605 | 2.69608 | 2.01114 | -0.20269 | 0.255854 | 0.078605
129.53201 | 7.77187 | 26283.86199 | 1.28852 | 0.07869 | 328.54827 | 7.86946 | 2.69915 | 2.00394 | -0.20197 | 0.2546477 | 0.0786946
129.63201 | 7.77766 | 26281.71265 | 1.28857 | 0.0788 | 328.52141 | 7.88003 | 2.70278 | 2.02227 | -0.20382 | 0.2566323 | 0.0788003
129.73201 | 7.7836 | 26286.40115 | 1.28832 | 0.07886 | 328.58001 | 7.88561 | 2.70469 | 2.01796 | -0.20338 | 0.2559041 | 0.0788561
129.83201 | 7.78971 | 26286.79633 | 1.28837 | 0.07894 | 328.58495 | 7.89385 | 2.70752 | 2.03018 | -0.20461 | 0.257185 | 0.0789385
129.93201 | 7.79555 | 26285.90584 | 1.28845 | 0.07908 | 328.57382 | 7.90774 | 2.71228 | 2.02372 | -0.20396 | 0.2559164 | 0.0790774
130.03201 | 7.80182 | 26288.82229 | 1.28859 | 0.07911 | 328.61028 | 7.91111 | 2.71344 | 2.02013 | -0.2036 | 0.2553535 | 0.0791111
130.13201 | 7.80776 | 26288.44321 | 1.28843 | 0.07921 | 328.60554 | 7.92114 | 2.71688 | 2.03435 | -0.20503 | 0.2568254 | 0.0792114
130.23201 | 7.81371 | 26291.22198 | 1.28845 | 0.07932 | 328.64027 | 7.93183 | 2.72055 | 2.02376 | -0.20397 | 0.2551441 | 0.0793183
130.33201 | 7.8196 | 26292.56666 | 1.2883 | 0.07942 | 328.65708 | 7.9419 | 2.724 | 2.03185 | -0.20478 | 0.2558393 | 0.079419
130.43201 | 7.82555 | 26291.6708 | 1.28845 | 0.07948 | 328.64588 | 7.94824 | 2.72618 | 2.03868 | -0.20547 | 0.2564945 | 0.0794824
130.53201 | 7.83171 | 26293.05661 | 1.28851 | 0.07958 | 328.66321 | 7.95801 | 2.72953 | 2.03583 | -0.20518 | 0.2558215 | 0.0795801
130.63201 | 7.83771 | 26291.77272 | 1.28858 | 0.07966 | 328.64716 | 7.9659 | 2.73223 | 2.03375 | -0.20497 | 0.255307 | 0.079659
130.73201 | 7.84382 | 26296.45586 | 1.28857 | 0.07974 | 328.7057 | 7.97396 | 2.735 | 2.03067 | -0.20466 | 0.2546627 | 0.0797396
130.83201 | 7.84976 | 26295.08078 | 1.28856 | 0.07985 | 328.68851 | 7.98497 | 2.73877 | 2.04339 | -0.20594 | 0.2559045 | 0.0798497
130.93201 | 7.85555 | 26296.40579 | 1.28856 | 0.0799 | 328.70507 | 7.98976 | 2.74042 | 2.02943 | -0.20454 | 0.2540039 | 0.0798976
131.03201 | 7.86171 | 26297.56987 | 1.28861 | 0.07999 | 328.71962 | 7.99945 | 2.74374 | 2.03921 | -0.20552 | 0.2549188 | 0.0799945
131.13201 | 7.86755 | 26293.96856 | 1.28853 | 0.08007 | 328.67461 | 8.00721 | 2.7464 | 2.05254 | -0.20687 | 0.2563365 | 0.0800721
131.23201 | 7.87376 | 26299.38126 | 1.28827 | 0.08017 | 328.74227 | 8.01709 | 2.74979 | 2.0476 | -0.20637 | 0.2554044 | 0.0801709
131.33201 | 7.87976 | 26298.82872 | 1.28835 | 0.08025 | 328.73536 | 8.02496 | 2.75249 | 2.04989 | -0.2066 | 0.2554393 | 0.0802496
131.43201 | 7.8856 | 26301.40364 | 1.28842 | 0.08033 | 328.76755 | 8.03301 | 2.75525 | 2.04987 | -0.2066 | 0.2551808 | 0.0803301
131.53201 | 7.89171 | 26301.55206 | 1.28844 | 0.08041 | 328.7694 | 8.04112 | 2.75803 | 2.0546 | -0.20707 | 0.2555117 | 0.0804112
131.63201 | 7.89755 | 26300.40944 | 1.28823 | 0.08051 | 328.75512 | 8.05126 | 2.76151 | 2.05344 | -0.20696 | 0.2550458 | 0.0805126
131.73201 | 7.90382 | 26302.64282 | 1.28791 | 0.08064 | 328.78304 | 8.06418 | 2.76594 | 2.05452 | -0.20707 | 0.2547711 | 0.0806418
131.83201 | 7.90966 | 26300.87078 | 1.28801 | 0.08072 | 328.76088 | 8.07168 | 2.76851 | 2.06139 | -0.20776 | 0.2553855 | 0.0807168
131.93201 | 7.91571 | 26305.50563 | 1.28812 | 0.08081 | 328.81882 | 8.08117 | 2.77177 | 2.06031 | -0.20765 | 0.2549519 | 0.0808117
132.03201 | 7.92171 | 26304.91197 | 1.28837 | 0.08088 | 328.8114 | 8.08808 | 2.77414 | 2.07116 | -0.20874 | 0.2560756 | 0.0808808
132.13201 | 7.92744 | 26305.48775 | 1.28838 | 0.08099 | 328.8186 | 8.09935 | 2.77801 | 2.07594 | -0.20922 | 0.2563095 | 0.0809935
132.23201 | 7.93382 | 26308.68673 | 1.28858 | 0.08109 | 328.85858 | 8.10863 | 2.78119 | 2.07408 | -0.20904 | 0.2557867 | 0.0810863
132.33201 | 7.93971 | 26304.22533 | 1.28855 | 0.08116 | 328.80282 | 8.11609 | 2.78375 | 2.07704 | -0.20934 | 0.2559163 | 0.0811609
132.43201 | 7.94571 | 26308.3899 | 1.28846 | 0.08129 | 328.85487 | 8.12893 | 2.78815 | 2.07762 | -0.20939 | 0.2555835 | 0.0812893
132.53201 | 7.95166 | 26308.15923 | 1.28836 | 0.08137 | 328.85199 | 8.13727 | 2.79101 | 2.08398 | -0.21004 | 0.2561031 | 0.0813727
132.63201 | 7.95749 | 26309.41272 | 1.28857 | 0.08148 | 328.86766 | 8.14768 | 2.79458 | 2.09464 | -0.21111 | 0.2570842 | 0.0814768
132.73201 | 7.96366 | 26310.15122 | 1.28861 | 0.08157 | 328.87689 | 8.15732 | 2.79789 | 2.09592 | -0.21124 | 0.2569373 | 0.0815732
132.83201 | 7.96965 | 26311.0435 | 1.28833 | 0.08169 | 328.88804 | 8.16866 | 2.80178 | 2.09981 | -0.21163 | 0.2570568 | 0.0816866
132.93201 | 7.97587 | 26314.03148 | 1.28848 | 0.08177 | 328.92539 | 8.17707 | 2.80466 | 2.106 | -0.21225 | 0.2575495 | 0.0817707
133.03201 | 7.98171 | 26312.08599 | 1.28875 | 0.08185 | 328.90107 | 8.18453 | 2.80722 | 2.10865 | -0.21252 | 0.2576385 | 0.0818453
133.13201 | 7.98771 | 26316.45083 | 1.28828 | 0.08197 | 328.95564 | 8.19719 | 2.81156 | 2.1096 | -0.21262 | 0.2573565 | 0.0819719
133.23201 | 7.99366 | 26314.78965 | 1.28822 | 0.08203 | 328.93487 | 8.20266 | 2.81344 | 2.11846 | -0.21351 | 0.258265 | 0.0820266
133.33201 | 7.99949 | 26313.81512 | 1.28814 | 0.08209 | 328.92269 | 8.20892 | 2.81559 | 2.11172 | -0.21283 | 0.257247 | 0.0820892
133.43201 | 8.00576 | 26316.52415 | 1.2884 | 0.08219 | 328.95655 | 8.21866 | 2.81893 | 2.11295 | -0.21296 | 0.2570918 | 0.0821866
133.53201 | 8.01166 | 26314.67879 | 1.28839 | 0.08229 | 328.93348 | 8.22866 | 2.82236 | 2.11537 | -0.2132 | 0.2570734 | 0.0822866
133.63201 | 8.01771 | 26319.58544 | 1.28855 | 0.08238 | 328.99482 | 8.23807 | 2.82559 | 2.12472 | -0.21414 | 0.2579148 | 0.0823807
133.73201 | 8.02371 | 26320.32037 | 1.28872 | 0.08245 | 329.004 | 8.24455 | 2.82781 | 2.12508 | -0.21418 | 0.2577557 | 0.0824455
133.83201 | 8.02955 | 26319.46743 | 1.28869 | 0.08256 | 328.99334 | 8.25641 | 2.83187 | 2.12952 | -0.21463 | 0.2579232 | 0.0825641
133.93201 | 8.03571 | 26319.99671 | 1.28859 | 0.08261 | 328.99996 | 8.26107 | 2.83347 | 2.12953 | -0.21463 | 0.257779 | 0.0826107
134.03201 | 8.04166 | 26319.0347 | 1.28871 | 0.08271 | 328.98793 | 8.27136 | 2.837 | 2.11555 | -0.21322 | 0.2557681 | 0.0827136
134.13201 | 8.04771 | 26322.01374 | 1.28868 | 0.08277 | 329.02517 | 8.27721 | 2.83901 | 2.10521 | -0.21218 | 0.2543381 | 0.0827721
134.23201 | 8.05371 | 26321.47193 | 1.28865 | 0.08287 | 329.0184 | 8.28686 | 2.84232 | 2.10704 | -0.21236 | 0.2542628 | 0.0828686
134.33201 | 8.0596 | 26324.74601 | 1.28858 | 0.08296 | 329.05933 | 8.29594 | 2.84543 | 2.10493 | -0.21215 | 0.2537301 | 0.0829594
134.43201 | 8.06571 | 26324.88728 | 1.28838 | 0.08305 | 329.06109 | 8.30542 | 2.84869 | 2.1162 | -0.21328 | 0.2547975 | 0.0830542
134.53201 | 8.0716 | 26322.61276 | 1.28846 | 0.08312 | 329.03266 | 8.31237 | 2.85107 | 2.11597 | -0.21326 | 0.2545568 | 0.0831237
134.63201 | 8.07782 | 26326.75052 | 1.28872 | 0.08322 | 329.08438 | 8.3221 | 2.85441 | 2.11222 | -0.21288 | 0.2538085 | 0.083221
134.73201 | 8.08376 | 26323.79293 | 1.28873 | 0.08326 | 329.04741 | 8.32645 | 2.8559 | 2.11755 | -0.21342 | 0.2543161 | 0.0832645
134.83201 | 8.0896 | 26328.41706 | 1.2886 | 0.08336 | 329.10521 | 8.33562 | 2.85904 | 2.13342 | -0.21502 | 0.2559402 | 0.0833562
134.93201 | 8.09566 | 26329.12159 | 1.28868 | 0.08348 | 329.11402 | 8.34759 | 2.86315 | 2.12698 | -0.21437 | 0.2548017 | 0.0834759
135.03201 | 8.1016 | 26327.25298 | 1.28872 | 0.08353 | 329.09066 | 8.35292 | 2.86498 | 2.13473 | -0.21515 | 0.2555669 | 0.0835292
135.13201 | 8.10782 | 26329.77247 | 1.28837 | 0.08363 | 329.12216 | 8.36318 | 2.8685 | 2.12894 | -0.21457 | 0.2545611 | 0.0836318
135.23201 | 8.11371 | 26328.22037 | 1.28852 | 0.08372 | 329.10275 | 8.37213 | 2.87157 | 2.11489 | -0.21315 | 0.2526107 | 0.0837213
135.33201 | 8.11976 | 26332.17394 | 1.28838 | 0.08382 | 329.15217 | 8.38172 | 2.87486 | 2.12378 | -0.21405 | 0.2533824 | 0.0838172
135.43201 | 8.12571 | 26330.80244 | 1.28829 | 0.0839 | 329.13503 | 8.38971 | 2.8776 | 2.12728 | -0.2144 | 0.2535582 | 0.0838971
135.53201 | 8.13144 | 26331.65896 | 1.28833 | 0.08399 | 329.14574 | 8.3986 | 2.88065 | 2.12408 | -0.21408 | 0.2529088 | 0.083986
135.63201 | 8.13771 | 26333.38988 | 1.2884 | 0.08406 | 329.16737 | 8.40639 | 2.88332 | 2.14778 | -0.21647 | 0.2554937 | 0.0840639
135.73201 | 8.14366 | 26330.99556 | 1.28824 | 0.08416 | 329.13744 | 8.41641 | 2.88675 | 2.14478 | -0.21616 | 0.2548331 | 0.0841641
135.83201 | 8.14971 | 26336.64608 | 1.28845 | 0.08426 | 329.20808 | 8.42582 | 2.88998 | 2.14464 | -0.21615 | 0.2545319 | 0.0842582
135.93201 | 8.15576 | 26334.73814 | 1.28818 | 0.08438 | 329.18423 | 8.43764 | 2.89404 | 2.15248 | -0.21694 | 0.2551045 | 0.0843764
136.03201 | 8.16155 | 26335.69479 | 1.28848 | 0.08443 | 329.19618 | 8.44297 | 2.89586 | 2.15724 | -0.21742 | 0.2555072 | 0.0844297
136.13201 | 8.16766 | 26336.115 | 1.28865 | 0.08457 | 329.20144 | 8.45682 | 2.90061 | 2.1596 | -0.21766 | 0.2553679 | 0.0845682
136.23201 | 8.17365 | 26333.99785 | 1.28856 | 0.08461 | 329.17497 | 8.46051 | 2.90188 | 2.1534 | -0.21703 | 0.2545237 | 0.0846051
136.33201 | 8.17976 | 26337.13782 | 1.28846 | 0.08473 | 329.21422 | 8.47264 | 2.90604 | 2.15778 | -0.21747 | 0.2546762 | 0.0847264
136.43201 | 8.1856 | 26336.17401 | 1.28833 | 0.08482 | 329.20218 | 8.48216 | 2.9093 | 2.16109 | -0.21781 | 0.2547806 | 0.0848216
136.53201 | 8.19166 | 26340.56568 | 1.28862 | 0.0849 | 329.25707 | 8.48998 | 2.91199 | 2.16496 | -0.2182 | 0.2550018 | 0.0848998
136.63201 | 8.19771 | 26339.71632 | 1.28852 | 0.08501 | 329.24645 | 8.50061 | 2.91563 | 2.15775 | -0.21747 | 0.2538347 | 0.0850061
136.73201 | 8.20349 | 26338.65058 | 1.28877 | 0.08508 | 329.23313 | 8.50784 | 2.91811 | 2.17262 | -0.21897 | 0.2553668 | 0.0850784
136.83201 | 8.20982 | 26340.76059 | 1.28854 | 0.08516 | 329.25951 | 8.51612 | 2.92095 | 2.17127 | -0.21883 | 0.25496 | 0.0851612
136.93201 | 8.21571 | 26338.13918 | 1.28887 | 0.08525 | 329.22674 | 8.52489 | 2.92396 | 2.17699 | -0.21941 | 0.2553687 | 0.0852489
137.03201 | 8.22166 | 26343.20498 | 1.28871 | 0.08533 | 329.29006 | 8.53274 | 2.92665 | 2.17352 | -0.21906 | 0.2547271 | 0.0853274
137.13201 | 8.22765 | 26342.81337 | 1.28867 | 0.08541 | 329.28517 | 8.54119 | 2.92955 | 2.18217 | -0.21993 | 0.2554878 | 0.0854119
137.23201 | 8.23349 | 26343.33551 | 1.28856 | 0.0855 | 329.29169 | 8.54984 | 2.93252 | 2.19386 | -0.22111 | 0.2565966 | 0.0854984
137.33201 | 8.23971 | 26344.66588 | 1.2889 | 0.08555 | 329.30832 | 8.55477 | 2.93421 | 2.19299 | -0.22102 | 0.256347 | 0.0855477
137.43201 | 8.24571 | 26344.02037 | 1.28862 | 0.08568 | 329.30025 | 8.56778 | 2.93867 | 2.20171 | -0.2219 | 0.2569756 | 0.0856778
137.53201 | 8.25182 | 26346.65608 | 1.28892 | 0.08576 | 329.3332 | 8.57644 | 2.94164 | 2.19361 | -0.22108 | 0.2557716 | 0.0857644
137.63201 | 8.25771 | 26346.11785 | 1.28865 | 0.08582 | 329.32647 | 8.58226 | 2.94364 | 2.20493 | -0.22223 | 0.2569172 | 0.0858226
137.73201 | 8.26355 | 26347.54479 | 1.28877 | 0.08591 | 329.34431 | 8.59104 | 2.94665 | 2.21475 | -0.22322 | 0.2577977 | 0.0859104
137.83201 | 8.2696 | 26348.00434 | 1.28869 | 0.08599 | 329.35005 | 8.59915 | 2.94943 | 2.21688 | -0.22343 | 0.2578022 | 0.0859915
137.93201 | 8.27555 | 26346.39144 | 1.28873 | 0.0861 | 329.32989 | 8.6104 | 2.95329 | 2.2155 | -0.22329 | 0.2573051 | 0.086104
138.03201 | 8.28182 | 26350.9655 | 1.28878 | 0.08619 | 329.38707 | 8.61884 | 2.95618 | 2.2125 | -0.22299 | 0.2567051 | 0.0861884
138.13201 | 8.28776 | 26348.38521 | 1.28889 | 0.08626 | 329.35482 | 8.62556 | 2.95849 | 2.22353 | -0.2241 | 0.2577838 | 0.0862556
138.23201 | 8.2936 | 26351.31955 | 1.28861 | 0.08634 | 329.39149 | 8.63414 | 2.96143 | 2.23046 | -0.2248 | 0.2583303 | 0.0863414
138.33201 | 8.29971 | 26351.37141 | 1.28876 | 0.08644 | 329.39214 | 8.64434 | 2.96493 | 2.224 | -0.22415 | 0.2572782 | 0.0864434
138.43201 | 8.30549 | 26349.08259 | 1.28887 | 0.08653 | 329.36353 | 8.65331 | 2.96801 | 2.22879 | -0.22463 | 0.257565 | 0.0865331
138.53201 | 8.31171 | 26352.21183 | 1.28857 | 0.08663 | 329.40265 | 8.66285 | 2.97128 | 2.23627 | -0.22538 | 0.2581448 | 0.0866285
138.63201 | 8.31766 | 26350.54886 | 1.28858 | 0.08672 | 329.38186 | 8.67229 | 2.97452 | 2.23502 | -0.22526 | 0.2577197 | 0.0867229
138.73201 | 8.32371 | 26354.59721 | 1.28856 | 0.0868 | 329.43247 | 8.67991 | 2.97713 | 2.23677 | -0.22543 | 0.2576951 | 0.0867991
138.83201 | 8.32971 | 26354.06256 | 1.28854 | 0.08693 | 329.42578 | 8.69307 | 2.98164 | 2.24019 | -0.22578 | 0.2576984 | 0.0869307
138.93201 | 8.33555 | 26354.96914 | 1.28856 | 0.08699 | 329.43711 | 8.69869 | 2.98357 | 2.23109 | -0.22486 | 0.2564857 | 0.0869869
139.03201 | 8.34182 | 26355.6844 | 1.28867 | 0.08711 | 329.44605 | 8.71092 | 2.98777 | 2.23459 | -0.22521 | 0.2565274 | 0.0871092
139.13201 | 8.3476 | 26351.52161 | 1.28869 | 0.08721 | 329.39402 | 8.72079 | 2.99115 | 2.24412 | -0.22618 | 0.2573299 | 0.0872079
139.23201 | 8.35376 | 26357.03444 | 1.2887 | 0.08727 | 329.46293 | 8.7273 | 2.99339 | 2.23636 | -0.22539 | 0.2562488 | 0.087273
139.33201 | 8.35971 | 26354.82252 | 1.2887 | 0.08742 | 329.43528 | 8.74234 | 2.99854 | 2.24827 | -0.22659 | 0.2571703 | 0.0874234
139.43201 | 8.36549 | 26357.09345 | 1.28853 | 0.08751 | 329.46367 | 8.75103 | 3.00152 | 2.25489 | -0.22726 | 0.2576714 | 0.0875103
139.53201 | 8.37171 | 26358.09481 | 1.28874 | 0.08763 | 329.47619 | 8.76261 | 3.0055 | 2.24807 | -0.22657 | 0.2565526 | 0.0876261
139.63201 | 8.3776 | 26355.98302 | 1.28846 | 0.08776 | 329.44979 | 8.77567 | 3.00998 | 2.22491 | -0.22424 | 0.2535316 | 0.0877567
139.73201 | 8.38382 | 26358.9406 | 1.28867 | 0.08784 | 329.48676 | 8.78431 | 3.01294 | 2.22908 | -0.22466 | 0.253757 | 0.0878431
139.83201 | 8.38971 | 26357.48327 | 1.28859 | 0.08796 | 329.46854 | 8.79603 | 3.01696 | 2.23504 | -0.22526 | 0.2540965 | 0.0879603
139.93201 | 8.39566 | 26360.5839 | 1.28867 | 0.08804 | 329.5073 | 8.80387 | 3.01965 | 2.2343 | -0.22519 | 0.2537861 | 0.0880387
140.03201 | 8.4016 | 26358.90305 | 1.28858 | 0.08814 | 329.48629 | 8.81396 | 3.02311 | 2.24485 | -0.22625 | 0.2546926 | 0.0881396
140.13201 | 8.40744 | 26359.1677 | 1.28858 | 0.08826 | 329.4896 | 8.8255 | 3.02707 | 2.2424 | -0.226 | 0.2540819 | 0.088255
140.23201 | 8.41382 | 26361.48512 | 1.28838 | 0.08833 | 329.51856 | 8.83301 | 3.02964 | 2.22743 | -0.22449 | 0.2521711 | 0.0883301
140.33201 | 8.41966 | 26358.5633 | 1.28865 | 0.0884 | 329.48204 | 8.84007 | 3.03206 | 2.23221 | -0.22497 | 0.2525104 | 0.0884007
140.43201 | 8.42576 | 26363.73818 | 1.28867 | 0.08852 | 329.54673 | 8.85177 | 3.03608 | 2.23706 | -0.22546 | 0.2527246 | 0.0885177
140.53201 | 8.43176 | 26362.12349 | 1.28862 | 0.08859 | 329.52654 | 8.85879 | 3.03849 | 2.23461 | -0.22522 | 0.2522478 | 0.0885879
140.63201 | 8.43749 | 26361.68361 | 1.28871 | 0.08868 | 329.52105 | 8.86825 | 3.04173 | 2.23158 | -0.22491 | 0.251637 | 0.0886825
140.73201 | 8.44366 | 26363.47353 | 1.28844 | 0.08877 | 329.54342 | 8.87654 | 3.04457 | 2.24109 | -0.22587 | 0.2524734 | 0.0887654
140.83201 | 8.44966 | 26362.05375 | 1.28857 | 0.08885 | 329.52567 | 8.88536 | 3.0476 | 2.23127 | -0.22488 | 0.2511176 | 0.0888536
140.93201 | 8.45576 | 26365.32247 | 1.2887 | 0.08895 | 329.56653 | 8.89481 | 3.05084 | 2.23483 | -0.22524 | 0.251251 | 0.0889481
141.03201 | 8.46171 | 26365.83388 | 1.28873 | 0.08902 | 329.57292 | 8.90205 | 3.05332 | 2.2664 | -0.22842 | 0.254593 | 0.0890205
141.13201 | 8.4676 | 26367.28406 | 1.28867 | 0.08913 | 329.59105 | 8.91334 | 3.0572 | 2.26826 | -0.22861 | 0.2544792 | 0.0891334
141.23201 | 8.47371 | 26367.69176 | 1.28866 | 0.08922 | 329.59615 | 8.9219 | 3.06013 | 2.26424 | -0.2282 | 0.2537845 | 0.089219
141.33201 | 8.47955 | 26364.84861 | 1.28857 | 0.08928 | 329.56061 | 8.92796 | 3.06221 | 2.27026 | -0.22881 | 0.2542865 | 0.0892796
141.43201 | 8.48582 | 26367.4736 | 1.2886 | 0.08937 | 329.59342 | 8.9365 | 3.06514 | 2.27323 | -0.22911 | 0.2543759 | 0.089365
141.53201 | 8.49165 | 26366.01985 | 1.28865 | 0.08947 | 329.57525 | 8.94679 | 3.06867 | 2.27472 | -0.22926 | 0.2542498 | 0.0894679
141.63201 | 8.4976 | 26370.77987 | 1.28865 | 0.08956 | 329.63475 | 8.95595 | 3.07181 | 2.28374 | -0.23017 | 0.254997 | 0.0895595
141.73201 | 8.50371 | 26370.80133 | 1.2887 | 0.08967 | 329.63502 | 8.96654 | 3.07544 | 2.28128 | -0.22992 | 0.2544214 | 0.0896654
141.83201 | 8.50949 | 26368.34264 | 1.28861 | 0.08974 | 329.60428 | 8.97426 | 3.07809 | 2.28394 | -0.23019 | 0.254499 | 0.0897426
141.93201 | 8.51582 | 26371.23406 | 1.28873 | 0.08984 | 329.64043 | 8.98394 | 3.08141 | 2.28763 | -0.23056 | 0.2546355 | 0.0898394
142.03201 | 8.52176 | 26367.69891 | 1.28859 | 0.08991 | 329.59624 | 8.99074 | 3.08374 | 2.29052 | -0.23085 | 0.2547643 | 0.0899074
142.13201 | 8.52771 | 26371.5291 | 1.28854 | 0.09001 | 329.64411 | 9.00055 | 3.08711 | 2.29997 | -0.2318 | 0.2555366 | 0.0900055
142.23201 | 8.53365 | 26371.15359 | 1.28836 | 0.09011 | 329.63942 | 9.01128 | 3.09079 | 2.29194 | -0.23099 | 0.2543412 | 0.0901128
142.33201 | 8.53949 | 26371.73295 | 1.28861 | 0.0902 | 329.64666 | 9.01952 | 3.09362 | 2.30537 | -0.23235 | 0.2555979 | 0.0901952
142.43201 | 8.54571 | 26373.22426 | 1.28867 | 0.09028 | 329.6653 | 9.02837 | 3.09665 | 2.30366 | -0.23218 | 0.2551579 | 0.0902837
142.53201 | 8.55166 | 26370.59927 | 1.28845 | 0.0904 | 329.63249 | 9.03955 | 3.10049 | 2.31307 | -0.23312 | 0.2558833 | 0.0903955
142.63201 | 8.55787 | 26375.53096 | 1.28842 | 0.09047 | 329.69414 | 9.04718 | 3.1031 | 2.30781 | -0.23259 | 0.2550861 | 0.0904718
142.73201 | 8.56371 | 26372.02442 | 1.28867 | 0.09057 | 329.65031 | 9.05688 | 3.10643 | 2.31495 | -0.23331 | 0.2556013 | 0.0905688
142.83201 | 8.56955 | 26374.9212 | 1.28847 | 0.09064 | 329.68652 | 9.06363 | 3.10875 | 2.31996 | -0.23382 | 0.2559637 | 0.0906363
142.93201 | 8.57576 | 26375.25201 | 1.28837 | 0.09075 | 329.69065 | 9.07451 | 3.11248 | 2.3243 | -0.23426 | 0.256135 | 0.0907451
143.03201 | 8.58149 | 26371.63103 | 1.28864 | 0.09086 | 329.64539 | 9.08551 | 3.11625 | 2.33417 | -0.23525 | 0.2569113 | 0.0908551
143.13201 | 8.58776 | 26375.59354 | 1.2885 | 0.09095 | 329.69492 | 9.09496 | 3.11949 | 2.33342 | -0.23518 | 0.2565619 | 0.0909496
143.23201 | 8.59371 | 26374.1684 | 1.28862 | 0.09104 | 329.6771 | 9.10372 | 3.12249 | 2.33485 | -0.23532 | 0.2564721 | 0.0910372
143.33201 | 8.59966 | 26377.23684 | 1.28861 | 0.09112 | 329.71546 | 9.11166 | 3.12522 | 2.33333 | -0.23517 | 0.2560818 | 0.0911166
143.43201 | 8.60571 | 26376.65749 | 1.28836 | 0.09122 | 329.70822 | 9.12192 | 3.12874 | 2.34609 | -0.23645 | 0.2571926 | 0.0912192
143.53201 | 8.6116 | 26376.29092 | 1.28856 | 0.09131 | 329.70364 | 9.13087 | 3.13181 | 2.34788 | -0.23663 | 0.2571365 | 0.0913087
143.63201 | 8.61776 | 26377.04015 | 1.2886 | 0.0914 | 329.713 | 9.13993 | 3.13492 | 2.34658 | -0.2365 | 0.2567394 | 0.0913993
143.73201 | 8.62366 | 26375.67043 | 1.28837 | 0.09147 | 329.69588 | 9.14748 | 3.13751 | 2.3496 | -0.23681 | 0.2568576 | 0.0914748
143.83201 | 8.62971 | 26379.84753 | 1.28858 | 0.09157 | 329.74809 | 9.15674 | 3.14068 | 2.34002 | -0.23584 | 0.2555516 | 0.0915674
143.93201 | 8.63571 | 26378.18992 | 1.28853 | 0.09166 | 329.72737 | 9.16633 | 3.14397 | 2.35077 | -0.23692 | 0.2564571 | 0.0916633
144.03201 | 8.64149 | 26380.04422 | 1.2889 | 0.09175 | 329.75055 | 9.17487 | 3.1469 | 2.3487 | -0.23672 | 0.2559927 | 0.0917487
144.13201 | 8.64776 | 26380.47695 | 1.28861 | 0.09184 | 329.75596 | 9.18431 | 3.15014 | 2.35643 | -0.23749 | 0.2565713 | 0.0918431
144.23201 | 8.65365 | 26376.57344 | 1.28892 | 0.09191 | 329.70717 | 9.19148 | 3.15259 | 2.35883 | -0.23774 | 0.2566322 | 0.0919148
144.33201 | 8.65976 | 26381.06883 | 1.28841 | 0.09201 | 329.76336 | 9.20112 | 3.1559 | 2.35671 | -0.23752 | 0.2561329 | 0.0920112
144.43201 | 8.66571 | 26379.76527 | 1.28867 | 0.0921 | 329.74707 | 9.20969 | 3.15884 | 2.35609 | -0.23746 | 0.2558273 | 0.0920969
144.53201 | 8.67155 | 26381.71792 | 1.28823 | 0.09217 | 329.77147 | 9.21716 | 3.1614 | 2.36721 | -0.23858 | 0.2568264 | 0.0921716
144.63201 | 8.6776 | 26382.22039 | 1.28828 | 0.09222 | 329.77775 | 9.22191 | 3.16303 | 2.36189 | -0.23804 | 0.2561172 | 0.0922191
144.73201 | 8.6836 | 26381.20115 | 1.28841 | 0.09233 | 329.76501 | 9.23314 | 3.16689 | 2.36678 | -0.23854 | 0.2563353 | 0.0923314
144.83201 | 8.68987 | 26384.19449 | 1.28846 | 0.09244 | 329.80243 | 9.24397 | 3.1706 | 2.37329 | -0.23919 | 0.2567393 | 0.0924397
144.93201 | 8.69571 | 26381.94859 | 1.28879 | 0.0925 | 329.77436 | 9.24962 | 3.17254 | 2.36338 | -0.23819 | 0.255511 | 0.0924962
145.03201 | 8.70166 | 26385.72514 | 1.28844 | 0.09259 | 329.82156 | 9.25921 | 3.17583 | 2.3697 | -0.23883 | 0.255929 | 0.0925921
145.13201 | 8.7076 | 26383.61335 | 1.28854 | 0.09265 | 329.79517 | 9.26481 | 3.17775 | 2.36083 | -0.23794 | 0.2548169 | 0.0926481
145.23201 | 8.71339 | 26382.96783 | 1.28857 | 0.09272 | 329.7871 | 9.27199 | 3.18021 | 2.32668 | -0.2345 | 0.2509364 | 0.0927199
145.33201 | 8.71976 | 26385.79845 | 1.28869 | 0.09283 | 329.82248 | 9.2834 | 3.18412 | 2.33504 | -0.23534 | 0.2515285 | 0.092834
145.43201 | 8.72571 | 26382.60841 | 1.28857 | 0.09291 | 329.78261 | 9.29069 | 3.18662 | 2.33366 | -0.2352 | 0.2511826 | 0.0929069
145.53201 | 8.73171 | 26388.54504 | 1.28867 | 0.093 | 329.85681 | 9.30014 | 3.18986 | 2.33971 | -0.23581 | 0.2515779 | 0.0930014
145.63201 | 8.73782 | 26387.47573 | 1.28832 | 0.09309 | 329.84345 | 9.30863 | 3.19278 | 2.3397 | -0.23581 | 0.2513474 | 0.0930863
145.73201 | 8.7436 | 26386.7712 | 1.28866 | 0.09316 | 329.83464 | 9.31574 | 3.19522 | 2.34411 | -0.23625 | 0.251629 | 0.0931574
145.83201 | 8.74965 | 26386.39748 | 1.28847 | 0.09325 | 329.82997 | 9.3252 | 3.19846 | 2.34639 | -0.23648 | 0.2516182 | 0.093252
145.93201 | 8.7556 | 26383.94415 | 1.28861 | 0.09333 | 329.7993 | 9.33337 | 3.20126 | 2.34601 | -0.23644 | 0.2513572 | 0.0933337
146.03201 | 8.76171 | 26387.16638 | 1.2887 | 0.09346 | 329.83958 | 9.34566 | 3.20548 | 2.35552 | -0.2374 | 0.2520443 | 0.0934566
146.13201 | 8.76771 | 26386.62815 | 1.28843 | 0.09352 | 329.83285 | 9.35238 | 3.20778 | 2.35519 | -0.23737 | 0.2518279 | 0.0935238
146.23201 | 8.7736 | 26389.93621 | 1.28843 | 0.09362 | 329.8742 | 9.36228 | 3.21118 | 2.3543 | -0.23728 | 0.2514665 | 0.0936228
146.33201 | 8.77976 | 26389.51421 | 1.28848 | 0.09371 | 329.86893 | 9.37062 | 3.21404 | 2.36712 | -0.23857 | 0.2526108 | 0.0937062
146.43201 | 8.78555 | 26386.26873 | 1.28839 | 0.09382 | 329.82836 | 9.38206 | 3.21796 | 2.36307 | -0.23816 | 0.2518711 | 0.0938206
146.53201 | 8.79182 | 26390.27059 | 1.28837 | 0.09394 | 329.87838 | 9.39431 | 3.22216 | 2.37786 | -0.23965 | 0.253117 | 0.0939431
146.63201 | 8.79771 | 26386.4404 | 1.28843 | 0.09401 | 329.8305 | 9.40108 | 3.22449 | 2.38735 | -0.24061 | 0.2539442 | 0.0940108
146.73201 | 8.8036 | 26390.38861 | 1.28846 | 0.09412 | 329.87986 | 9.41219 | 3.2283 | 2.38264 | -0.24014 | 0.2531441 | 0.0941219
146.83201 | 8.80971 | 26390.64789 | 1.2885 | 0.09424 | 329.8831 | 9.42362 | 3.23222 | 2.39254 | -0.24113 | 0.2538876 | 0.0942362
146.93201 | 8.81555 | 26389.7717 | 1.28864 | 0.09432 | 329.87215 | 9.4324 | 3.23523 | 2.39997 | -0.24188 | 0.254439 | 0.094324
147.03201 | 8.82176 | 26390.4798 | 1.28839 | 0.0944 | 329.881 | 9.43994 | 3.23781 | 2.39866 | -0.24175 | 0.254097 | 0.0943994
147.13201 | 8.82765 | 26389.01889 | 1.28842 | 0.09452 | 329.86274 | 9.45246 | 3.24211 | 2.412 | -0.2431 | 0.2551717 | 0.0945246
147.23201 | 8.83382 | 26392.5308 | 1.28848 | 0.09461 | 329.90663 | 9.46054 | 3.24488 | 2.4007 | -0.24196 | 0.2537593 | 0.0946054
147.33201 | 8.83971 | 26390.85531 | 1.28849 | 0.09474 | 329.88569 | 9.47384 | 3.24944 | 2.41128 | -0.24302 | 0.2545198 | 0.0947384
147.43201 | 8.84549 | 26392.7561 | 1.28834 | 0.09483 | 329.90945 | 9.48253 | 3.25242 | 2.41663 | -0.24356 | 0.2548508 | 0.0948253
147.53201 | 8.85171 | 26393.03148 | 1.28852 | 0.09492 | 329.91289 | 9.49189 | 3.25563 | 2.41542 | -0.24344 | 0.254472 | 0.0949189
147.63201 | 8.8576 | 26390.29205 | 1.28835 | 0.09501 | 329.87865 | 9.50137 | 3.25889 | 2.42508 | -0.24441 | 0.2552348 | 0.0950137
147.73201 | 8.86376 | 26395.06459 | 1.28852 | 0.09509 | 329.93831 | 9.50885 | 3.26145 | 2.42183 | -0.24409 | 0.2546922 | 0.0950885
147.83201 | 8.86976 | 26393.24784 | 1.28841 | 0.0952 | 329.9156 | 9.5202 | 3.26534 | 2.43681 | -0.2456 | 0.2559621 | 0.095202
147.93201 | 8.87565 | 26395.43653 | 1.2885 | 0.0953 | 329.94296 | 9.52993 | 3.26868 | 2.43121 | -0.24503 | 0.2551131 | 0.0952993
148.03201 | 8.8816 | 26394.45841 | 1.28829 | 0.09542 | 329.93073 | 9.54227 | 3.27291 | 2.44545 | -0.24647 | 0.2562755 | 0.0954227
148.13201 | 8.88755 | 26392.54332 | 1.28833 | 0.09549 | 329.90679 | 9.54948 | 3.27539 | 2.44145 | -0.24606 | 0.2556631 | 0.0954948
148.23201 | 8.89371 | 26394.0239 | 1.28829 | 0.09559 | 329.9253 | 9.55911 | 3.27869 | 2.44951 | -0.24688 | 0.2562488 | 0.0955911
148.33201 | 8.89971 | 26394.22596 | 1.28843 | 0.0957 | 329.92782 | 9.57035 | 3.28254 | 2.44725 | -0.24665 | 0.2557117 | 0.0957035
148.43201 | 8.90566 | 26397.23539 | 1.28856 | 0.09579 | 329.96544 | 9.57912 | 3.28555 | 2.45122 | -0.24705 | 0.255892 | 0.0957912
148.53201 | 8.91166 | 26396.62921 | 1.28852 | 0.09586 | 329.95787 | 9.58629 | 3.28801 | 2.44818 | -0.24674 | 0.2553835 | 0.0958629
148.63201 | 8.91749 | 26396.13926 | 1.28856 | 0.09599 | 329.95174 | 9.59861 | 3.29224 | 2.45621 | -0.24755 | 0.2558923 | 0.0959861
148.73201 | 8.92387 | 26396.84737 | 1.28822 | 0.09608 | 329.96059 | 9.6077 | 3.29536 | 2.46046 | -0.24798 | 0.2560925 | 0.096077
148.83201 | 8.92966 | 26393.1638 | 1.28823 | 0.09617 | 329.91455 | 9.6173 | 3.29865 | 2.45855 | -0.24779 | 0.2556383 | 0.096173
148.93201 | 8.93565 | 26398.00787 | 1.2885 | 0.09627 | 329.9751 | 9.62669 | 3.30187 | 2.46609 | -0.24855 | 0.2561722 | 0.0962669
149.03201 | 8.94176 | 26396.44861 | 1.28838 | 0.09633 | 329.95561 | 9.63308 | 3.30406 | 2.45399 | -0.24733 | 0.2547461 | 0.0963308
149.13201 | 8.94755 | 26397.62878 | 1.28825 | 0.09647 | 329.97036 | 9.6469 | 3.3088 | 2.46031 | -0.24796 | 0.2550363 | 0.096469
149.23201 | 8.95366 | 26398.68915 | 1.28845 | 0.09655 | 329.98361 | 9.65492 | 3.31155 | 2.46407 | -0.24834 | 0.2552139 | 0.0965492
149.33201 | 8.95965 | 26395.88535 | 1.28826 | 0.09668 | 329.94857 | 9.6678 | 3.31597 | 2.46408 | -0.24834 | 0.2548749 | 0.096678
149.43201 | 8.96582 | 26398.89836 | 1.28854 | 0.09674 | 329.98623 | 9.67371 | 3.318 | 2.46818 | -0.24876 | 0.2551431 | 0.0967371
149.53201 | 8.97171 | 26397.79687 | 1.28841 | 0.09685 | 329.97246 | 9.68481 | 3.3218 | 2.47833 | -0.24978 | 0.2558987 | 0.0968481
149.63201 | 8.9776 | 26400.16437 | 1.28852 | 0.09694 | 330.00205 | 9.69391 | 3.32493 | 2.47621 | -0.24957 | 0.2554398 | 0.0969391
149.73201 | 8.98366 | 26399.12188 | 1.2885 | 0.09705 | 329.98902 | 9.70475 | 3.32864 | 2.47048 | -0.24899 | 0.254564 | 0.0970475
149.83201 | 8.98949 | 26397.53222 | 1.28847 | 0.09716 | 329.96915 | 9.71642 | 3.33265 | 2.47763 | -0.24971 | 0.2549941 | 0.0971642
149.93201 | 8.99587 | 26401.40355 | 1.28852 | 0.09725 | 330.01754 | 9.72457 | 3.33544 | 2.48667 | -0.25062 | 0.25571 | 0.0972457
150.03201 | 9.00176 | 26398.52107 | 1.28854 | 0.09736 | 329.98151 | 9.73564 | 3.33924 | 2.47751 | -0.2497 | 0.2544784 | 0.0973564
150.13201 | 9.00766 | 26402.0437 | 1.28855 | 0.09744 | 330.02555 | 9.74405 | 3.34212 | 2.48557 | -0.25051 | 0.2550859 | 0.0974405
150.23201 | 9.01376 | 26400.36464 | 1.28842 | 0.09754 | 330.00456 | 9.75409 | 3.34557 | 2.47763 | -0.24971 | 0.2540093 | 0.0975409
150.33201 | 9.01949 | 26399.47414 | 1.28844 | 0.09764 | 329.99343 | 9.76357 | 3.34882 | 2.47682 | -0.24963 | 0.2536798 | 0.0976357
150.43201 | 9.02565 | 26401.43573 | 1.28801 | 0.09777 | 330.01795 | 9.77665 | 3.3533 | 2.47156 | -0.2491 | 0.2528023 | 0.0977665
150.53201 | 9.03171 | 26399.18268 | 1.28818 | 0.09783 | 329.98978 | 9.78319 | 3.35555 | 2.47262 | -0.2492 | 0.2527417 | 0.0978319
150.63201 | 9.03782 | 26402.69995 | 1.28849 | 0.09794 | 330.03375 | 9.79431 | 3.35936 | 2.46978 | -0.24892 | 0.2521648 | 0.0979431
150.73201 | 9.04365 | 26401.26944 | 1.28843 | 0.09805 | 330.01587 | 9.8054 | 3.36316 | 2.48199 | -0.25015 | 0.2531248 | 0.098054
150.83201 | 9.0496 | 26403.0093 | 1.28839 | 0.09813 | 330.03762 | 9.81342 | 3.36592 | 2.46694 | -0.24863 | 0.2513843 | 0.0981342
150.93201 | 9.05571 | 26401.41785 | 1.28852 | 0.0982 | 330.01772 | 9.81974 | 3.36808 | 2.46084 | -0.24802 | 0.2506013 | 0.0981974
151.03201 | 9.06155 | 26398.56756 | 1.28833 | 0.09831 | 329.98209 | 9.83117 | 3.372 | 2.46687 | -0.24863 | 0.2509233 | 0.0983117
151.13201 | 9.06782 | 26401.85773 | 1.28836 | 0.0984 | 330.02322 | 9.84015 | 3.37509 | 2.45507 | -0.24744 | 0.2494952 | 0.0984015
151.23201 | 9.07366 | 26399.8282 | 1.28828 | 0.09848 | 329.99785 | 9.84769 | 3.37767 | 2.46417 | -0.24835 | 0.2502282 | 0.0984769
151.33201 | 9.07955 | 26404.18231 | 1.28836 | 0.09857 | 330.05228 | 9.85742 | 3.38101 | 2.47275 | -0.24922 | 0.2508516 | 0.0985742
151.43201 | 9.08565 | 26404.19483 | 1.28847 | 0.09866 | 330.05244 | 9.86616 | 3.384 | 2.47386 | -0.24933 | 0.2507419 | 0.0986616
151.53201 | 9.09165 | 26402.53365 | 1.28856 | 0.09875 | 330.03167 | 9.87524 | 3.38712 | 2.47857 | -0.2498 | 0.2509883 | 0.0987524
151.63201 | 9.09776 | 26403.45454 | 1.28859 | 0.09882 | 330.04318 | 9.88185 | 3.38939 | 2.47777 | -0.24972 | 0.2507395 | 0.0988185
151.73201 | 9.10376 | 26402.23503 | 1.28851 | 0.09895 | 330.02794 | 9.89474 | 3.39381 | 2.48637 | -0.25059 | 0.251282 | 0.0989474
151.83201 | 9.10965 | 26404.61683 | 1.28819 | 0.09903 | 330.05771 | 9.90256 | 3.39649 | 2.48571 | -0.25052 | 0.2510169 | 0.0990256
151.93201 | 9.11565 | 26403.74064 | 1.28825 | 0.09911 | 330.04676 | 9.91149 | 3.39955 | 2.49119 | -0.25108 | 0.2513436 | 0.0991149
152.03201 | 9.12144 | 26403.02896 | 1.28836 | 0.0992 | 330.03786 | 9.92034 | 3.40259 | 2.49193 | -0.25115 | 0.251194 | 0.0992034
152.13201 | 9.12776 | 26405.00486 | 1.28824 | 0.09929 | 330.06256 | 9.92899 | 3.40556 | 2.51161 | -0.25313 | 0.2529572 | 0.0992899
152.23201 | 9.13365 | 26403.72276 | 1.28836 | 0.09937 | 330.04653 | 9.93743 | 3.40845 | 2.52023 | -0.254 | 0.2536098 | 0.0993743
152.33201 | 9.13976 | 26408.2092 | 1.28841 | 0.09948 | 330.10262 | 9.94757 | 3.41193 | 2.51997 | -0.25398 | 0.2533252 | 0.0994757
152.43201 | 9.14582 | 26405.66111 | 1.28839 | 0.09954 | 330.07076 | 9.95351 | 3.41397 | 2.52545 | -0.25453 | 0.2537246 | 0.0995351
152.53201 | 9.15149 | 26405.64859 | 1.28821 | 0.09966 | 330.07061 | 9.96621 | 3.41832 | 2.5286 | -0.25485 | 0.2537173 | 0.0996621
152.63201 | 9.15765 | 26406.84307 | 1.28816 | 0.09975 | 330.08554 | 9.97512 | 3.42138 | 2.52202 | -0.25418 | 0.252831 | 0.0997512
152.73201 | 9.1636 | 26403.0093 | 1.28837 | 0.09983 | 330.03762 | 9.98268 | 3.42397 | 2.53159 | -0.25515 | 0.2535982 | 0.0998268
152.83201 | 9.16976 | 26406.56412 | 1.28829 | 0.09992 | 330.08205 | 9.99159 | 3.42702 | 2.53113 | -0.2551 | 0.253326 | 0.0999159
152.93201 | 9.17571 | 26405.68614 | 1.28841 | 0.10001 | 330.07108 | 10.00118 | 3.43032 | 2.53957 | -0.25595 | 0.253927 | 0.1000118
153.03201 | 9.18165 | 26407.81045 | 1.28818 | 0.10008 | 330.09763 | 10.00807 | 3.43268 | 2.54206 | -0.2562 | 0.254001 | 0.1000807
153.13201 | 9.18765 | 26406.3406 | 1.28817 | 0.10019 | 330.07926 | 10.01853 | 3.43627 | 2.55081 | -0.25709 | 0.2546092 | 0.1001853
153.23201 | 9.19355 | 26405.34103 | 1.28806 | 0.10027 | 330.06676 | 10.02686 | 3.43912 | 2.55151 | -0.25716 | 0.2544675 | 0.1002686
153.33201 | 9.19982 | 26407.76396 | 1.28817 | 0.10039 | 330.09705 | 10.03853 | 3.44312 | 2.55903 | -0.25791 | 0.2549208 | 0.1003853
153.43201 | 9.20565 | 26403.59581 | 1.2882 | 0.10044 | 330.04495 | 10.04408 | 3.44503 | 2.55963 | -0.25797 | 0.2548397 | 0.1004408
153.53201 | 9.2116 | 26408.84399 | 1.2883 | 0.10056 | 330.11055 | 10.05565 | 3.449 | 2.55564 | -0.25757 | 0.2541497 | 0.1005565
153.63201 | 9.21782 | 26408.48279 | 1.28803 | 0.10065 | 330.10603 | 10.06451 | 3.45204 | 2.56504 | -0.25852 | 0.2548599 | 0.1006451
153.73201 | 9.22355 | 26407.39739 | 1.28813 | 0.10073 | 330.09247 | 10.07267 | 3.45484 | 2.56479 | -0.25849 | 0.2546286 | 0.1007267
153.83201 | 9.22971 | 26407.99105 | 1.28824 | 0.1008 | 330.09989 | 10.07993 | 3.45733 | 2.56868 | -0.25889 | 0.2548311 | 0.1007993
153.93201 | 9.23571 | 26404.49882 | 1.288 | 0.10091 | 330.05624 | 10.091 | 3.46112 | 2.57819 | -0.25984 | 0.255494 | 0.10091
154.03201 | 9.24176 | 26408.06079 | 1.28821 | 0.10102 | 330.10076 | 10.10212 | 3.46494 | 2.56457 | -0.25847 | 0.2538645 | 0.1010212
154.13201 | 9.24766 | 26407.15599 | 1.2882 | 0.10108 | 330.08945 | 10.10768 | 3.46685 | 2.57062 | -0.25908 | 0.2543234 | 0.1010768
154.23201 | 9.25355 | 26407.95529 | 1.28825 | 0.10117 | 330.09944 | 10.1175 | 3.47021 | 2.57481 | -0.2595 | 0.2544907 | 0.101175
154.33201 | 9.25965 | 26406.90565 | 1.28815 | 0.10125 | 330.08632 | 10.12478 | 3.47271 | 2.57605 | -0.25963 | 0.2544302 | 0.1012478
154.43201 | 9.26565 | 26406.23331 | 1.28827 | 0.10135 | 330.07792 | 10.13513 | 3.47626 | 2.57309 | -0.25933 | 0.2538783 | 0.1013513
154.53201 | 9.27187 | 26408.70631 | 1.28812 | 0.10145 | 330.10883 | 10.14549 | 3.47981 | 2.58259 | -0.26029 | 0.2545555 | 0.1014549
154.63201 | 9.27771 | 26404.85108 | 1.28823 | 0.10154 | 330.06064 | 10.15405 | 3.48275 | 2.5837 | -0.2604 | 0.2544502 | 0.1015405
154.73201 | 9.2836 | 26408.84399 | 1.28802 | 0.10162 | 330.11055 | 10.16161 | 3.48534 | 2.59556 | -0.2616 | 0.255428 | 0.1016161
154.83201 | 9.28966 | 26407.74071 | 1.28816 | 0.10173 | 330.09676 | 10.17347 | 3.48941 | 2.59447 | -0.26149 | 0.2550231 | 0.1017347
154.93201 | 9.29544 | 26405.44116 | 1.28801 | 0.1018 | 330.06801 | 10.18029 | 3.49175 | 2.59762 | -0.2618 | 0.2551617 | 0.1018029
155.03201 | 9.30176 | 26408.74922 | 1.28808 | 0.1019 | 330.10937 | 10.19043 | 3.49523 | 2.59601 | -0.26164 | 0.2547498 | 0.1019043
155.13201 | 9.30776 | 26408.62942 | 1.28801 | 0.102 | 330.10787 | 10.20009 | 3.49854 | 2.60459 | -0.26251 | 0.2553497 | 0.1020009
155.23201 | 9.31371 | 26410.40862 | 1.28806 | 0.10213 | 330.13011 | 10.21267 | 3.50285 | 2.60007 | -0.26205 | 0.2545926 | 0.1021267
155.33201 | 9.31965 | 26410.25662 | 1.28795 | 0.10218 | 330.12821 | 10.21849 | 3.50485 | 2.60813 | -0.26286 | 0.2552363 | 0.1021849
155.43201 | 9.3256 | 26409.74164 | 1.28813 | 0.1023 | 330.12177 | 10.23042 | 3.50894 | 2.59198 | -0.26123 | 0.2533601 | 0.1023042
155.53201 | 9.33176 | 26409.38222 | 1.28814 | 0.10238 | 330.11728 | 10.23846 | 3.5117 | 2.59737 | -0.26178 | 0.2536876 | 0.1023846
155.63201 | 9.3376 | 26405.70402 | 1.28803 | 0.10248 | 330.0713 | 10.24752 | 3.51481 | 2.59508 | -0.26155 | 0.2532398 | 0.1024752
155.73201 | 9.34376 | 26410.28166 | 1.28808 | 0.10259 | 330.12852 | 10.25945 | 3.5189 | 2.5958 | -0.26162 | 0.2530155 | 0.1025945
155.83201 | 9.34971 | 26409.28924 | 1.28784 | 0.10268 | 330.11612 | 10.26757 | 3.52169 | 2.58716 | -0.26075 | 0.2519739 | 0.1026757
155.93201 | 9.35549 | 26411.51726 | 1.28812 | 0.10279 | 330.14397 | 10.27913 | 3.52565 | 2.60739 | -0.26279 | 0.2536586 | 0.1027913
156.03201 | 9.36176 | 26412.45604 | 1.28793 | 0.1029 | 330.1557 | 10.29035 | 3.5295 | 2.60228 | -0.26227 | 0.2528855 | 0.1029035
156.13201 | 9.3676 | 26407.71747 | 1.28804 | 0.103 | 330.09647 | 10.30028 | 3.53291 | 2.60573 | -0.26262 | 0.2529766 | 0.1030028
156.23201 | 9.37382 | 26412.16636 | 1.28808 | 0.10309 | 330.15208 | 10.30921 | 3.53597 | 2.60058 | -0.2621 | 0.2522579 | 0.1030921
156.33201 | 9.37976 | 26408.97632 | 1.28808 | 0.1032 | 330.1122 | 10.3203 | 3.53977 | 2.60054 | -0.2621 | 0.251983 | 0.103203
156.43201 | 9.3856 | 26410.86817 | 1.28791 | 0.10328 | 330.13585 | 10.32818 | 3.54248 | 2.60734 | -0.26278 | 0.2524491 | 0.1032818
156.53201 | 9.39165 | 26410.52127 | 1.28807 | 0.10337 | 330.13152 | 10.33696 | 3.54548 | 2.60021 | -0.26206 | 0.2515449 | 0.1033696
156.63201 | 9.39755 | 26408.85115 | 1.28798 | 0.10348 | 330.11064 | 10.3481 | 3.54931 | 2.58665 | -0.2607 | 0.2499638 | 0.103481
156.73201 | 9.40376 | 26410.70724 | 1.28796 | 0.10361 | 330.13384 | 10.36058 | 3.55359 | 2.59623 | -0.26166 | 0.2505873 | 0.1036058
156.83201 | 9.40971 | 26408.63836 | 1.2881 | 0.10372 | 330.10798 | 10.37233 | 3.55762 | 2.5898 | -0.26101 | 0.2496835 | 0.1037233
156.93201 | 9.41576 | 26412.3559 | 1.28806 | 0.10379 | 330.15445 | 10.3788 | 3.55984 | 2.60014 | -0.26206 | 0.2505241 | 0.103788
157.03201 | 9.42171 | 26409.51812 | 1.28794 | 0.10394 | 330.11898 | 10.39367 | 3.56493 | 2.60539 | -0.26259 | 0.2506708 | 0.1039367
157.13201 | 9.42744 | 26409.77383 | 1.28778 | 0.10402 | 330.12217 | 10.40241 | 3.56793 | 2.60262 | -0.26231 | 0.2501939 | 0.1040241
157.23201 | 9.43376 | 26411.78906 | 1.28755 | 0.10415 | 330.14736 | 10.41525 | 3.57234 | 2.60811 | -0.26286 | 0.2504126 | 0.1041525
157.33201 | 9.43965 | 26406.81446 | 1.2877 | 0.10423 | 330.08518 | 10.42302 | 3.575 | 2.6135 | -0.2634 | 0.2507431 | 0.1042302
157.43201 | 9.44576 | 26411.19182 | 1.28802 | 0.10432 | 330.1399 | 10.43196 | 3.57807 | 2.62609 | -0.26467 | 0.2517351 | 0.1043196
157.53201 | 9.45176 | 26410.45868 | 1.28765 | 0.10443 | 330.13073 | 10.44289 | 3.58182 | 2.62296 | -0.26436 | 0.2511718 | 0.1044289
157.63201 | 9.4576 | 26410.20656 | 1.28773 | 0.10452 | 330.12758 | 10.45175 | 3.58486 | 2.63427 | -0.2655 | 0.252041 | 0.1045175
157.73201 | 9.46365 | 26409.52349 | 1.28785 | 0.10462 | 330.11904 | 10.46224 | 3.58846 | 2.62469 | -0.26453 | 0.2508727 | 0.1046224
157.83201 | 9.4696 | 26407.64594 | 1.28776 | 0.1047 | 330.09557 | 10.47013 | 3.59116 | 2.64552 | -0.26663 | 0.2526731 | 0.1047013
157.93201 | 9.47576 | 26409.52885 | 1.28797 | 0.10483 | 330.11911 | 10.48343 | 3.59572 | 2.64702 | -0.26678 | 0.2524956 | 0.1048343
158.03201 | 9.48171 | 26408.86188 | 1.2878 | 0.10494 | 330.11077 | 10.49376 | 3.59927 | 2.65004 | -0.26709 | 0.2525348 | 0.1049376
158.13201 | 9.48765 | 26412.87088 | 1.28782 | 0.10501 | 330.16089 | 10.50099 | 3.60175 | 2.65887 | -0.26798 | 0.2532018 | 0.1050099
158.23201 | 9.49371 | 26410.83241 | 1.28774 | 0.1051 | 330.13541 | 10.51001 | 3.60484 | 2.65412 | -0.2675 | 0.2525326 | 0.1051001
158.33201 | 9.49955 | 26409.08718 | 1.28788 | 0.1052 | 330.11359 | 10.52013 | 3.60831 | 2.66204 | -0.2683 | 0.2530425 | 0.1052013
158.43201 | 9.50582 | 26411.23116 | 1.28793 | 0.10531 | 330.14039 | 10.53135 | 3.61216 | 2.66766 | -0.26886 | 0.2533066 | 0.1053135
158.53201 | 9.51171 | 26407.75681 | 1.28793 | 0.10542 | 330.09696 | 10.54196 | 3.6158 | 2.66606 | -0.2687 | 0.2528998 | 0.1054196
158.63201 | 9.51766 | 26411.25977 | 1.28785 | 0.10552 | 330.14075 | 10.55213 | 3.61929 | 2.66385 | -0.26848 | 0.2524467 | 0.1055213
158.73201 | 9.52365 | 26410.36034 | 1.28776 | 0.10561 | 330.1295 | 10.5613 | 3.62243 | 2.67299 | -0.2694 | 0.2530929 | 0.105613
158.83201 | 9.52955 | 26410.64107 | 1.28778 | 0.10574 | 330.13301 | 10.57374 | 3.6267 | 2.67153 | -0.26925 | 0.2526571 | 0.1057374
158.93201 | 9.53571 | 26410.40325 | 1.28777 | 0.1058 | 330.13004 | 10.5803 | 3.62895 | 2.67626 | -0.26973 | 0.2529475 | 0.105803
159.03201 | 9.54171 | 26408.80287 | 1.2876 | 0.1059 | 330.11004 | 10.59005 | 3.63229 | 2.68607 | -0.27072 | 0.2536409 | 0.1059005
159.13201 | 9.54776 | 26412.22 | 1.28789 | 0.10603 | 330.15275 | 10.60319 | 3.6368 | 2.68059 | -0.27017 | 0.2528098 | 0.1060319
159.23201 | 9.55371 | 26409.91867 | 1.28796 | 0.10614 | 330.12398 | 10.61404 | 3.64052 | 2.6827 | -0.27038 | 0.2527501 | 0.1061404
159.33201 | 9.55955 | 26411.87489 | 1.28781 | 0.10624 | 330.14844 | 10.62442 | 3.64408 | 2.68595 | -0.27071 | 0.2528091 | 0.1062442
159.43201 | 9.56565 | 26410.86996 | 1.28795 | 0.10635 | 330.13587 | 10.63494 | 3.64769 | 2.68821 | -0.27093 | 0.2527715 | 0.1063494
159.53201 | 9.57155 | 26408.40769 | 1.28768 | 0.10644 | 330.1051 | 10.64422 | 3.65087 | 2.70308 | -0.27243 | 0.2539482 | 0.1064422
159.63201 | 9.57782 | 26413.61833 | 1.28742 | 0.10652 | 330.17023 | 10.65174 | 3.65345 | 2.69005 | -0.27112 | 0.2525456 | 0.1065174
159.73201 | 9.58376 | 26410.04384 | 1.28769 | 0.10662 | 330.12555 | 10.6624 | 3.65711 | 2.70291 | -0.27241 | 0.2534992 | 0.106624
159.83201 | 9.5896 | 26411.95357 | 1.28793 | 0.10671 | 330.14942 | 10.67116 | 3.66011 | 2.70133 | -0.27226 | 0.2531431 | 0.1067116
159.93201 | 9.59571 | 26411.60667 | 1.2879 | 0.10683 | 330.14508 | 10.68272 | 3.66408 | 2.71004 | -0.27313 | 0.2536845 | 0.1068272
160.03201 | 9.60155 | 26408.34153 | 1.28791 | 0.10692 | 330.10427 | 10.69186 | 3.66721 | 2.70279 | -0.2724 | 0.2527895 | 0.1069186
160.13201 | 9.60771 | 26409.29997 | 1.28783 | 0.10701 | 330.11625 | 10.70116 | 3.6704 | 2.70903 | -0.27303 | 0.2531529 | 0.1070116
160.23201 | 9.61365 | 26408.41663 | 1.28793 | 0.1071 | 330.10521 | 10.71026 | 3.67352 | 2.72577 | -0.27472 | 0.2545008 | 0.1071026
160.33201 | 9.61976 | 26412.53114 | 1.2879 | 0.10721 | 330.15664 | 10.72139 | 3.67734 | 2.72071 | -0.27421 | 0.2537647 | 0.1072139
160.43201 | 9.62571 | 26409.87575 | 1.28782 | 0.10733 | 330.12345 | 10.73289 | 3.68129 | 2.71396 | -0.27353 | 0.2528639 | 0.1073289
160.53201 | 9.63144 | 26408.65266 | 1.28779 | 0.10737 | 330.10816 | 10.73733 | 3.68281 | 2.72077 | -0.27422 | 0.2533935 | 0.1073733
160.63201 | 9.63776 | 26409.63793 | 1.28746 | 0.10748 | 330.12047 | 10.74751 | 3.6863 | 2.71064 | -0.27319 | 0.252211 | 0.1074751
160.73201 | 9.64365 | 26406.42464 | 1.28747 | 0.10759 | 330.08031 | 10.75924 | 3.69032 | 2.70559 | -0.27268 | 0.2514666 | 0.1075924
160.83201 | 9.64976 | 26413.46276 | 1.28755 | 0.10768 | 330.16828 | 10.76838 | 3.69346 | 2.70388 | -0.27251 | 0.2510944 | 0.1076838
160.93201 | 9.65571 | 26408.90479 | 1.28769 | 0.10777 | 330.11131 | 10.77737 | 3.69654 | 2.72635 | -0.27478 | 0.2529699 | 0.1077737
161.03201 | 9.6616 | 26410.92002 | 1.28725 | 0.10786 | 330.1365 | 10.78632 | 3.69961 | 2.71902 | -0.27404 | 0.2520804 | 0.1078632
161.13201 | 9.66765 | 26410.81989 | 1.28735 | 0.10794 | 330.13525 | 10.79379 | 3.70217 | 2.72321 | -0.27446 | 0.2522941 | 0.1079379
161.23201 | 9.67365 | 26407.68349 | 1.28686 | 0.10805 | 330.09604 | 10.80532 | 3.70613 | 2.71959 | -0.2741 | 0.2516899 | 0.1080532
161.33201 | 9.67987 | 26410.20656 | 1.2873 | 0.1081 | 330.12758 | 10.8099 | 3.7077 | 2.7295 | -0.27509 | 0.2525 | 0.108099
161.43201 | 9.68565 | 26408.18417 | 1.28716 | 0.10821 | 330.1023 | 10.82056 | 3.71136 | 2.72864 | -0.27501 | 0.2521718 | 0.1082056
161.53201 | 9.69165 | 26410.41577 | 1.28772 | 0.10831 | 330.1302 | 10.83117 | 3.715 | 2.72367 | -0.27451 | 0.2514659 | 0.1083117
161.63201 | 9.69765 | 26408.91552 | 1.28781 | 0.1084 | 330.11144 | 10.83991 | 3.71799 | 2.7333 | -0.27548 | 0.2521515 | 0.1083991
161.73201 | 9.70344 | 26408.27894 | 1.28788 | 0.10846 | 330.10349 | 10.84575 | 3.71999 | 2.72965 | -0.27511 | 0.2516792 | 0.1084575
161.83201 | 9.70982 | 26410.42829 | 1.28782 | 0.10854 | 330.13035 | 10.8541 | 3.72286 | 2.73463 | -0.27561 | 0.2519444 | 0.108541
161.93201 | 9.71571 | 26407.2758 | 1.28776 | 0.10867 | 330.09095 | 10.86747 | 3.72745 | 2.74078 | -0.27623 | 0.2522004 | 0.1086747
162.03201 | 9.72171 | 26411.31878 | 1.28793 | 0.10874 | 330.14148 | 10.87351 | 3.72952 | 2.746 | -0.27676 | 0.2525403 | 0.1087351
162.13201 | 9.72771 | 26409.61289 | 1.28777 | 0.10883 | 330.12016 | 10.8831 | 3.73281 | 2.74762 | -0.27692 | 0.2524667 | 0.108831
162.23201 | 9.73355 | 26409.10327 | 1.28795 | 0.10893 | 330.11379 | 10.89265 | 3.73608 | 2.73226 | -0.27537 | 0.2508352 | 0.1089265
162.33201 | 9.7396 | 26407.89449 | 1.28785 | 0.109 | 330.09868 | 10.90018 | 3.73866 | 2.74015 | -0.27617 | 0.2513858 | 0.1090018
162.43201 | 9.74565 | 26406.87525 | 1.28784 | 0.10911 | 330.08594 | 10.91112 | 3.74242 | 2.72034 | -0.27417 | 0.2493181 | 0.1091112
162.53201 | 9.75176 | 26409.70051 | 1.28768 | 0.10921 | 330.12126 | 10.92098 | 3.7458 | 2.72081 | -0.27422 | 0.2491361 | 0.1092098
162.63201 | 9.75771 | 26408.87082 | 1.28776 | 0.1093 | 330.11089 | 10.93025 | 3.74898 | 2.72777 | -0.27492 | 0.2495615 | 0.1093025
162.73201 | 9.76355 | 26409.74343 | 1.28778 | 0.10938 | 330.12179 | 10.9383 | 3.75174 | 2.73617 | -0.27577 | 0.2501458 | 0.109383
162.83201 | 9.76965 | 26408.53822 | 1.28779 | 0.10952 | 330.10673 | 10.95199 | 3.75644 | 2.72574 | -0.27472 | 0.2488808 | 0.1095199
162.93201 | 9.77555 | 26406.13139 | 1.28773 | 0.10958 | 330.07664 | 10.95794 | 3.75848 | 2.73293 | -0.27544 | 0.2494018 | 0.1095794
163.03201 | 9.78181 | 26409.01029 | 1.28776 | 0.10969 | 330.11263 | 10.96888 | 3.76223 | 2.74608 | -0.27677 | 0.2503519 | 0.1096888
163.13201 | 9.78771 | 26406.61955 | 1.28788 | 0.10978 | 330.08274 | 10.97814 | 3.7654 | 2.74224 | -0.27638 | 0.2497909 | 0.1097814
163.23201 | 9.7936 | 26410.08317 | 1.28779 | 0.10988 | 330.12604 | 10.98782 | 3.76872 | 2.74842 | -0.277 | 0.2501333 | 0.1098782
163.33201 | 9.79971 | 26409.74522 | 1.28781 | 0.10999 | 330.12182 | 10.99927 | 3.77265 | 2.74748 | -0.27691 | 0.2497875 | 0.1099927
163.43201 | 9.80555 | 26406.35133 | 1.28785 | 0.11008 | 330.07939 | 11.00817 | 3.7757 | 2.76416 | -0.27859 | 0.2511008 | 0.1100817
163.53201 | 9.81176 | 26408.17344 | 1.28782 | 0.1102 | 330.10217 | 11.02019 | 3.77983 | 2.7583 | -0.278 | 0.2502951 | 0.1102019
163.63201 | 9.81771 | 26405.5413 | 1.28771 | 0.1103 | 330.06927 | 11.03017 | 3.78325 | 2.77392 | -0.27957 | 0.2514848 | 0.1103017
163.73201 | 9.82371 | 26408.35762 | 1.28754 | 0.11037 | 330.10447 | 11.0372 | 3.78566 | 2.77054 | -0.27923 | 0.2510184 | 0.110372
163.83201 | 9.82965 | 26406.34239 | 1.28735 | 0.11051 | 330.07928 | 11.05144 | 3.79055 | 2.78094 | -0.28028 | 0.251636 | 0.1105144
163.93201 | 9.83549 | 26407.13632 | 1.28781 | 0.11058 | 330.0892 | 11.05823 | 3.79287 | 2.77919 | -0.2801 | 0.2513232 | 0.1105823
164.03201 | 9.84176 | 26408.12516 | 1.28783 | 0.11069 | 330.10156 | 11.06853 | 3.79641 | 2.78783 | -0.28097 | 0.2518699 | 0.1106853
164.13201 | 9.84765 | 26404.03032 | 1.28767 | 0.11079 | 330.05038 | 11.07915 | 3.80005 | 2.79093 | -0.28129 | 0.2519083 | 0.1107915
164.23201 | 9.85381 | 26408.74207 | 1.28761 | 0.11089 | 330.10928 | 11.08861 | 3.80329 | 2.79543 | -0.28174 | 0.2520992 | 0.1108861
164.33201 | 9.85976 | 26405.72011 | 1.28773 | 0.11096 | 330.0715 | 11.09637 | 3.80596 | 2.79546 | -0.28174 | 0.2519256 | 0.1109637
164.43201 | 9.86549 | 26406.20291 | 1.28777 | 0.11107 | 330.07754 | 11.1067 | 3.8095 | 2.80423 | -0.28263 | 0.2524809 | 0.111067
164.53201 | 9.87165 | 26406.01873 | 1.28786 | 0.11117 | 330.07523 | 11.11661 | 3.8129 | 2.79353 | -0.28155 | 0.2512933 | 0.1111661
164.63201 | 9.87755 | 26403.67627 | 1.28785 | 0.11127 | 330.04595 | 11.12665 | 3.81634 | 2.79814 | -0.28201 | 0.2514809 | 0.1112665
164.73201 | 9.88376 | 26405.98297 | 1.28777 | 0.11136 | 330.07479 | 11.13595 | 3.81953 | 2.79879 | -0.28208 | 0.2513293 | 0.1113595
164.83201 | 9.88971 | 26404.97267 | 1.28787 | 0.11147 | 330.06216 | 11.14724 | 3.8234 | 2.79725 | -0.28192 | 0.2509366 | 0.1114724
164.93201 | 9.89576 | 26407.94814 | 1.28769 | 0.11157 | 330.09935 | 11.15678 | 3.82668 | 2.81817 | -0.28403 | 0.2525971 | 0.1115678
165.03201 | 9.90165 | 26404.63829 | 1.28783 | 0.11165 | 330.05798 | 11.16519 | 3.82956 | 2.8122 | -0.28343 | 0.2518721 | 0.1116519
165.13201 | 9.90755 | 26404.33431 | 1.28765 | 0.11177 | 330.05418 | 11.17655 | 3.83346 | 2.81496 | -0.28371 | 0.2518631 | 0.1117655
165.23201 | 9.91376 | 26404.76167 | 1.28766 | 0.11189 | 330.05952 | 11.18865 | 3.83761 | 2.81602 | -0.28381 | 0.2516854 | 0.1118865
165.33201 | 9.91965 | 26401.49295 | 1.28772 | 0.11198 | 330.01866 | 11.19757 | 3.84067 | 2.82056 | -0.28427 | 0.2518904 | 0.1119757
165.43201 | 9.92571 | 26406.04734 | 1.28778 | 0.11208 | 330.07559 | 11.20757 | 3.8441 | 2.8325 | -0.28548 | 0.252731 | 0.1120757
165.53201 | 9.93171 | 26404.01781 | 1.28763 | 0.11217 | 330.05022 | 11.21716 | 3.84739 | 2.82491 | -0.28471 | 0.2518383 | 0.1121716
165.63201 | 9.93755 | 26404.26815 | 1.28782 | 0.11227 | 330.05335 | 11.22737 | 3.85089 | 2.83871 | -0.2861 | 0.2528384 | 0.1122737
165.73201 | 9.94371 | 26404.05715 | 1.28748 | 0.11239 | 330.05071 | 11.23875 | 3.85479 | 2.82917 | -0.28514 | 0.2517335 | 0.1123875
165.83201 | 9.94971 | 26402.05622 | 1.28758 | 0.11247 | 330.0257 | 11.24656 | 3.85747 | 2.82678 | -0.2849 | 0.2513462 | 0.1124656
165.93201 | 9.95576 | 26403.78535 | 1.28778 | 0.11258 | 330.04732 | 11.25841 | 3.86153 | 2.81543 | -0.28376 | 0.2500735 | 0.1125841
166.03201 | 9.96171 | 26403.80144 | 1.2877 | 0.11268 | 330.04752 | 11.26821 | 3.86489 | 2.81229 | -0.28344 | 0.2495774 | 0.1126821
166.13201 | 9.9676 | 26404.28603 | 1.2878 | 0.11278 | 330.05358 | 11.27796 | 3.86824 | 2.81875 | -0.28409 | 0.2499344 | 0.1127796
166.23201 | 9.97371 | 26404.07324 | 1.28782 | 0.11291 | 330.05092 | 11.29128 | 3.87281 | 2.8206 | -0.28428 | 0.2498034 | 0.1129128
166.33201 | 9.9796 | 26401.87204 | 1.28744 | 0.11302 | 330.0234 | 11.30225 | 3.87657 | 2.83058 | -0.28528 | 0.2504439 | 0.1130225
166.43201 | 9.98587 | 26403.76747 | 1.28729 | 0.11313 | 330.04709 | 11.31301 | 3.88026 | 2.8342 | -0.28565 | 0.2505257 | 0.1131301
166.53201 | 9.99171 | 26400.97082 | 1.28719 | 0.11324 | 330.01214 | 11.32443 | 3.88418 | 2.8445 | -0.28669 | 0.2511826 | 0.1132443
166.63201 | 9.9976 | 26404.64544 | 1.28747 | 0.11334 | 330.05807 | 11.33367 | 3.88735 | 2.83906 | -0.28614 | 0.2504979 | 0.1133367
166.73201 | 10.00371 | 26403.13268 | 1.28757 | 0.11344 | 330.03916 | 11.3443 | 3.89099 | 2.84483 | -0.28672 | 0.2507718 | 0.113443
166.83201 | 10.00944 | 26400.14112 | 1.28781 | 0.11354 | 330.00176 | 11.3537 | 3.89422 | 2.8457 | -0.28681 | 0.2506408 | 0.113537
166.93201 | 10.01576 | 26402.74286 | 1.28764 | 0.11365 | 330.03429 | 11.36549 | 3.89826 | 2.83932 | -0.28616 | 0.2498194 | 0.1136549
167.03201 | 10.02176 | 26399.70124 | 1.28778 | 0.11378 | 329.99627 | 11.37829 | 3.90265 | 2.8513 | -0.28737 | 0.2505913 | 0.1137829
167.13201 | 10.02776 | 26402.63736 | 1.28768 | 0.11388 | 330.03297 | 11.38795 | 3.90597 | 2.84343 | -0.28658 | 0.2496876 | 0.1138795
167.23201 | 10.03371 | 26400.59531 | 1.28762 | 0.11396 | 330.00744 | 11.39647 | 3.90889 | 2.85347 | -0.28759 | 0.2503819 | 0.1139647
167.33201 | 10.03955 | 26399.96767 | 1.2875 | 0.11409 | 329.9996 | 11.40896 | 3.91317 | 2.86007 | -0.28825 | 0.2506863 | 0.1140896
167.43201 | 10.04565 | 26400.0088 | 1.2877 | 0.11418 | 330.00011 | 11.41827 | 3.91637 | 2.85344 | -0.28759 | 0.2499013 | 0.1141827
167.53201 | 10.0516 | 26397.00472 | 1.28753 | 0.11428 | 329.96256 | 11.42799 | 3.9197 | 2.87127 | -0.28938 | 0.2512489 | 0.1142799
167.63201 | 10.05781 | 26401.5609 | 1.28754 | 0.11439 | 330.01951 | 11.43873 | 3.92338 | 2.85591 | -0.28783 | 0.2496702 | 0.1143873
167.73201 | 10.06371 | 26398.82505 | 1.28689 | 0.11447 | 329.98531 | 11.44743 | 3.92637 | 2.8741 | -0.28967 | 0.2510695 | 0.1144743
167.83201 | 10.06955 | 26401.03161 | 1.2872 | 0.1146 | 330.0129 | 11.45965 | 3.93056 | 2.86708 | -0.28896 | 0.2501891 | 0.1145965
167.93201 | 10.07581 | 26400.12503 | 1.28747 | 0.11468 | 330.00156 | 11.46767 | 3.93331 | 2.87154 | -0.28941 | 0.2504031 | 0.1146767
168.03201 | 10.08155 | 26395.49732 | 1.28772 | 0.11484 | 329.94372 | 11.4843 | 3.93901 | 2.87926 | -0.29019 | 0.2507127 | 0.114843
168.13201 | 10.08776 | 26398.39947 | 1.2875 | 0.11491 | 329.97999 | 11.49065 | 3.94119 | 2.8775 | -0.29001 | 0.250421 | 0.1149065
168.23201 | 10.09371 | 26395.82992 | 1.28767 | 0.11502 | 329.94787 | 11.50212 | 3.94513 | 2.88261 | -0.29053 | 0.2506155 | 0.1150212
168.33201 | 10.0996 | 26397.98999 | 1.28767 | 0.1151 | 329.97487 | 11.50968 | 3.94772 | 2.86332 | -0.28858 | 0.2487749 | 0.1150968
168.43201 | 10.10565 | 26396.64888 | 1.28768 | 0.11523 | 329.95811 | 11.52258 | 3.95214 | 2.85181 | -0.28742 | 0.2474975 | 0.1152258
168.53201 | 10.11155 | 26396.59345 | 1.28753 | 0.11532 | 329.95742 | 11.53227 | 3.95547 | 2.85641 | -0.28789 | 0.2476884 | 0.1153227
168.63201 | 10.11782 | 26396.47007 | 1.2875 | 0.11539 | 329.95588 | 11.53858 | 3.95763 | 2.86184 | -0.28843 | 0.2480236 | 0.1153858
168.73201 | 10.12365 | 26394.18125 | 1.28755 | 0.11551 | 329.92727 | 11.55089 | 3.96185 | 2.86372 | -0.28862 | 0.247922 | 0.1155089
168.83201 | 10.12976 | 26397.70567 | 1.2877 | 0.11562 | 329.97132 | 11.56238 | 3.96579 | 2.87543 | -0.2898 | 0.2486884 | 0.1156238
168.93201 | 10.13571 | 26394.79101 | 1.28758 | 0.1157 | 329.93489 | 11.56966 | 3.96829 | 2.86583 | -0.28883 | 0.2477022 | 0.1156966
169.03201 | 10.14149 | 26396.41643 | 1.28754 | 0.1158 | 329.95521 | 11.58008 | 3.97186 | 2.87891 | -0.29015 | 0.2486088 | 0.1158008
169.13201 | 10.14765 | 26395.27917 | 1.28755 | 0.1159 | 329.94099 | 11.58996 | 3.97525 | 2.87482 | -0.28974 | 0.248044 | 0.1158996
169.23201 | 10.1536 | 26391.60275 | 1.2876 | 0.116 | 329.89503 | 11.60034 | 3.97881 | 2.878 | -0.29006 | 0.2480962 | 0.1160034
169.33201 | 10.15981 | 26395.37215 | 1.28774 | 0.11608 | 329.94215 | 11.6076 | 3.98131 | 2.8778 | -0.29004 | 0.2479238 | 0.116076
169.43201 | 10.16576 | 26394.41013 | 1.28759 | 0.11624 | 329.93013 | 11.62377 | 3.98685 | 2.88555 | -0.29082 | 0.2482456 | 0.1162377
169.53201 | 10.1716 | 26394.62829 | 1.28756 | 0.11633 | 329.93285 | 11.63347 | 3.99018 | 2.89158 | -0.29143 | 0.248557 | 0.1163347
169.63201 | 10.1776 | 26394.01853 | 1.28776 | 0.11645 | 329.92523 | 11.64484 | 3.99408 | 2.89172 | -0.29144 | 0.2483263 | 0.1164484
169.73201 | 10.18355 | 26392.39848 | 1.28774 | 0.11656 | 329.90498 | 11.65551 | 3.99774 | 2.9023 | -0.29251 | 0.2490067 | 0.1165551
169.83201 | 10.18976 | 26394.24205 | 1.28775 | 0.11664 | 329.92803 | 11.66426 | 4.00074 | 2.91161 | -0.29345 | 0.2496181 | 0.1166426
169.93201 | 10.19571 | 26391.98899 | 1.28752 | 0.11674 | 329.89986 | 11.67418 | 4.00414 | 2.91732 | -0.29402 | 0.2498951 | 0.1167418
170.03201 | 10.20165 | 26395.12718 | 1.28763 | 0.11686 | 329.93909 | 11.68602 | 4.0082 | 2.9193 | -0.29422 | 0.2498113 | 0.1168602
170.13201 | 10.20765 | 26392.96174 | 1.2876 | 0.11693 | 329.91202 | 11.69259 | 4.01045 | 2.91497 | -0.29379 | 0.2493006 | 0.1169259
170.23201 | 10.21349 | 26391.15393 | 1.2879 | 0.11704 | 329.88942 | 11.70391 | 4.01434 | 2.92146 | -0.29444 | 0.249614 | 0.1170391
170.33201 | 10.21981 | 26392.64703 | 1.28758 | 0.11717 | 329.90809 | 11.71651 | 4.01866 | 2.9226 | -0.29456 | 0.2494429 | 0.1171651
170.43201 | 10.22565 | 26387.74395 | 1.28782 | 0.11725 | 329.8468 | 11.72519 | 4.02164 | 2.92111 | -0.29441 | 0.2491311 | 0.1172519
170.53201 | 10.23171 | 26392.90273 | 1.28775 | 0.11734 | 329.91128 | 11.73408 | 4.02468 | 2.92622 | -0.29492 | 0.2493779 | 0.1173408
170.63201 | 10.23771 | 26391.11102 | 1.28754 | 0.11745 | 329.88889 | 11.74532 | 4.02854 | 2.93371 | -0.29568 | 0.2497769 | 0.1174532
170.73201 | 10.24355 | 26390.00595 | 1.28766 | 0.11753 | 329.87507 | 11.75323 | 4.03125 | 2.93019 | -0.29532 | 0.2493093 | 0.1175323
170.83201 | 10.24971 | 26389.97197 | 1.28772 | 0.11764 | 329.87465 | 11.76432 | 4.03506 | 2.93662 | -0.29597 | 0.2496209 | 0.1176432
170.93201 | 10.25565 | 26387.00187 | 1.28761 | 0.11774 | 329.83752 | 11.77416 | 4.03843 | 2.94245 | -0.29656 | 0.2499074 | 0.1177416
171.03201 | 10.26182 | 26389.44089 | 1.28781 | 0.11783 | 329.86801 | 11.78336 | 4.04159 | 2.94728 | -0.29704 | 0.2501222 | 0.1178336
171.13201 | 10.26771 | 26386.69968 | 1.28769 | 0.11792 | 329.83375 | 11.7919 | 4.04452 | 2.95117 | -0.29744 | 0.2502709 | 0.117919
171.23201 | 10.27349 | 26389.08684 | 1.28726 | 0.11801 | 329.86359 | 11.80126 | 4.04773 | 2.94434 | -0.29675 | 0.2494937 | 0.1180126
171.33201 | 10.27965 | 26387.8262 | 1.28734 | 0.1181 | 329.84783 | 11.81034 | 4.05084 | 2.94542 | -0.29686 | 0.2493933 | 0.1181034
171.43201 | 10.28555 | 26385.1279 | 1.28751 | 0.11822 | 329.8141 | 11.82208 | 4.05487 | 2.95111 | -0.29743 | 0.249627 | 0.1182208
171.53201 | 10.29181 | 26388.93127 | 1.28771 | 0.11834 | 329.86164 | 11.83403 | 4.05897 | 2.93885 | -0.29619 | 0.2483389 | 0.1183403
171.63201 | 10.29771 | 26384.00853 | 1.28767 | 0.11841 | 329.80011 | 11.84115 | 4.06141 | 2.93582 | -0.29589 | 0.2479337 | 0.1184115
171.73201 | 10.30365 | 26386.92498 | 1.28781 | 0.11848 | 329.83656 | 11.84778 | 4.06368 | 2.94567 | -0.29688 | 0.2486263 | 0.1184778
171.83201 | 10.30971 | 26386.51371 | 1.28771 | 0.11862 | 329.83142 | 11.86177 | 4.06848 | 2.94244 | -0.29656 | 0.2480608 | 0.1186177
171.93201 | 10.31555 | 26384.89366 | 1.28777 | 0.11868 | 329.81117 | 11.868 | 4.07062 | 2.95431 | -0.29775 | 0.2489307 | 0.11868
172.03201 | 10.32176 | 26386.1686 | 1.2876 | 0.11883 | 329.82711 | 11.88337 | 4.07589 | 2.94973 | -0.29729 | 0.2482234 | 0.1188337
172.13201 | 10.32765 | 26383.40771 | 1.28756 | 0.11894 | 329.7926 | 11.89443 | 4.07969 | 2.95541 | -0.29786 | 0.2484701 | 0.1189443
172.23201 | 10.33376 | 26385.27989 | 1.2876 | 0.11899 | 329.816 | 11.89947 | 4.08141 | 2.96443 | -0.29877 | 0.2491229 | 0.1189947
172.33201 | 10.33971 | 26383.01969 | 1.28766 | 0.11911 | 329.78775 | 11.91138 | 4.0855 | 2.95677 | -0.298 | 0.2482307 | 0.1191138
172.43201 | 10.34555 | 26384.5396 | 1.2875 | 0.11922 | 329.80675 | 11.92208 | 4.08917 | 2.96184 | -0.29851 | 0.2484332 | 0.1192208
172.53201 | 10.35171 | 26382.27224 | 1.28748 | 0.1193 | 329.7784 | 11.92953 | 4.09172 | 2.95891 | -0.29822 | 0.2480324 | 0.1192953
172.63201 | 10.3576 | 26379.69017 | 1.28772 | 0.11942 | 329.74613 | 11.94214 | 4.09605 | 2.95924 | -0.29825 | 0.2477981 | 0.1194214
172.73201 | 10.36376 | 26384.10687 | 1.28789 | 0.11954 | 329.80134 | 11.95445 | 4.10027 | 2.95917 | -0.29824 | 0.2475371 | 0.1195445
172.83201 | 10.36971 | 26381.46222 | 1.28783 | 0.11965 | 329.76828 | 11.96461 | 4.10376 | 2.97163 | -0.2995 | 0.2483683 | 0.1196461
172.93201 | 10.3756 | 26383.61692 | 1.28771 | 0.11977 | 329.79521 | 11.97666 | 4.10789 | 2.9702 | -0.29935 | 0.247999 | 0.1197666
173.03201 | 10.3816 | 26381.64639 | 1.2879 | 0.11988 | 329.77058 | 11.98823 | 4.11186 | 2.9776 | -0.3001 | 0.2483769 | 0.1198823
173.13201 | 10.38765 | 26379.31287 | 1.28779 | 0.12 | 329.74141 | 12.00015 | 4.11594 | 2.97777 | -0.30012 | 0.2481444 | 0.1200015
173.23201 | 10.39381 | 26379.99237 | 1.28804 | 0.12009 | 329.7499 | 12.00855 | 4.11883 | 2.97772 | -0.30011 | 0.2479667 | 0.1200855
173.33201 | 10.39971 | 26377.9664 | 1.2879 | 0.12022 | 329.72458 | 12.02159 | 4.1233 | 2.98123 | -0.30047 | 0.2479897 | 0.1202159
173.43201 | 10.40565 | 26381.22439 | 1.28794 | 0.12035 | 329.7653 | 12.03451 | 4.12773 | 2.98714 | -0.30106 | 0.2482145 | 0.1203451
173.53201 | 10.4116 | 26378.41344 | 1.28779 | 0.12044 | 329.73017 | 12.04449 | 4.13115 | 2.99049 | -0.3014 | 0.248287 | 0.1204449
173.63201 | 10.41749 | 26377.79117 | 1.28788 | 0.12054 | 329.72239 | 12.05444 | 4.13456 | 2.99209 | -0.30156 | 0.2482148 | 0.1205444
173.73201 | 10.42387 | 26379.01425 | 1.28788 | 0.12065 | 329.73768 | 12.06475 | 4.1381 | 2.9921 | -0.30156 | 0.2480035 | 0.1206475
173.83201 | 10.42971 | 26375.07498 | 1.28798 | 0.12076 | 329.68844 | 12.0762 | 4.14203 | 2.99663 | -0.30202 | 0.2481435 | 0.120762
173.93201 | 10.43571 | 26379.40049 | 1.288 | 0.12083 | 329.74251 | 12.08336 | 4.14448 | 3.01105 | -0.30347 | 0.2491898 | 0.1208336
174.03201 | 10.44176 | 26376.61278 | 1.28789 | 0.12097 | 329.70766 | 12.09748 | 4.14933 | 3.00215 | -0.30257 | 0.2481633 | 0.1209748
174.13201 | 10.44755 | 26376.12998 | 1.28793 | 0.12105 | 329.70162 | 12.1055 | 4.15208 | 3.00725 | -0.30309 | 0.2484201 | 0.121055
174.23201 | 10.45365 | 26377.14744 | 1.28795 | 0.12114 | 329.71434 | 12.11399 | 4.15499 | 3.00897 | -0.30326 | 0.248388 | 0.1211399
174.33201 | 10.4596 | 26372.59305 | 1.28803 | 0.12128 | 329.65741 | 12.12798 | 4.15979 | 3.01031 | -0.3034 | 0.248212 | 0.1212798
174.43201 | 10.46576 | 26375.17512 | 1.28791 | 0.12139 | 329.68969 | 12.13881 | 4.1635 | 3.01713 | -0.30408 | 0.2485524 | 0.1213881
174.53201 | 10.47171 | 26373.76249 | 1.28791 | 0.12151 | 329.67203 | 12.1511 | 4.16772 | 3.012 | -0.30357 | 0.2478788 | 0.121511
174.63201 | 10.47765 | 26375.70262 | 1.2877 | 0.12161 | 329.69628 | 12.16144 | 4.17126 | 3.0141 | -0.30378 | 0.2478407 | 0.1216144
174.73201 | 10.48376 | 26373.55506 | 1.28798 | 0.12171 | 329.66944 | 12.17123 | 4.17462 | 3.01645 | -0.30402 | 0.2478344 | 0.1217123
174.83201 | 10.48949 | 26369.61222 | 1.28772 | 0.12182 | 329.62015 | 12.18219 | 4.17838 | 3.0143 | -0.3038 | 0.247435 | 0.1218219
174.93201 | 10.49581 | 26372.55192 | 1.28755 | 0.12192 | 329.6569 | 12.19234 | 4.18186 | 3.02068 | -0.30444 | 0.2477523 | 0.1219234
175.03201 | 10.50171 | 26368.62159 | 1.28746 | 0.12202 | 329.60777 | 12.20212 | 4.18522 | 3.00945 | -0.30331 | 0.2466334 | 0.1220212
175.13201 | 10.50765 | 26372.34986 | 1.28707 | 0.12211 | 329.65437 | 12.21087 | 4.18822 | 2.99624 | -0.30198 | 0.2453748 | 0.1221087
175.23201 | 10.51376 | 26370.2184 | 1.28734 | 0.12221 | 329.62773 | 12.22104 | 4.19171 | 2.99753 | -0.30211 | 0.2452762 | 0.1222104
175.33201 | 10.51955 | 26368.64126 | 1.28766 | 0.12235 | 329.60802 | 12.23466 | 4.19638 | 3.00201 | -0.30256 | 0.2453693 | 0.1223466
175.43201 | 10.52576 | 26369.83752 | 1.28801 | 0.12241 | 329.62297 | 12.24074 | 4.19847 | 3.00088 | -0.30245 | 0.2451551 | 0.1224074
175.53201 | 10.53171 | 26366.30237 | 1.28791 | 0.12255 | 329.57878 | 12.2545 | 4.20319 | 3.00305 | -0.30266 | 0.2450569 | 0.122545
175.63201 | 10.53776 | 26368.84868 | 1.28801 | 0.12268 | 329.61061 | 12.26807 | 4.20784 | 3.00759 | -0.30312 | 0.2451559 | 0.1226807
175.73201 | 10.54365 | 26366.35602 | 1.28777 | 0.12275 | 329.57945 | 12.27549 | 4.21038 | 3.00855 | -0.30322 | 0.2450859 | 0.1227549
175.83201 | 10.54955 | 26367.89739 | 1.28775 | 0.12288 | 329.59872 | 12.28843 | 4.21482 | 3.00851 | -0.30321 | 0.2448246 | 0.1228843
175.93201 | 10.55571 | 26367.2483 | 1.28748 | 0.123 | 329.5906 | 12.30049 | 4.21896 | 3.02051 | -0.30442 | 0.2455601 | 0.1230049
176.03201 | 10.5616 | 26363.60407 | 1.28772 | 0.12311 | 329.54505 | 12.31089 | 4.22253 | 3.02032 | -0.30441 | 0.2453373 | 0.1231089
176.13201 | 10.56787 | 26366.44363 | 1.28802 | 0.12323 | 329.58055 | 12.32298 | 4.22667 | 3.0295 | -0.30533 | 0.2458415 | 0.1232298
176.23201 | 10.57371 | 26363.08551 | 1.28812 | 0.12333 | 329.53857 | 12.33298 | 4.2301 | 3.02509 | -0.30489 | 0.2452846 | 0.1233298
176.33201 | 10.57955 | 26364.58576 | 1.28795 | 0.12344 | 329.55732 | 12.34399 | 4.23388 | 3.03484 | -0.30587 | 0.2458557 | 0.1234399
176.43201 | 10.58565 | 26364.36939 | 1.28793 | 0.12356 | 329.55462 | 12.35573 | 4.2379 | 3.04711 | -0.30711 | 0.2466151 | 0.1235573
176.53201 | 10.5916 | 26361.57453 | 1.28808 | 0.12368 | 329.51968 | 12.36808 | 4.24214 | 3.06061 | -0.30847 | 0.2474604 | 0.1236808
176.63201 | 10.59776 | 26362.11276 | 1.28806 | 0.1238 | 329.52641 | 12.38016 | 4.24628 | 3.05612 | -0.30801 | 0.2468563 | 0.1238016
176.73201 | 10.60371 | 26360.76629 | 1.28815 | 0.12394 | 329.50958 | 12.39354 | 4.25087 | 3.05741 | -0.30814 | 0.2466938 | 0.1239354
176.83201 | 10.60971 | 26362.96928 | 1.28794 | 0.12405 | 329.53712 | 12.40537 | 4.25493 | 3.06066 | -0.30847 | 0.2467206 | 0.1240537
176.93201 | 10.61571 | 26361.40108 | 1.28797 | 0.12415 | 329.51751 | 12.41503 | 4.25824 | 3.05675 | -0.30808 | 0.2462137 | 0.1241503
177.03201 | 10.62149 | 26360.30316 | 1.28789 | 0.12426 | 329.50379 | 12.42649 | 4.26218 | 3.061 | -0.3085 | 0.2463286 | 0.1242649
177.13201 | 10.62771 | 26359.05325 | 1.28774 | 0.12436 | 329.48817 | 12.43602 | 4.26544 | 3.06023 | -0.30843 | 0.2460779 | 0.1243602
177.23201 | 10.63355 | 26356.35853 | 1.28792 | 0.12449 | 329.45448 | 12.44944 | 4.27005 | 3.06257 | -0.30866 | 0.2460006 | 0.1244944
177.33201 | 10.63971 | 26360.14938 | 1.28796 | 0.12461 | 329.50187 | 12.46069 | 4.27391 | 3.05358 | -0.30776 | 0.2450571 | 0.1246069
177.43201 | 10.64576 | 26356.97901 | 1.28771 | 0.12471 | 329.46224 | 12.47097 | 4.27743 | 3.05786 | -0.30819 | 0.2451982 | 0.1247097
177.53201 | 10.65149 | 26357.19359 | 1.28796 | 0.12483 | 329.46492 | 12.48311 | 4.2816 | 3.05644 | -0.30804 | 0.244846 | 0.1248311
177.63201 | 10.65776 | 26357.79977 | 1.28818 | 0.12493 | 329.4725 | 12.49273 | 4.2849 | 3.05253 | -0.30765 | 0.2443445 | 0.1249273
177.73201 | 10.66365 | 26352.75185 | 1.28798 | 0.12504 | 329.4094 | 12.50402 | 4.28877 | 3.05885 | -0.30829 | 0.2446293 | 0.1250402
177.83201 | 10.66981 | 26354.98166 | 1.28813 | 0.12517 | 329.43727 | 12.51717 | 4.29328 | 3.05206 | -0.3076 | 0.2438299 | 0.1251717
177.93201 | 10.67571 | 26354.10547 | 1.28799 | 0.12526 | 329.42632 | 12.52601 | 4.29631 | 3.07052 | -0.30946 | 0.2451315 | 0.1252601
178.03201 | 10.6816 | 26354.23243 | 1.2878 | 0.12535 | 329.42791 | 12.53471 | 4.29929 | 3.06183 | -0.30859 | 0.2442681 | 0.1253471
178.13201 | 10.6876 | 26352.47469 | 1.28764 | 0.12546 | 329.40593 | 12.54592 | 4.30314 | 3.07366 | -0.30978 | 0.2449928 | 0.1254592
178.23201 | 10.69355 | 26350.48985 | 1.28778 | 0.12557 | 329.38112 | 12.55659 | 4.3068 | 3.08254 | -0.31068 | 0.2454918 | 0.1255659
178.33201 | 10.69987 | 26352.21541 | 1.28786 | 0.12569 | 329.40269 | 12.56881 | 4.31099 | 3.07674 | -0.31009 | 0.2447917 | 0.1256881
178.43201 | 10.70571 | 26347.88632 | 1.2882 | 0.12581 | 329.34858 | 12.58107 | 4.3152 | 3.07651 | -0.31007 | 0.2445348 | 0.1258107
178.53201 | 10.71165 | 26352.05984 | 1.28797 | 0.1259 | 329.40075 | 12.59045 | 4.31841 | 3.09057 | -0.31149 | 0.2454694 | 0.1259045
178.63201 | 10.71776 | 26349.56896 | 1.28803 | 0.12603 | 329.36961 | 12.60258 | 4.32257 | 3.08317 | -0.31074 | 0.2446459 | 0.1260258
178.73201 | 10.72349 | 26348.0562 | 1.28802 | 0.12611 | 329.3507 | 12.61104 | 4.32548 | 3.08323 | -0.31075 | 0.2444866 | 0.1261104
178.83201 | 10.72971 | 26348.74821 | 1.28772 | 0.12626 | 329.35935 | 12.62593 | 4.33058 | 3.08295 | -0.31072 | 0.2441761 | 0.1262593
178.93201 | 10.73576 | 26344.92159 | 1.28815 | 0.12637 | 329.31152 | 12.63696 | 4.33437 | 3.09345 | -0.31178 | 0.2447938 | 0.1263696
179.03201 | 10.74176 | 26346.62032 | 1.28817 | 0.1265 | 329.33275 | 12.64975 | 4.33875 | 3.08307 | -0.31073 | 0.2437258 | 0.1264975
179.13201 | 10.74765 | 26344.32971 | 1.2881 | 0.1266 | 329.30412 | 12.6599 | 4.34223 | 3.08601 | -0.31103 | 0.2437626 | 0.126599
179.23201 | 10.7536 | 26344.89298 | 1.28806 | 0.12669 | 329.31116 | 12.669 | 4.34536 | 3.10015 | -0.31245 | 0.2447036 | 0.12669
179.33201 | 10.7596 | 26341.93003 | 1.28802 | 0.12686 | 329.27413 | 12.68587 | 4.35114 | 3.09681 | -0.31211 | 0.2441149 | 0.1268587
179.43201 | 10.76555 | 26340.2313 | 1.28761 | 0.12694 | 329.25289 | 12.69387 | 4.35389 | 3.10008 | -0.31244 | 0.2442187 | 0.1269387
179.53201 | 10.77181 | 26341.85672 | 1.28808 | 0.12707 | 329.27321 | 12.70686 | 4.35834 | 3.09268 | -0.3117 | 0.2433866 | 0.1270686
179.63201 | 10.77771 | 26338.42885 | 1.28801 | 0.12719 | 329.23036 | 12.71867 | 4.36239 | 3.10124 | -0.31256 | 0.2438337 | 0.1271867
179.73201 | 10.7836 | 26342.32521 | 1.2879 | 0.12732 | 329.27907 | 12.73193 | 4.36694 | 3.10936 | -0.31338 | 0.2442175 | 0.1273193
179.83201 | 10.78976 | 26340.21878 | 1.2881 | 0.12745 | 329.25273 | 12.74523 | 4.3715 | 3.10558 | -0.313 | 0.2436661 | 0.1274523
179.93201 | 10.79555 | 26336.85708 | 1.28827 | 0.12756 | 329.21071 | 12.75646 | 4.37535 | 3.11405 | -0.31385 | 0.2441155 | 0.1275646
180.03201 | 10.80176 | 26337.31127 | 1.28791 | 0.12768 | 329.21639 | 12.76846 | 4.37947 | 3.11259 | -0.3137 | 0.2437718 | 0.1276846
180.13201 | 10.80771 | 26334.95986 | 1.28814 | 0.12779 | 329.187 | 12.7787 | 4.38298 | 3.11416 | -0.31386 | 0.2436993 | 0.127787
180.23201 | 10.81371 | 26337.99255 | 1.28819 | 0.12792 | 329.22491 | 12.7915 | 4.38737 | 3.10712 | -0.31315 | 0.2429051 | 0.127915
180.33201 | 10.81965 | 26336.32064 | 1.28814 | 0.12801 | 329.20401 | 12.80115 | 4.39068 | 3.11585 | -0.31403 | 0.2434039 | 0.1280115
180.43201 | 10.82555 | 26335.0457 | 1.28812 | 0.12817 | 329.18807 | 12.81659 | 4.39598 | 3.11852 | -0.3143 | 0.243319 | 0.1281659
180.53201 | 10.83181 | 26334.39302 | 1.28808 | 0.12823 | 329.17991 | 12.82293 | 4.39815 | 3.12379 | -0.31483 | 0.2436097 | 0.1282293
180.63201 | 10.83765 | 26329.54895 | 1.28825 | 0.12834 | 329.11936 | 12.83403 | 4.40196 | 3.12051 | -0.3145 | 0.2431434 | 0.1283403
180.73201 | 10.84376 | 26332.02374 | 1.28809 | 0.12848 | 329.1503 | 12.84799 | 4.40674 | 3.12198 | -0.31465 | 0.2429937 | 0.1284799
180.83201 | 10.84971 | 26329.18417 | 1.28792 | 0.12861 | 329.1148 | 12.86052 | 4.41104 | 3.12396 | -0.31485 | 0.2429109 | 0.1286052
180.93201 | 10.85549 | 26330.63614 | 1.28778 | 0.12868 | 329.13295 | 12.86842 | 4.41375 | 3.13365 | -0.31583 | 0.2435147 | 0.1286842
181.03201 | 10.86171 | 26328.99642 | 1.28806 | 0.12879 | 329.11246 | 12.87888 | 4.41734 | 3.13363 | -0.31583 | 0.2433154 | 0.1287888
181.13201 | 10.8676 | 26324.93198 | 1.28781 | 0.12893 | 329.06165 | 12.89332 | 4.42229 | 3.13981 | -0.31645 | 0.2435222 | 0.1289332
181.23201 | 10.87381 | 26328.93562 | 1.28784 | 0.12906 | 329.1117 | 12.90608 | 4.42667 | 3.14071 | -0.31654 | 0.2433512 | 0.1290608
181.33201 | 10.87981 | 26325.31643 | 1.28779 | 0.12917 | 329.06646 | 12.91708 | 4.43044 | 3.14552 | -0.31702 | 0.2435163 | 0.1291708
181.43201 | 10.8856 | 26325.86896 | 1.28795 | 0.12924 | 329.07336 | 12.92448 | 4.43298 | 3.13899 | -0.31637 | 0.2428717 | 0.1292448
181.53201 | 10.89165 | 26323.66061 | 1.28831 | 0.12936 | 329.04576 | 12.9365 | 4.4371 | 3.14508 | -0.31698 | 0.2431168 | 0.129365
181.63201 | 10.89749 | 26321.58101 | 1.28819 | 0.12947 | 329.01976 | 12.94733 | 4.44082 | 3.13849 | -0.31632 | 0.2424044 | 0.1294733
181.73201 | 10.90376 | 26321.43795 | 1.28795 | 0.12962 | 329.01797 | 12.96216 | 4.4459 | 3.14565 | -0.31704 | 0.2426795 | 0.1296216
181.83201 | 10.90965 | 26318.14957 | 1.28796 | 0.12971 | 328.97687 | 12.97051 | 4.44877 | 3.14555 | -0.31703 | 0.2425155 | 0.1297051
181.93201 | 10.91571 | 26322.20328 | 1.28821 | 0.12984 | 329.02754 | 12.98367 | 4.45328 | 3.14821 | -0.31729 | 0.2424746 | 0.1298367
182.03201 | 10.92176 | 26317.99042 | 1.28825 | 0.12995 | 328.97488 | 12.9952 | 4.45724 | 3.14991 | -0.31747 | 0.2423903 | 0.129952
182.13201 | 10.92744 | 26315.80353 | 1.28817 | 0.13005 | 328.94754 | 13.00451 | 4.46043 | 3.15034 | -0.31751 | 0.2422498 | 0.1300451
182.23201 | 10.93381 | 26316.55812 | 1.28795 | 0.13018 | 328.95698 | 13.01842 | 4.4652 | 3.15341 | -0.31782 | 0.2422268 | 0.1301842
182.33201 | 10.93965 | 26311.29742 | 1.28808 | 0.13027 | 328.89122 | 13.02715 | 4.4682 | 3.14756 | -0.31723 | 0.2416154 | 0.1302715
182.43201 | 10.94576 | 26313.9528 | 1.28787 | 0.13043 | 328.92441 | 13.04275 | 4.47355 | 3.15274 | -0.31775 | 0.2417236 | 0.1304275
182.53201 | 10.95171 | 26311.93399 | 1.28798 | 0.13054 | 328.89917 | 13.05387 | 4.47736 | 3.15168 | -0.31764 | 0.2414364 | 0.1305387
182.63201 | 10.9576 | 26312.2344 | 1.28791 | 0.13065 | 328.90293 | 13.06488 | 4.48114 | 3.15372 | -0.31785 | 0.2413891 | 0.1306488
182.73201 | 10.96365 | 26310.66442 | 1.28811 | 0.1308 | 328.88331 | 13.07992 | 4.4863 | 3.12768 | -0.31523 | 0.2391207 | 0.1307992
182.83201 | 10.96965 | 26308.07519 | 1.28808 | 0.13089 | 328.85094 | 13.0892 | 4.48948 | 3.13003 | -0.31546 | 0.2391307 | 0.130892
182.93201 | 10.97581 | 26308.00724 | 1.28835 | 0.13104 | 328.85009 | 13.10361 | 4.49442 | 3.14113 | -0.31658 | 0.2397149 | 0.1310361
183.03201 | 10.98165 | 26304.60441 | 1.28838 | 0.13118 | 328.80756 | 13.11757 | 4.49921 | 3.13933 | -0.3164 | 0.2393225 | 0.1311757
183.13201 | 10.98765 | 26307.90353 | 1.28822 | 0.13132 | 328.84879 | 13.13249 | 4.50433 | 3.13921 | -0.31639 | 0.2390415 | 0.1313249
183.23201 | 10.9936 | 26303.94995 | 1.28805 | 0.13143 | 328.79937 | 13.14258 | 4.50779 | 3.13463 | -0.31593 | 0.2385095 | 0.1314258
183.33201 | 10.99949 | 26302.68216 | 1.28806 | 0.13156 | 328.78353 | 13.15621 | 4.51246 | 3.14309 | -0.31678 | 0.2389054 | 0.1315621
183.43201 | 11.00581 | 26303.58338 | 1.28825 | 0.1317 | 328.79479 | 13.16999 | 4.51719 | 3.14856 | -0.31733 | 0.2390708 | 0.1316999
183.53201 | 11.01171 | 26298.23864 | 1.28826 | 0.13178 | 328.72798 | 13.17787 | 4.51989 | 3.14492 | -0.31696 | 0.2386516 | 0.1317787
183.63201 | 11.01771 | 26300.91727 | 1.28839 | 0.13191 | 328.76147 | 13.19108 | 4.52442 | 3.14823 | -0.3173 | 0.2386636 | 0.1319108
183.73201 | 11.02365 | 26297.79339 | 1.28818 | 0.13204 | 328.72242 | 13.20414 | 4.5289 | 3.15691 | -0.31817 | 0.2390849 | 0.1320414
183.83201 | 11.02949 | 26295.88008 | 1.28818 | 0.1322 | 328.6985 | 13.22033 | 4.53446 | 3.15209 | -0.31769 | 0.2384275 | 0.1322033
183.93201 | 11.03565 | 26294.99137 | 1.28818 | 0.13229 | 328.68739 | 13.22938 | 4.53756 | 3.15976 | -0.31846 | 0.2388441 | 0.1322938
184.03201 | 11.04165 | 26292.70613 | 1.28829 | 0.13245 | 328.65883 | 13.24512 | 4.54296 | 3.16647 | -0.31913 | 0.2390669 | 0.1324512
184.13201 | 11.04776 | 26295.43126 | 1.28801 | 0.13256 | 328.69289 | 13.25572 | 4.54659 | 3.16996 | -0.31949 | 0.239139 | 0.1325572
184.23201 | 11.05371 | 26291.81564 | 1.28824 | 0.13266 | 328.6477 | 13.26583 | 4.55006 | 3.17064 | -0.31956 | 0.239008 | 0.1326583
184.33201 | 11.0596 | 26292.4397 | 1.28836 | 0.13279 | 328.6555 | 13.27907 | 4.5546 | 3.1731 | -0.3198 | 0.238955 | 0.1327907
184.43201 | 11.06571 | 26288.97071 | 1.2882 | 0.13293 | 328.61213 | 13.29284 | 4.55933 | 3.18738 | -0.32124 | 0.2397817 | 0.1329284
184.53201 | 11.07155 | 26284.38234 | 1.28811 | 0.13303 | 328.55478 | 13.30256 | 4.56266 | 3.17492 | -0.31999 | 0.2386699 | 0.1330256
184.63201 | 11.07781 | 26287.47582 | 1.28806 | 0.13316 | 328.59345 | 13.31632 | 4.56738 | 3.17181 | -0.31967 | 0.2381897 | 0.1331632
184.73201 | 11.08371 | 26282.39751 | 1.28848 | 0.1333 | 328.52997 | 13.32955 | 4.57192 | 3.17555 | -0.32005 | 0.2382338 | 0.1332955
184.83201 | 11.0896 | 26284.37519 | 1.28817 | 0.13341 | 328.55469 | 13.3412 | 4.57591 | 3.17331 | -0.31982 | 0.2378579 | 0.133412
184.93201 | 11.09571 | 26282.59063 | 1.28839 | 0.13353 | 328.53238 | 13.35309 | 4.57999 | 3.17782 | -0.32028 | 0.2379839 | 0.1335309
185.03201 | 11.1016 | 26278.46181 | 1.28827 | 0.13366 | 328.48077 | 13.36642 | 4.58456 | 3.1808 | -0.32058 | 0.2379695 | 0.1336642
185.13201 | 11.10781 | 26278.29373 | 1.2883 | 0.13378 | 328.47867 | 13.37797 | 4.58852 | 3.17488 | -0.31998 | 0.2373215 | 0.1337797
185.23201 | 11.11365 | 26274.67275 | 1.28828 | 0.13393 | 328.43341 | 13.39327 | 4.59377 | 3.17563 | -0.32006 | 0.2371064 | 0.1339327
185.33201 | 11.11976 | 26277.28879 | 1.28834 | 0.13405 | 328.46611 | 13.40494 | 4.59778 | 3.17923 | -0.32042 | 0.2371685 | 0.1340494
185.43201 | 11.12571 | 26273.17965 | 1.28826 | 0.13415 | 328.41475 | 13.4154 | 4.60136 | 3.18052 | -0.32055 | 0.2370798 | 0.134154
185.53201 | 11.13144 | 26271.51132 | 1.28814 | 0.1343 | 328.39389 | 13.42951 | 4.6062 | 3.19553 | -0.32206 | 0.2379484 | 0.1342951
185.63201 | 11.13776 | 26270.76745 | 1.28827 | 0.13447 | 328.38459 | 13.44731 | 4.61231 | 3.18887 | -0.32139 | 0.2371381 | 0.1344731
185.73201 | 11.14371 | 26265.14196 | 1.28825 | 0.13458 | 328.31427 | 13.45776 | 4.61589 | 3.19714 | -0.32223 | 0.2375685 | 0.1345776
185.83201 | 11.14976 | 26268.53049 | 1.28835 | 0.1347 | 328.35663 | 13.47007 | 4.62011 | 3.19145 | -0.32165 | 0.236929 | 0.1347007
185.93201 | 11.15576 | 26263.69536 | 1.28827 | 0.13483 | 328.29619 | 13.48318 | 4.62461 | 3.19861 | -0.32237 | 0.2372296 | 0.1348318
186.03201 | 11.16149 | 26262.74228 | 1.28816 | 0.13496 | 328.28428 | 13.49628 | 4.6291 | 3.19563 | -0.32207 | 0.2367786 | 0.1349628
186.13201 | 11.16765 | 26261.91616 | 1.28829 | 0.13511 | 328.27395 | 13.51145 | 4.63431 | 3.20051 | -0.32257 | 0.2368739 | 0.1351145
186.23201 | 11.1736 | 26256.70373 | 1.28826 | 0.13525 | 328.2088 | 13.52474 | 4.63887 | 3.20593 | -0.32311 | 0.2370419 | 0.1352474
186.33201 | 11.17976 | 26256.94156 | 1.28784 | 0.13539 | 328.21177 | 13.53948 | 4.64392 | 3.20799 | -0.32332 | 0.236936 | 0.1353948
186.43201 | 11.1856 | 26254.00007 | 1.28801 | 0.13553 | 328.175 | 13.55296 | 4.64854 | 3.21133 | -0.32366 | 0.2369468 | 0.1355296
186.53201 | 11.19165 | 26255.46277 | 1.28794 | 0.13561 | 328.19328 | 13.56117 | 4.65136 | 3.21155 | -0.32368 | 0.2368195 | 0.1356117
186.63201 | 11.19771 | 26252.26557 | 1.28832 | 0.13578 | 328.15332 | 13.57846 | 4.65729 | 3.20867 | -0.32339 | 0.2363059 | 0.1357846
186.73201 | 11.20349 | 26250.08941 | 1.28799 | 0.13591 | 328.12612 | 13.59096 | 4.66158 | 3.19688 | -0.3222 | 0.2352211 | 0.1359096
186.83201 | 11.20981 | 26249.35448 | 1.28803 | 0.13604 | 328.11693 | 13.60383 | 4.66599 | 3.2052 | -0.32304 | 0.2356101 | 0.1360383
186.93201 | 11.21565 | 26244.37273 | 1.28823 | 0.13618 | 328.05466 | 13.61761 | 4.67072 | 3.21763 | -0.32429 | 0.2362845 | 0.1361761
187.03201 | 11.22171 | 26246.40942 | 1.28838 | 0.13631 | 328.08012 | 13.63108 | 4.67534 | 3.20499 | -0.32302 | 0.2351237 | 0.1363108
187.13201 | 11.22771 | 26243.45899 | 1.28815 | 0.13644 | 328.04324 | 13.64406 | 4.67979 | 3.20806 | -0.32333 | 0.235125 | 0.1364406
187.23201 | 11.2336 | 26241.13083 | 1.28832 | 0.13659 | 328.01414 | 13.65883 | 4.68486 | 3.21392 | -0.32392 | 0.2352998 | 0.1365883
187.33201 | 11.23976 | 26239.15315 | 1.28837 | 0.13671 | 327.98941 | 13.67123 | 4.68911 | 3.21096 | -0.32362 | 0.2348699 | 0.1367123
187.43201 | 11.24571 | 26234.8187 | 1.28835 | 0.13685 | 327.93523 | 13.68471 | 4.69373 | 3.21592 | -0.32412 | 0.235001 | 0.1368471
187.53201 | 11.25176 | 26234.16603 | 1.28842 | 0.13696 | 327.92708 | 13.69601 | 4.69761 | 3.21274 | -0.3238 | 0.2345749 | 0.1369601
187.63201 | 11.25765 | 26231.63581 | 1.2882 | 0.13713 | 327.89545 | 13.71296 | 4.70342 | 3.22434 | -0.32497 | 0.2351309 | 0.1371296
187.73201 | 11.26349 | 26230.12841 | 1.28827 | 0.13727 | 327.87661 | 13.72656 | 4.70809 | 3.2185 | -0.32438 | 0.2344724 | 0.1372656
187.83201 | 11.26965 | 26228.13642 | 1.28835 | 0.13739 | 327.85171 | 13.73919 | 4.71242 | 3.21794 | -0.32432 | 0.2342161 | 0.1373919
187.93201 | 11.27555 | 26223.57309 | 1.28826 | 0.13753 | 327.79466 | 13.75347 | 4.71732 | 3.2255 | -0.32508 | 0.2345226 | 0.1375347
188.03201 | 11.28187 | 26224.01655 | 1.28829 | 0.13768 | 327.80021 | 13.76767 | 4.72219 | 3.22317 | -0.32485 | 0.2341115 | 0.1376767
188.13201 | 11.28776 | 26218.4912 | 1.28831 | 0.13779 | 327.73114 | 13.77877 | 4.726 | 3.21788 | -0.32432 | 0.233539 | 0.1377877
188.23201 | 11.29355 | 26218.69147 | 1.28802 | 0.13794 | 327.73364 | 13.79365 | 4.7311 | 3.22452 | -0.32499 | 0.2337684 | 0.1379365
188.33201 | 11.29971 | 26216.94267 | 1.28811 | 0.13806 | 327.71178 | 13.80633 | 4.73545 | 3.22365 | -0.3249 | 0.2334907 | 0.1380633
188.43201 | 11.30549 | 26211.12943 | 1.28811 | 0.13824 | 327.63912 | 13.82352 | 4.74134 | 3.22155 | -0.32469 | 0.2330485 | 0.1382352
188.53201 | 11.31171 | 26211.52818 | 1.28814 | 0.13832 | 327.6441 | 13.83157 | 4.74411 | 3.22845 | -0.32538 | 0.2334117 | 0.1383157
188.63201 | 11.31771 | 26207.66759 | 1.28819 | 0.1385 | 327.59584 | 13.84992 | 4.7504 | 3.22545 | -0.32508 | 0.2328858 | 0.1384992
188.73201 | 11.32376 | 26208.00734 | 1.28811 | 0.13866 | 327.60009 | 13.86629 | 4.75602 | 3.22763 | -0.3253 | 0.2327681 | 0.1386629
188.83201 | 11.32971 | 26203.00949 | 1.28836 | 0.13879 | 327.53762 | 13.87868 | 4.76027 | 3.22947 | -0.32548 | 0.2326929 | 0.1387868
188.93201 | 11.33555 | 26200.96922 | 1.2882 | 0.13894 | 327.51212 | 13.89384 | 4.76546 | 3.23256 | -0.3258 | 0.2326614 | 0.1389384
189.03201 | 11.34176 | 26198.15826 | 1.28833 | 0.13909 | 327.47698 | 13.90851 | 4.77049 | 3.23686 | -0.32623 | 0.2327251 | 0.1390851
189.13201 | 11.3476 | 26191.13266 | 1.28847 | 0.13921 | 327.38916 | 13.92145 | 4.77493 | 3.24115 | -0.32666 | 0.232817 | 0.1392145
189.23201 | 11.35376 | 26193.49658 | 1.28849 | 0.13935 | 327.41871 | 13.9354 | 4.77972 | 3.23228 | -0.32577 | 0.2319474 | 0.139354
189.33201 | 11.35976 | 26188.69901 | 1.28839 | 0.13949 | 327.35874 | 13.94935 | 4.7845 | 3.23631 | -0.32617 | 0.2320044 | 0.1394935
189.43201 | 11.36555 | 26186.90908 | 1.2882 | 0.13967 | 327.33636 | 13.96721 | 4.79063 | 3.24477 | -0.32703 | 0.2323134 | 0.1396721
189.53201 | 11.37171 | 26184.06594 | 1.2883 | 0.1398 | 327.30082 | 13.97977 | 4.79494 | 3.2288 | -0.32542 | 0.2309623 | 0.1397977
189.63201 | 11.3776 | 26178.8249 | 1.28839 | 0.13992 | 327.23531 | 13.99175 | 4.79905 | 3.23377 | -0.32592 | 0.2311198 | 0.1399175
189.73201 | 11.38376 | 26177.83785 | 1.2884 | 0.1401 | 327.22297 | 14.00999 | 4.8053 | 3.24057 | -0.3266 | 0.2313042 | 0.1400999
189.83201 | 11.38965 | 26174.02196 | 1.28841 | 0.14022 | 327.17527 | 14.022 | 4.80942 | 3.2436 | -0.32691 | 0.2313222 | 0.14022
189.93201 | 11.39565 | 26173.47479 | 1.28839 | 0.14038 | 327.16843 | 14.03758 | 4.81477 | 3.23785 | -0.32633 | 0.2306559 | 0.1403758
190.03201 | 11.40165 | 26169.66605 | 1.28849 | 0.14052 | 327.12083 | 14.05215 | 4.81976 | 3.2451 | -0.32706 | 0.2309326 | 0.1405215
190.13201 | 11.40755 | 26167.06252 | 1.28852 | 0.14069 | 327.08828 | 14.06879 | 4.82547 | 3.24138 | -0.32669 | 0.2303951 | 0.1406879
190.23201 | 11.41387 | 26164.80768 | 1.28837 | 0.14081 | 327.0601 | 14.08101 | 4.82966 | 3.24429 | -0.32698 | 0.2304018 | 0.1408101
190.33201 | 11.41971 | 26157.78029 | 1.28812 | 0.14095 | 326.97225 | 14.09509 | 4.83449 | 3.24494 | -0.32704 | 0.2302178 | 0.1409509
190.43201 | 11.42571 | 26158.81562 | 1.28821 | 0.14108 | 326.9852 | 14.10765 | 4.8388 | 3.24694 | -0.32725 | 0.2301546 | 0.1410765
190.53201 | 11.43176 | 26153.60856 | 1.28835 | 0.14128 | 326.92011 | 14.1278 | 4.84571 | 3.23914 | -0.32646 | 0.2292742 | 0.141278
190.63201 | 11.43744 | 26149.60849 | 1.28834 | 0.1414 | 326.87011 | 14.14046 | 4.85005 | 3.24345 | -0.32689 | 0.2293737 | 0.1414046
190.73201 | 11.44365 | 26146.77787 | 1.28831 | 0.14154 | 326.83472 | 14.15449 | 4.85486 | 3.24773 | -0.32733 | 0.2294487 | 0.1415449
190.83201 | 11.44971 | 26142.63296 | 1.28834 | 0.14168 | 326.78291 | 14.16754 | 4.85934 | 3.24646 | -0.3272 | 0.2291478 | 0.1416754
190.93201 | 11.45581 | 26141.95704 | 1.2884 | 0.14182 | 326.77446 | 14.18204 | 4.86431 | 3.25138 | -0.32769 | 0.2292604 | 0.1418204
191.03201 | 11.46176 | 26137.90154 | 1.28832 | 0.14198 | 326.72377 | 14.19849 | 4.86996 | 3.25032 | -0.32759 | 0.2289201 | 0.1419849
191.13201 | 11.46765 | 26134.55057 | 1.28832 | 0.14214 | 326.68188 | 14.21369 | 4.87517 | 3.25172 | -0.32773 | 0.2287738 | 0.1421369
191.23201 | 11.47365 | 26130.66852 | 1.28819 | 0.14229 | 326.63336 | 14.22938 | 4.88055 | 3.24848 | -0.3274 | 0.2282939 | 0.1422938
191.33201 | 11.47949 | 26124.2938 | 1.28784 | 0.14242 | 326.55367 | 14.24225 | 4.88497 | 3.24543 | -0.32709 | 0.2278734 | 0.1424225
191.43201 | 11.48581 | 26123.00098 | 1.28815 | 0.14262 | 326.53751 | 14.26152 | 4.89157 | 3.25248 | -0.3278 | 0.2280598 | 0.1426152
191.53201 | 11.49171 | 26117.8726 | 1.28831 | 0.14271 | 326.47341 | 14.27125 | 4.89491 | 3.25801 | -0.32836 | 0.2282918 | 0.1427125
191.63201 | 11.49765 | 26118.90793 | 1.28824 | 0.14291 | 326.48635 | 14.29086 | 4.90164 | 3.2555 | -0.32811 | 0.2278029 | 0.1429086
191.73201 | 11.50376 | 26113.66153 | 1.28824 | 0.14306 | 326.42077 | 14.30571 | 4.90673 | 3.25508 | -0.32807 | 0.2275371 | 0.1430571
191.83201 | 11.50949 | 26106.33016 | 1.28831 | 0.14323 | 326.32913 | 14.32268 | 4.91255 | 3.25424 | -0.32798 | 0.2272089 | 0.1432268
191.93201 | 11.51581 | 26104.84064 | 1.28826 | 0.14336 | 326.31051 | 14.33604 | 4.91713 | 3.25574 | -0.32813 | 0.2271018 | 0.1433604
192.03201 | 11.52171 | 26097.53788 | 1.28837 | 0.14354 | 326.21922 | 14.35361 | 4.92316 | 3.25595 | -0.32815 | 0.2268384 | 0.1435361
192.13201 | 11.52765 | 26096.42744 | 1.28824 | 0.14371 | 326.20534 | 14.37109 | 4.92915 | 3.25786 | -0.32835 | 0.2266954 | 0.1437109
192.23201 | 11.53365 | 26091.71391 | 1.2885 | 0.14384 | 326.14642 | 14.38401 | 4.93359 | 3.2573 | -0.32829 | 0.2264528 | 0.1438401
192.33201 | 11.53955 | 26088.77957 | 1.2884 | 0.144 | 326.10974 | 14.40035 | 4.93919 | 3.25113 | -0.32767 | 0.2257674 | 0.1440035
192.43201 | 11.54571 | 26085.29091 | 1.28836 | 0.14414 | 326.06614 | 14.4144 | 4.94401 | 3.26066 | -0.32863 | 0.2262085 | 0.144144
192.53201 | 11.55165 | 26078.05967 | 1.28828 | 0.14433 | 325.97575 | 14.43324 | 4.95047 | 3.26186 | -0.32875 | 0.2259964 | 0.1443324
192.63201 | 11.55781 | 26077.24607 | 1.28844 | 0.14449 | 325.96558 | 14.44935 | 4.956 | 3.25991 | -0.32855 | 0.2256095 | 0.1444935
192.73201 | 11.56371 | 26069.83423 | 1.2884 | 0.14464 | 325.87293 | 14.46387 | 4.96098 | 3.25993 | -0.32855 | 0.2253844 | 0.1446387
192.83201 | 11.56955 | 26068.45379 | 1.28815 | 0.14479 | 325.85567 | 14.47934 | 4.96628 | 3.26655 | -0.32922 | 0.2256008 | 0.1447934
192.93201 | 11.57576 | 26064.26418 | 1.28839 | 0.14495 | 325.8033 | 14.49492 | 4.97163 | 3.2662 | -0.32919 | 0.2253341 | 0.1449492
193.03201 | 11.5816 | 26056.20503 | 1.2883 | 0.1451 | 325.70256 | 14.5095 | 4.97663 | 3.26194 | -0.32876 | 0.2248141 | 0.145095
193.13201 | 11.58781 | 26055.16613 | 1.28778 | 0.14526 | 325.68958 | 14.526 | 4.98229 | 3.25773 | -0.32833 | 0.2242689 | 0.14526
193.23201 | 11.59376 | 26048.75207 | 1.28779 | 0.14544 | 325.6094 | 14.54367 | 4.98835 | 3.26615 | -0.32918 | 0.2245754 | 0.1454367
193.33201 | 11.59965 | 26045.63177 | 1.28818 | 0.14555 | 325.5704 | 14.55516 | 4.99229 | 3.26284 | -0.32885 | 0.2241707 | 0.1455516
193.43201 | 11.60571 | 26039.82747 | 1.28782 | 0.14572 | 325.49784 | 14.572 | 4.99807 | 3.27176 | -0.32975 | 0.2245237 | 0.14572
193.53201 | 11.61155 | 26034.8779 | 1.28825 | 0.14589 | 325.43597 | 14.58942 | 5.00404 | 3.26469 | -0.32903 | 0.2237711 | 0.1458942
193.63201 | 11.61771 | 26029.00207 | 1.28811 | 0.14602 | 325.36253 | 14.60237 | 5.00848 | 3.26536 | -0.3291 | 0.2236185 | 0.1460237
193.73201 | 11.62365 | 26023.34261 | 1.28778 | 0.14622 | 325.29178 | 14.62199 | 5.01521 | 3.25805 | -0.32836 | 0.2228185 | 0.1462199
193.83201 | 11.62976 | 26023.16737 | 1.28824 | 0.14636 | 325.28959 | 14.63631 | 5.02012 | 3.26484 | -0.32905 | 0.2230644 | 0.1463631
193.93201 | 11.63571 | 26016.03091 | 1.28799 | 0.14653 | 325.20039 | 14.65293 | 5.02582 | 3.27108 | -0.32968 | 0.2232373 | 0.1465293
194.03201 | 11.64149 | 26011.24048 | 1.28815 | 0.14667 | 325.14051 | 14.66688 | 5.03061 | 3.26423 | -0.32899 | 0.2225579 | 0.1466688
194.13201 | 11.64776 | 26006.8363 | 1.28784 | 0.14682 | 325.08545 | 14.68234 | 5.03591 | 3.25656 | -0.32821 | 0.2218012 | 0.1468234
194.23201 | 11.65365 | 25998.39091 | 1.28821 | 0.147 | 324.97989 | 14.70012 | 5.04201 | 3.26561 | -0.32913 | 0.2221485 | 0.1470012
194.33201 | 11.65976 | 25997.24114 | 1.28826 | 0.14717 | 324.96551 | 14.71665 | 5.04768 | 3.26399 | -0.32896 | 0.2217889 | 0.1471665
194.43201 | 11.66571 | 25991.09173 | 1.28834 | 0.14733 | 324.88865 | 14.73277 | 5.05321 | 3.27507 | -0.33008 | 0.2222983 | 0.1473277
194.53201 | 11.6716 | 25986.48906 | 1.28794 | 0.14749 | 324.83111 | 14.74927 | 5.05887 | 3.26675 | -0.32924 | 0.2214855 | 0.1474927
194.63201 | 11.67765 | 25981.12106 | 1.28809 | 0.14765 | 324.76401 | 14.76496 | 5.06425 | 3.26288 | -0.32885 | 0.2209881 | 0.1476496
194.73201 | 11.68365 | 25973.87016 | 1.28812 | 0.14781 | 324.67338 | 14.78144 | 5.0699 | 3.26503 | -0.32907 | 0.2208871 | 0.1478144
194.83201 | 11.68981 | 25969.62154 | 1.2882 | 0.14801 | 324.62027 | 14.80074 | 5.07652 | 3.26529 | -0.32909 | 0.2206167 | 0.1480074
194.93201 | 11.69571 | 25961.23338 | 1.28834 | 0.14815 | 324.51542 | 14.81478 | 5.08134 | 3.26526 | -0.32909 | 0.2204056 | 0.1481478
195.03201 | 11.70165 | 25959.93876 | 1.28801 | 0.14833 | 324.49923 | 14.83303 | 5.0876 | 3.26787 | -0.32935 | 0.2203103 | 0.1483303
195.13201 | 11.7076 | 25952.06201 | 1.28787 | 0.14851 | 324.40078 | 14.85149 | 5.09393 | 3.26788 | -0.32936 | 0.2200372 | 0.1485149
195.23201 | 11.71344 | 25945.50669 | 1.28826 | 0.14864 | 324.31883 | 14.8642 | 5.09829 | 3.26929 | -0.3295 | 0.2199439 | 0.148642
195.33201 | 11.71981 | 25942.55447 | 1.28808 | 0.14882 | 324.28193 | 14.88189 | 5.10435 | 3.27422 | -0.32999 | 0.2200137 | 0.1488189
195.43201 | 11.72576 | 25932.99866 | 1.28845 | 0.14902 | 324.16248 | 14.90161 | 5.11112 | 3.27555 | -0.33013 | 0.2198118 | 0.1490161
195.53201 | 11.73171 | 25931.15687 | 1.28843 | 0.14916 | 324.13946 | 14.91631 | 5.11616 | 3.2633 | -0.32889 | 0.2187739 | 0.1491631
195.63201 | 11.73776 | 25923.68603 | 1.28807 | 0.14932 | 324.04608 | 14.93174 | 5.12145 | 3.27161 | -0.32973 | 0.2191044 | 0.1493174
195.73201 | 11.74355 | 25916.94474 | 1.2881 | 0.1495 | 323.96181 | 14.9497 | 5.12762 | 3.27313 | -0.32988 | 0.2189429 | 0.149497
195.83201 | 11.7496 | 25910.19452 | 1.28832 | 0.14968 | 323.87743 | 14.96767 | 5.13378 | 3.27449 | -0.33002 | 0.2187709 | 0.1496767
195.93201 | 11.7556 | 25902.07994 | 1.28847 | 0.14985 | 323.776 | 14.98482 | 5.13966 | 3.27421 | -0.32999 | 0.2185018 | 0.1498482
196.03201 | 11.76176 | 25898.91672 | 1.28809 | 0.15 | 323.73646 | 15.00001 | 5.14487 | 3.27095 | -0.32966 | 0.2180632 | 0.1500001
196.13201 | 11.76771 | 25891.22415 | 1.28799 | 0.15016 | 323.6403 | 15.01631 | 5.15046 | 3.27671 | -0.33025 | 0.2182101 | 0.1501631
196.23201 | 11.7736 | 25886.71982 | 1.28791 | 0.15033 | 323.584 | 15.0331 | 5.15622 | 3.26963 | -0.32953 | 0.2174954 | 0.150331
196.33201 | 11.77971 | 25878.9897 | 1.28809 | 0.1505 | 323.48737 | 15.04967 | 5.1619 | 3.27042 | -0.32961 | 0.2173084 | 0.1504967
196.43201 | 11.78555 | 25870.20636 | 1.2879 | 0.15067 | 323.37758 | 15.06739 | 5.16798 | 3.27068 | -0.32964 | 0.2170701 | 0.1506739
196.53201 | 11.79181 | 25867.31851 | 1.28842 | 0.1508 | 323.34148 | 15.07997 | 5.17229 | 3.27334 | -0.32991 | 0.2170654 | 0.1507997
196.63201 | 11.79765 | 25856.72557 | 1.28835 | 0.151 | 323.20907 | 15.10027 | 5.17926 | 3.26522 | -0.32909 | 0.2162359 | 0.1510027
196.73201 | 11.80365 | 25853.3299 | 1.28819 | 0.15115 | 323.16662 | 15.1151 | 5.18435 | 3.27676 | -0.33025 | 0.2167872 | 0.151151
196.83201 | 11.80971 | 25846.17555 | 1.28843 | 0.15133 | 323.07719 | 15.13269 | 5.19038 | 3.269 | -0.32947 | 0.2160224 | 0.1513269
196.93201 | 11.8156 | 25837.90362 | 1.28828 | 0.15152 | 322.9738 | 15.15173 | 5.19691 | 3.27792 | -0.33037 | 0.2163397 | 0.1515173
197.03201 | 11.82181 | 25831.42519 | 1.28849 | 0.15166 | 322.89281 | 15.16622 | 5.20188 | 3.27341 | -0.32991 | 0.2158356 | 0.1516622
197.13201 | 11.82771 | 25821.59579 | 1.28838 | 0.15186 | 322.76995 | 15.18584 | 5.20861 | 3.2709 | -0.32966 | 0.2153914 | 0.1518584
197.23201 | 11.83376 | 25817.07716 | 1.28842 | 0.152 | 322.71346 | 15.20035 | 5.21358 | 3.2796 | -0.33054 | 0.2157582 | 0.1520035
197.33201 | 11.83965 | 25808.63714 | 1.28821 | 0.1522 | 322.60796 | 15.22038 | 5.22045 | 3.27628 | -0.3302 | 0.2152561 | 0.1522038
197.43201 | 11.84549 | 25802.70588 | 1.28833 | 0.15235 | 322.53382 | 15.23457 | 5.22532 | 3.27162 | -0.32973 | 0.2147497 | 0.1523457
197.53201 | 11.85176 | 25796.03255 | 1.28828 | 0.15255 | 322.45041 | 15.25489 | 5.23229 | 3.2755 | -0.33012 | 0.214718 | 0.1525489
197.63201 | 11.85765 | 25785.86519 | 1.28824 | 0.15271 | 322.32331 | 15.27063 | 5.23769 | 3.27156 | -0.32973 | 0.2142387 | 0.1527063
197.73201 | 11.86381 | 25781.00145 | 1.28839 | 0.15288 | 322.26252 | 15.28772 | 5.24355 | 3.27822 | -0.3304 | 0.2144349 | 0.1528772
197.83201 | 11.86976 | 25770.69104 | 1.2884 | 0.15307 | 322.13364 | 15.307 | 5.25017 | 3.27153 | -0.32972 | 0.2137277 | 0.15307
197.93201 | 11.8756 | 25765.45358 | 1.28838 | 0.15321 | 322.06817 | 15.32088 | 5.25493 | 3.2788 | -0.33046 | 0.2140086 | 0.1532088
198.03201 | 11.88155 | 25757.37298 | 1.28832 | 0.15342 | 321.96716 | 15.34213 | 5.26221 | 3.27445 | -0.33002 | 0.2134286 | 0.1534213
198.13201 | 11.88755 | 25747.60616 | 1.2884 | 0.1536 | 321.84508 | 15.35985 | 5.26829 | 3.27426 | -0.33 | 0.2131701 | 0.1535985
198.23201 | 11.89376 | 25741.61053 | 1.2882 | 0.15378 | 321.77013 | 15.37846 | 5.27468 | 3.28444 | -0.33102 | 0.2135741 | 0.1537846
198.33201 | 11.89976 | 25733.10792 | 1.28834 | 0.15397 | 321.66385 | 15.39724 | 5.28112 | 3.27861 | -0.33044 | 0.2129349 | 0.1539724
198.43201 | 11.90571 | 25726.37916 | 1.28821 | 0.15414 | 321.57974 | 15.41358 | 5.28672 | 3.27391 | -0.32996 | 0.2124043 | 0.1541358
198.53201 | 11.91165 | 25716.04371 | 1.28856 | 0.15431 | 321.45055 | 15.43145 | 5.29285 | 3.28695 | -0.33128 | 0.2130033 | 0.1543145
198.63201 | 11.91755 | 25706.43067 | 1.2882 | 0.15448 | 321.33038 | 15.44784 | 5.29847 | 3.28214 | -0.33079 | 0.2124659 | 0.1544784
198.73201 | 11.92376 | 25698.13013 | 1.28847 | 0.15469 | 321.22663 | 15.46879 | 5.30566 | 3.27794 | -0.33037 | 0.2119067 | 0.1546879
198.83201 | 11.92965 | 25685.99045 | 1.28828 | 0.15486 | 321.07488 | 15.48626 | 5.31165 | 3.27576 | -0.33015 | 0.2115269 | 0.1548626
198.93201 | 11.93565 | 25682.48391 | 1.28843 | 0.15501 | 321.03105 | 15.50097 | 5.3167 | 3.2828 | -0.33086 | 0.2117803 | 0.1550097
199.03201 | 11.94176 | 25672.31834 | 1.28804 | 0.15523 | 320.90398 | 15.52269 | 5.32415 | 3.28129 | -0.33071 | 0.2113867 | 0.1552269
199.13201 | 11.94755 | 25663.52427 | 1.28787 | 0.15536 | 320.79405 | 15.53636 | 5.32883 | 3.28009 | -0.33059 | 0.2111235 | 0.1553636
199.23201 | 11.95371 | 25655.18618 | 1.28796 | 0.15554 | 320.68983 | 15.55389 | 5.33485 | 3.27807 | -0.33038 | 0.2107556 | 0.1555389
199.33201 | 11.95971 | 25642.15064 | 1.28787 | 0.15571 | 320.52688 | 15.57054 | 5.34056 | 3.27305 | -0.32988 | 0.2102079 | 0.1557054
199.43201 | 11.96576 | 25635.21802 | 1.28808 | 0.15589 | 320.44023 | 15.58875 | 5.3468 | 3.28085 | -0.33066 | 0.2104627 | 0.1558875
199.53201 | 11.97165 | 25623.92592 | 1.28802 | 0.15609 | 320.29907 | 15.60868 | 5.35364 | 3.28168 | -0.33075 | 0.2102471 | 0.1560868
199.63201 | 11.97755 | 25616.93251 | 1.28818 | 0.15626 | 320.21166 | 15.62639 | 5.35971 | 3.27785 | -0.33036 | 0.2097637 | 0.1562639
199.73201 | 11.98371 | 25608.10447 | 1.28823 | 0.15643 | 320.10131 | 15.64279 | 5.36534 | 3.27408 | -0.32998 | 0.2093028 | 0.1564279
199.83201 | 11.98955 | 25595.67153 | 1.28833 | 0.1566 | 319.94589 | 15.66004 | 5.37126 | 3.28103 | -0.33068 | 0.2095161 | 0.1566004
199.93201 | 11.99587 | 25588.67276 | 1.28824 | 0.15679 | 319.85841 | 15.67943 | 5.37791 | 3.28825 | -0.33141 | 0.2097174 | 0.1567943
200.03201 | 12.00181 | 25575.2635 | 1.28822 | 0.15696 | 319.69079 | 15.69589 | 5.38355 | 3.28123 | -0.3307 | 0.2090503 | 0.1569589
200.13201 | 12.00765 | 25566.92719 | 1.28802 | 0.15714 | 319.58659 | 15.7142 | 5.38983 | 3.27592 | -0.33017 | 0.2084688 | 0.157142
200.23201 | 12.01371 | 25555.84788 | 1.28798 | 0.15734 | 319.4481 | 15.73358 | 5.39648 | 3.27829 | -0.3304 | 0.2083626 | 0.1573358
200.33201 | 12.01949 | 25544.01934 | 1.28837 | 0.15751 | 319.30024 | 15.75147 | 5.40262 | 3.28205 | -0.33078 | 0.2083647 | 0.1575147
200.43201 | 12.02571 | 25534.23107 | 1.28832 | 0.15771 | 319.17789 | 15.77094 | 5.40929 | 3.28377 | -0.33096 | 0.2082165 | 0.1577094
200.53201 | 12.03171 | 25521.74628 | 1.28824 | 0.15791 | 319.02183 | 15.79065 | 5.41605 | 3.27984 | -0.33056 | 0.2077077 | 0.1579065
200.63201 | 12.03787 | 25513.87668 | 1.28827 | 0.1581 | 318.92346 | 15.80986 | 5.42264 | 3.27733 | -0.33031 | 0.2072966 | 0.1580986
200.73201 | 12.04371 | 25500.09549 | 1.28832 | 0.15827 | 318.75119 | 15.82721 | 5.42859 | 3.27841 | -0.33042 | 0.2071376 | 0.1582721
200.83201 | 12.0496 | 25489.32552 | 1.28828 | 0.15846 | 318.61657 | 15.84622 | 5.43511 | 3.27339 | -0.32991 | 0.2065723 | 0.1584622
200.93201 | 12.05576 | 25476.92835 | 1.288 | 0.15865 | 318.4616 | 15.8653 | 5.44166 | 3.28295 | -0.33087 | 0.2069264 | 0.158653
201.03201 | 12.06154 | 25461.83825 | 1.2875 | 0.15887 | 318.27298 | 15.88712 | 5.44914 | 3.27733 | -0.33031 | 0.2062885 | 0.1588712
201.13201 | 12.06776 | 25452.78311 | 1.28816 | 0.15903 | 318.15979 | 15.90275 | 5.4545 | 3.28206 | -0.33078 | 0.2063832 | 0.1590275
201.23201 | 12.07371 | 25438.60495 | 1.28814 | 0.15922 | 317.98256 | 15.92169 | 5.461 | 3.28129 | -0.33071 | 0.2060893 | 0.1592169
201.33201 | 12.0796 | 25427.7277 | 1.28819 | 0.15944 | 317.8466 | 15.94366 | 5.46853 | 3.28037 | -0.33061 | 0.2057476 | 0.1594366
201.43201 | 12.08571 | 25413.67114 | 1.28805 | 0.15964 | 317.67089 | 15.96359 | 5.47537 | 3.28113 | -0.33069 | 0.2055384 | 0.1596359
201.53201 | 12.09165 | 25396.70169 | 1.28796 | 0.15982 | 317.45877 | 15.98174 | 5.48159 | 3.28035 | -0.33061 | 0.2052561 | 0.1598174
201.63201 | 12.09781 | 25382.3787 | 1.28781 | 0.15999 | 317.27973 | 15.99935 | 5.48763 | 3.28022 | -0.3306 | 0.2050221 | 0.1599935
201.73201 | 12.10376 | 25366.44638 | 1.28803 | 0.16022 | 317.08058 | 16.02206 | 5.49543 | 3.27814 | -0.33039 | 0.2046017 | 0.1602206
201.83201 | 12.10965 | 25351.65668 | 1.28794 | 0.16037 | 316.89571 | 16.03678 | 5.50047 | 3.28957 | -0.33154 | 0.2051266 | 0.1603678
201.93201 | 12.11571 | 25334.61034 | 1.288 | 0.16059 | 316.68263 | 16.05943 | 5.50824 | 3.284 | -0.33098 | 0.2044904 | 0.1605943
202.03201 | 12.12149 | 25315.87422 | 1.28819 | 0.16079 | 316.44843 | 16.07859 | 5.51481 | 3.28191 | -0.33077 | 0.2041168 | 0.1607859
202.13201 | 12.12776 | 25297.77825 | 1.28761 | 0.16096 | 316.22223 | 16.09596 | 5.52077 | 3.27773 | -0.33035 | 0.2036368 | 0.1609596
202.23201 | 12.13365 | 25273.55433 | 1.28838 | 0.16115 | 315.91943 | 16.11457 | 5.52715 | 3.28346 | -0.33093 | 0.2037572 | 0.1611457
202.33201 | 12.13976 | 25254.93622 | 1.28794 | 0.16139 | 315.6867 | 16.13867 | 5.53542 | 3.27659 | -0.33023 | 0.2030273 | 0.1613867
202.43201 | 12.14576 | 25227.36132 | 1.28817 | 0.16156 | 315.34202 | 16.15555 | 5.54121 | 3.27638 | -0.33021 | 0.2028021 | 0.1615555
202.53201 | 12.15144 | 25188.78043 | 1.28823 | 0.16182 | 314.85976 | 16.18161 | 5.55015 | 3.27798 | -0.33037 | 0.2025744 | 0.1618161
202.62201 | 12.15712 | 25113.64281 | 1.28817 | 0.16204 | 313.92054 | 16.20417 | 5.55789 | 3.28279 | -0.33086 | 0.2025892 | 0.1620417
202.65601 | 12.15926 | 25038.29777 | 1.28832 | 0.16219 | 312.97872 | 16.21893 | 5.56295 | 3.28687 | -0.33127 | 0.2026564 | 0.1621893
202.67801 | 12.16049 | 24961.9031 | 1.28803 | 0.16234 | 312.02379 | 16.23426 | 5.56821 | 3.28274 | -0.33085 | 0.2022106 | 0.1623426
202.69401 | 12.16135 | 24880.92363 | 1.28811 | 0.1625 | 311.01155 | 16.24981 | 5.57354 | 3.28035 | -0.33061 | 0.2018701 | 0.1624981
202.70601 | 12.16204 | 24793.82336 | 1.28823 | 0.16251 | 309.92279 | 16.26346 | 5.57394 | 3.27957 | -0.33053 | 0.2016527 | 0.1626346
202.71401 | 12.16264 | 24630.81479 | 1.28822 | 0.16252 | 307.88518 | 16.26346 | 5.57427 | 3.27957 | -0.33053 | 0.2016527 | 0.1626346
202.71601 | 12.16301 | 24345.07728 | 1.28838 | 0.16253 | 304.31347 | 16.26346 | 5.57449 | 3.27957 | -0.33053 | 0.2016527 | 0.1626346
202.71801 | 12.1636 | 23766.10994 | 1.28901 | 0.16254 | 297.07637 | 16.26346 | 5.57483 | 3.27957 | -0.33053 | 0.2016527 | 0.1626346
202.72001 | 12.16424 | 22906.81422 | 1.29067 | 0.16255 | 286.33518 | 16.26346 | 5.57519 | 3.27957 | -0.33053 | 0.2016527 | 0.1626346
202.72201 | 12.16488 | 21852.86343 | 1.29399 | 0.16256 | 273.16079 | 16.26346 | 5.57556 | 3.27957 | -0.33053 | 0.2016527 | 0.1626346
202.72401 | 12.16553 | 20665.31003 | 1.29963 | 0.16257 | 258.31638 | 16.26346 | 5.57593 | 3.27957 | -0.33053 | 0.2016527 | 0.1626346
202.72601 | 12.16617 | 19370.5076 | 1.30829 | 0.16258 | 242.13134 | 16.26346 | 5.5763 | 3.27957 | -0.33053 | 0.2016527 | 0.1626346
202.72801 | 12.16681 | 17999.04764 | 1.32045 | 0.16259 | 224.9881 | 16.26346 | 5.57666 | 3.27957 | -0.33053 | 0.2016527 | 0.1626346
202.73001 | 12.16746 | 16589.98847 | 1.3361 | 0.1626 | 207.37486 | 16.26346 | 5.57703 | 3.27957 | -0.33053 | 0.2016527 | 0.1626346
202.73201 | 12.1681 | 15172.67525 | 1.3546 | 0.16261 | 189.65844 | 16.26346 | 5.5774 | 3.27957 | -0.33053 | 0.2016527 | 0.1626346
202.73401 | 12.16869 | 13765.73771 | 1.37491 | 0.16262 | 172.07172 | 16.26346 | 5.57773 | 3.27957 | -0.33053 | 0.2016527 | 0.1626346

## Spec_005
Prüflosbezeichnung | Redux 312_quer+längs_alte Proben
Proben-Nr | 5 |  |  |  | Bmerkung
Prüfer | JuBr |  |  |  | Falsche Probenbreite und Probendicke vorgegeben
Werkstoff | 6082 |  |  |  | Spannungswerte daher nicht korrekt
Prüfnorm | DIN EN ISO 527 |  |  |  | über Kraft/Fläche neu brechenen
Prüfgeschwindigkeit | 3.6 | mm/min |  |  | breite | 16 mm
Prüfklima | 23 °C / 50 % rF |  |  |  | dicke | 5 mm
Bemerkungen
Zeit | Traversenweg | Last | Dehnung 1 | Zugdehnung | Zugspannung | Axiale Dehnung (Video) | Zugverformung | Transversale Dehnung (Video) | Transversale Verformung 1 | Poisson_Ratio | Axiale Dehnung (Video)
(sec) | (mm) | (N) | (%) | (mm/mm) | (MPa) | (%) | (mm) | (%) | (mm) | (-) | (-)
0 | -0.00054 | 248.93476 | 1.26572 | 1e-05 | 3.1116845 | 0.00097 | 0.00032 | -0.00558 | 0.00056 | -5.752577 | 9.7e-06
0.1 | 0.00343 | 278.33026 | 1.26597 | 1e-05 | 3.47912825 | 0.00128 | 0.00043 | -0.00055 | 5e-05 | -0.4296875 | 1.28e-05
0.15 | 0.00739 | 356.38556 | 1.26607 | 0 | 4.4548195 | 7e-05 | 2e-05 | 0.00575 | -0.00057 | 82.14286 | 7e-07
0.198 | 0.01104 | 432.11276 | 1.26589 | 4e-05 | 5.4014095 | 0.00356 | 0.00118 | -0.00189 | 0.00019 | -0.5308989 | 3.56e-05
0.254 | 0.01452 | 508.83707 | 1.26577 | 5e-05 | 6.360463375 | 0.00459 | 0.00152 | -0.00418 | 0.00042 | -0.9106754 | 4.59e-05
0.324 | 0.01886 | 585.79858 | 1.26594 | 7e-05 | 7.32248225 | 0.00739 | 0.00245 | -0.01483 | 0.00148 | -2.006766 | 7.39e-05
0.392 | 0.02309 | 662.88074 | 1.26611 | 8e-05 | 8.28600925 | 0.00756 | 0.0025 | -0.0001 | 1e-05 | -0.01322751 | 7.56e-05
0.47 | 0.02764 | 738.89583 | 1.26611 | 6e-05 | 9.236197875 | 0.00594 | 0.00197 | -0.00491 | 0.00049 | -0.8265993 | 5.94e-05
0.548 | 0.03252 | 815.53711 | 1.26615 | 5e-05 | 10.19421388 | 0.00517 | 0.00171 | -0.00273 | 0.00027 | -0.5280464 | 5.17e-05
0.632 | 0.03734 | 891.35757 | 1.26609 | 5e-05 | 11.14196963 | 0.00547 | 0.00181 | -0.00294 | 0.00029 | -0.5374771 | 5.47e-05
0.71 | 0.04221 | 967.33913 | 1.26615 | 8e-05 | 12.09173913 | 0.00754 | 0.0025 | -0.00495 | 0.00049 | -0.6564987 | 7.54e-05
0.794 | 0.04704 | 1043.63535 | 1.26628 | 7e-05 | 13.04544188 | 0.00721 | 0.00239 | -0.01346 | 0.00134 | -1.866852 | 7.21e-05
0.874 | 0.05202 | 1120.37368 | 1.26632 | 6e-05 | 14.004671 | 0.0061 | 0.00202 | -0.01319 | 0.00132 | -2.162295 | 6.1e-05
0.958 | 0.05684 | 1195.38926 | 1.26633 | 5e-05 | 14.94236575 | 0.00484 | 0.0016 | -0.00619 | 0.00062 | -1.278926 | 4.84e-05
1.04 | 0.06198 | 1270.52989 | 1.26649 | 0.0001 | 15.88162363 | 0.00972 | 0.00322 | -0.02066 | 0.00206 | -2.125514 | 9.72e-05
1.13 | 0.06718 | 1346.95295 | 1.26662 | 9e-05 | 16.83691188 | 0.00908 | 0.00301 | -0.02812 | 0.0028 | -3.096916 | 9.08e-05
1.214 | 0.07243 | 1422.06632 | 1.26663 | 0.0001 | 17.775829 | 0.00956 | 0.00317 | -0.02139 | 0.00213 | -2.237448 | 9.56e-05
1.304 | 0.07762 | 1497.12827 | 1.26672 | 0.0001 | 18.71410338 | 0.00963 | 0.00319 | -0.03584 | 0.00357 | -3.721703 | 9.63e-05
1.39 | 0.08304 | 1572.82401 | 1.2667 | 0.00012 | 19.66030013 | 0.0119 | 0.00394 | -0.02678 | 0.00267 | -2.25042 | 0.000119
1.482 | 0.08834 | 1648.1619 | 1.26692 | 8e-05 | 20.60202375 | 0.00821 | 0.00272 | -0.02526 | 0.00252 | -3.076736 | 8.21e-05
1.57 | 0.09386 | 1724.62318 | 1.26701 | 9e-05 | 21.55778975 | 0.00921 | 0.00305 | -0.03398 | 0.00339 | -3.689468 | 9.21e-05
1.664 | 0.09932 | 1800.04019 | 1.2669 | 0.00011 | 22.50050238 | 0.01074 | 0.00356 | -0.03879 | 0.00387 | -3.611732 | 0.0001074
1.75 | 0.10468 | 1875.19737 | 1.26708 | 0.00011 | 23.43996713 | 0.01069 | 0.00354 | -0.03805 | 0.00379 | -3.559401 | 0.0001069
1.846 | 0.11025 | 1950.27038 | 1.26706 | 9e-05 | 24.37837975 | 0.00927 | 0.00307 | -0.03653 | 0.00364 | -3.940669 | 9.27e-05
1.936 | 0.11566 | 2026.7795 | 1.26722 | 8e-05 | 25.33474375 | 0.00775 | 0.00257 | -0.04109 | 0.0041 | -5.301935 | 7.75e-05
2.034 | 0.12155 | 2102.0215 | 1.26718 | 6e-05 | 26.27526875 | 0.00614 | 0.00203 | -0.04494 | 0.00448 | -7.319218 | 6.14e-05
2.132 | 0.12729 | 2178.35426 | 1.26696 | 0 | 27.22942825 | 7e-05 | 2e-05 | -0.02415 | 0.00241 | -345 | 7e-07
2.23 | 0.13339 | 2253.5681 | 1.26736 | -1e-05 | 28.16960125 | -0.00136 | -0.00045 | -0.04538 | 0.00452 | 33.36765 | -1.36e-05
2.33 | 0.13918 | 2326.52374 | 1.26705 | -8e-05 | 29.08154675 | -0.0078 | -0.00258 | -0.03581 | 0.00357 | 4.591026 | -7.8e-05
2.428 | 0.14534 | 2402.30776 | 1.2674 | -0.0001 | 30.028847 | -0.01041 | -0.00345 | -0.03622 | 0.00361 | 3.479347 | -0.0001041
2.528 | 0.15118 | 2471.89119 | 1.26724 | 9e-05 | 30.89863988 | 0.00908 | 0.00301 | -0.02594 | 0.00259 | -2.856828 | 9.08e-05
2.628 | 0.15712 | 2545.41412 | 1.26742 | 0.0001 | 31.8176765 | 0.00953 | 0.00316 | -0.03022 | 0.00301 | -3.171039 | 9.53e-05
2.728 | 0.16318 | 2613.50177 | 1.26715 | 5e-05 | 32.66877213 | 0.00534 | 0.00177 | -0.03493 | 0.00348 | -6.541199 | 5.34e-05
2.828 | 0.16902 | 2681.28097 | 1.26743 | 2e-05 | 33.51601213 | 0.00159 | 0.00053 | -0.03138 | 0.00313 | -19.73585 | 1.59e-05
2.928 | 0.17534 | 2752.30162 | 1.26717 | -4e-05 | 34.40377025 | -0.00425 | -0.00141 | -0.03852 | 0.00384 | 9.063529 | -4.25e-05
3.028 | 0.18112 | 2817.50478 | 1.26736 | -5e-05 | 35.21880975 | -0.00508 | -0.00168 | -0.03224 | 0.00321 | 6.346457 | -5.08e-05
3.128 | 0.18718 | 2889.41592 | 1.26732 | 4e-05 | 36.117699 | 0.00368 | 0.00122 | -0.03505 | 0.00349 | -9.524457 | 3.68e-05
3.228 | 0.19318 | 2955.40676 | 1.26729 | 4e-05 | 36.9425845 | 0.00413 | 0.00137 | -0.0496 | 0.00494 | -12.00969 | 4.13e-05
3.328 | 0.19902 | 3022.12425 | 1.26723 | 1e-05 | 37.77655313 | 0.00121 | 0.0004 | -0.04824 | 0.00481 | -39.86777 | 1.21e-05
3.428 | 0.20523 | 3090.12383 | 1.2673 | -1e-05 | 38.62654788 | -0.00147 | -0.00049 | -0.04744 | 0.00473 | 32.27211 | -1.47e-05
3.528 | 0.21112 | 3156.74745 | 1.26736 | -1e-05 | 39.45934313 | -0.00099 | -0.00033 | -0.04382 | 0.00437 | 44.26263 | -9.9e-06
3.628 | 0.21729 | 3228.72229 | 1.26717 | -1e-05 | 40.35902863 | -0.00074 | -0.00025 | -0.0537 | 0.00535 | 72.56757 | -7.4e-06
3.728 | 0.22318 | 3293.86041 | 1.2673 | 4e-05 | 41.17325513 | 0.00403 | 0.00133 | -0.0428 | 0.00427 | -10.62035 | 4.03e-05
3.828 | 0.22907 | 3362.76032 | 1.26711 | -1e-05 | 42.034504 | -0.00062 | -0.00021 | -0.05115 | 0.0051 | 82.5 | -6.2e-06
3.928 | 0.23523 | 3428.96685 | 1.26731 | -2e-05 | 42.86208563 | -0.00188 | -0.00062 | -0.06084 | 0.00606 | 32.3617 | -1.88e-05
4.028 | 0.24107 | 3493.12417 | 1.26716 | -2e-05 | 43.66405213 | -0.00238 | -0.00079 | -0.05672 | 0.00565 | 23.83193 | -2.38e-05
4.128 | 0.24734 | 3562.38574 | 1.26735 | -2e-05 | 44.52982175 | -0.00186 | -0.00061 | -0.05297 | 0.00528 | 28.47849 | -1.86e-05
4.228 | 0.25318 | 3625.37183 | 1.26728 | -1e-05 | 45.31714788 | -0.00149 | -0.00049 | -0.06573 | 0.00655 | 44.11409 | -1.49e-05
4.328 | 0.25912 | 3693.72994 | 1.26734 | -4e-05 | 46.17162425 | -0.00429 | -0.00142 | -0.06356 | 0.00634 | 14.81585 | -4.29e-05
4.428 | 0.26518 | 3757.73504 | 1.26735 | -3e-05 | 46.971688 | -0.00282 | -0.00093 | -0.07176 | 0.00715 | 25.44681 | -2.82e-05
4.528 | 0.27102 | 3821.24349 | 1.26736 | -3e-05 | 47.76554363 | -0.00262 | -0.00087 | -0.06795 | 0.00677 | 25.93511 | -2.62e-05
4.628 | 0.27734 | 3887.35235 | 1.26769 | -4e-05 | 48.59190438 | -0.00427 | -0.00141 | -0.06054 | 0.00603 | 14.17799 | -4.27e-05
4.728 | 0.28312 | 3948.95956 | 1.26758 | -4e-05 | 49.3619945 | -0.00418 | -0.00138 | -0.06759 | 0.00674 | 16.16986 | -4.18e-05
4.828 | 0.28918 | 4015.83597 | 1.26766 | -2e-05 | 50.19794963 | -0.00183 | -0.00061 | -0.06247 | 0.00623 | 34.13661 | -1.83e-05
4.928 | 0.29518 | 4077.13607 | 1.26762 | -8e-05 | 50.96420088 | -0.0076 | -0.00252 | -0.06161 | 0.00614 | 8.106579 | -7.6e-05
5.028 | 0.30102 | 4140.24085 | 1.26791 | -5e-05 | 51.75301063 | -0.00529 | -0.00175 | -0.06386 | 0.00636 | 12.07183 | -5.29e-05
5.128 | 0.30729 | 4203.75109 | 1.26756 | -9e-05 | 52.54688863 | -0.0085 | -0.00282 | -0.05842 | 0.00582 | 6.872941 | -8.5e-05
5.228 | 0.31307 | 4262.79008 | 1.26805 | -5e-05 | 53.284876 | -0.00497 | -0.00165 | -0.0566 | 0.00564 | 11.38833 | -4.97e-05
5.328 | 0.31923 | 4329.6589 | 1.26782 | -7e-05 | 54.12073625 | -0.00749 | -0.00248 | -0.04344 | 0.00433 | 5.799733 | -7.49e-05
5.428 | 0.32518 | 4388.50924 | 1.26819 | -7e-05 | 54.8563655 | -0.00667 | -0.00221 | 0.01206 | -0.0012 | -1.808096 | -6.67e-05
5.528 | 0.33107 | 4451.03332 | 1.26792 | -5e-05 | 55.6379165 | -0.00502 | -0.00166 | 0.01839 | -0.00183 | -3.663347 | -5.02e-05
5.628 | 0.33723 | 4511.1689 | 1.26816 | -2e-05 | 56.38961125 | -0.00195 | -0.00065 | 0.02917 | -0.00291 | -14.95897 | -1.95e-05
5.728 | 0.34307 | 4569.61423 | 1.26795 | -2e-05 | 57.12017788 | -0.00215 | -0.00071 | 0.06312 | -0.00629 | -29.35814 | -2.15e-05
5.828 | 0.34934 | 4632.46688 | 1.26794 | 0 | 57.905836 | -0.00043 | -0.00014 | 0.08917 | -0.00889 | -207.3721 | -4.3e-06
5.928 | 0.35518 | 4689.10754 | 1.26826 | 1e-05 | 58.61384425 | 0.00079 | 0.00026 | 0.09127 | -0.0091 | 115.5316 | 7.9e-06
6.028 | 0.36112 | 4751.12289 | 1.26798 | 3e-05 | 59.38903613 | 0.00281 | 0.00093 | 0.0873 | -0.0087 | 31.06762 | 2.81e-05
6.128 | 0.36712 | 4808.74255 | 1.26808 | 0.00029 | 60.10928188 | 0.02922 | 0.00968 | 0.09291 | -0.00926 | 3.179671 | 0.0002922
6.228 | 0.37302 | 4866.18742 | 1.26809 | 0.00026 | 60.82734275 | 0.02592 | 0.00859 | 0.09153 | -0.00912 | 3.53125 | 0.0002592
6.328 | 0.37934 | 4926.43163 | 1.26799 | 0.00026 | 61.58039538 | 0.02572 | 0.00852 | 0.08945 | -0.00892 | 3.477838 | 0.0002572
6.428 | 0.38512 | 4981.07672 | 1.26798 | 0.00025 | 62.263459 | 0.02451 | 0.00812 | 0.0983 | -0.0098 | 4.010608 | 0.0002451
6.528 | 0.39118 | 5043.3889 | 1.26803 | 0.00026 | 63.04236125 | 0.02551 | 0.00845 | 0.0939 | -0.00936 | 3.680909 | 0.0002551
6.628 | 0.39723 | 5097.76443 | 1.26792 | 0.00023 | 63.72205538 | 0.0229 | 0.00759 | 0.0969 | -0.00966 | 4.231441 | 0.000229
6.728 | 0.40302 | 5154.55842 | 1.26798 | 0.00022 | 64.43198025 | 0.02205 | 0.00731 | 0.10263 | -0.01023 | 4.654422 | 0.0002205
6.828 | 0.40923 | 5211.57995 | 1.26788 | 0.00021 | 65.14474938 | 0.02114 | 0.007 | 0.08858 | -0.00883 | 4.190161 | 0.0002114
6.928 | 0.41512 | 5264.43154 | 1.26784 | 0.00021 | 65.80539425 | 0.02137 | 0.00708 | 0.08812 | -0.00878 | 4.123538 | 0.0002137
7.028 | 0.42129 | 5323.83263 | 1.26788 | 0.00021 | 66.54790788 | 0.02137 | 0.00708 | 0.08401 | -0.00837 | 3.931212 | 0.0002137
7.128 | 0.42718 | 5376.39409 | 1.26785 | 0.00028 | 67.20492613 | 0.02777 | 0.0092 | 0.08776 | -0.00875 | 3.160245 | 0.0002777
7.228 | 0.43307 | 5433.43797 | 1.26791 | 0.0004 | 67.91797463 | 0.03969 | 0.01315 | 0.0766 | -0.00763 | 1.929957 | 0.0003969
7.328 | 0.43918 | 5486.9628 | 1.26774 | 0.00037 | 68.587035 | 0.03675 | 0.01218 | 0.07557 | -0.00753 | 2.056327 | 0.0003675
7.428 | 0.44507 | 5539.78622 | 1.26798 | 0.0004 | 69.24732775 | 0.04006 | 0.01327 | 0.07663 | -0.00764 | 1.912881 | 0.0004006
7.528 | 0.45134 | 5597.43449 | 1.26791 | 0.00037 | 69.96793113 | 0.03702 | 0.01227 | 0.06509 | -0.00649 | 1.758239 | 0.0003702
7.628 | 0.45718 | 5647.80504 | 1.2681 | 0.0004 | 70.597563 | 0.03952 | 0.0131 | 0.05958 | -0.00594 | 1.507591 | 0.0003952
7.728 | 0.46312 | 5704.53376 | 1.26781 | 0.00041 | 71.306672 | 0.0412 | 0.01365 | 0.0585 | -0.00583 | 1.419903 | 0.000412
7.828 | 0.46918 | 5755.60883 | 1.26808 | 0.00036 | 71.94511038 | 0.03611 | 0.01197 | 0.04861 | -0.00484 | 1.346164 | 0.0003611
7.928 | 0.47502 | 5806.65886 | 1.26791 | 0.00036 | 72.58323575 | 0.03632 | 0.01204 | 0.04768 | -0.00475 | 1.312775 | 0.0003632
8.028 | 0.48134 | 5861.42063 | 1.2682 | 0.00037 | 73.26775788 | 0.03674 | 0.01217 | 0.03962 | -0.00395 | 1.078389 | 0.0003674
8.128 | 0.48718 | 5911.69193 | 1.26802 | 0.00034 | 73.89614913 | 0.03441 | 0.0114 | 0.04381 | -0.00437 | 1.273176 | 0.0003441
8.228 | 0.49318 | 5966.90431 | 1.26815 | 0.00034 | 74.58630388 | 0.03439 | 0.0114 | 0.03685 | -0.00367 | 1.071532 | 0.0003439
8.328 | 0.49918 | 6016.39062 | 1.2681 | 0.00031 | 75.20488275 | 0.03069 | 0.01017 | 0.04483 | -0.00447 | 1.460736 | 0.0003069
8.428 | 0.50507 | 6068.31193 | 1.26843 | 0.00029 | 75.85389913 | 0.02934 | 0.00972 | 0.03018 | -0.00301 | 1.02863 | 0.0002934
8.528 | 0.51129 | 6119.18852 | 1.26823 | 0.00032 | 76.4898565 | 0.03205 | 0.01062 | 0.02743 | -0.00273 | 0.8558502 | 0.0003205
8.628 | 0.51707 | 6167.70208 | 1.26846 | 0.00031 | 77.096276 | 0.03076 | 0.01019 | 0.02938 | -0.00293 | 0.9551365 | 0.0003076
8.728 | 0.52329 | 6222.67753 | 1.26841 | 0.00032 | 77.78346913 | 0.03151 | 0.01044 | 0.02166 | -0.00216 | 0.6874008 | 0.0003151
8.828 | 0.52918 | 6270.90901 | 1.26856 | 0.00027 | 78.38636263 | 0.02673 | 0.00886 | 0.02821 | -0.00281 | 1.055368 | 0.0002673
8.928 | 0.53502 | 6323.65376 | 1.26863 | 0.00024 | 79.045672 | 0.02393 | 0.00793 | 0.02082 | -0.00208 | 0.8700376 | 0.0002393
9.028 | 0.54123 | 6373.06362 | 1.26855 | 0.00026 | 79.66329525 | 0.02634 | 0.00873 | 0.00956 | -0.00095 | 0.3629461 | 0.0002634
9.128 | 0.54707 | 6421.5222 | 1.2687 | 0.00026 | 80.2690275 | 0.02608 | 0.00864 | 0.00939 | -0.00094 | 0.360046 | 0.0002608
9.228 | 0.55334 | 6474.81322 | 1.26868 | 0.00027 | 80.93516525 | 0.02693 | 0.00892 | 0.01048 | -0.00104 | 0.3891571 | 0.0002693
9.328 | 0.55918 | 6521.75456 | 1.26885 | 0.00024 | 81.521932 | 0.02435 | 0.00807 | 0.00976 | -0.00097 | 0.4008214 | 0.0002435
9.428 | 0.56512 | 6575.04961 | 1.26874 | 0.00025 | 82.18812013 | 0.02473 | 0.0082 | 0.0055 | -0.00055 | 0.2224019 | 0.0002473
9.528 | 0.57118 | 6623.80189 | 1.26873 | 0.00026 | 82.79752363 | 0.02613 | 0.00866 | -0.00932 | 0.00093 | -0.3566781 | 0.0002613
9.628 | 0.57702 | 6672.36328 | 1.2688 | 0.00023 | 83.404541 | 0.02279 | 0.00755 | -0.02188 | 0.00218 | -0.9600702 | 0.0002279
9.728 | 0.58334 | 6723.66276 | 1.26889 | 0.00025 | 84.0457845 | 0.02465 | 0.00817 | -0.00883 | 0.00088 | -0.358215 | 0.0002465
9.828 | 0.58912 | 6771.01627 | 1.2687 | 0.00026 | 84.63770338 | 0.02638 | 0.00874 | -0.01631 | 0.00163 | -0.6182714 | 0.0002638
9.928 | 0.59523 | 6825.43606 | 1.26868 | 0.00029 | 85.31795075 | 0.02908 | 0.00963 | -0.02764 | 0.00276 | -0.9504814 | 0.0002908
10.028 | 0.60118 | 6871.52356 | 1.26869 | 0.00026 | 85.8940445 | 0.02649 | 0.00878 | -0.03029 | 0.00302 | -1.14345 | 0.0002649
10.128 | 0.60702 | 6921.31609 | 1.26883 | 0.00028 | 86.51645113 | 0.02802 | 0.00928 | -0.03268 | 0.00326 | -1.16631 | 0.0002802
10.228 | 0.61329 | 6971.7367 | 1.26871 | 0.00031 | 87.14670875 | 0.0309 | 0.01024 | -0.03382 | 0.00337 | -1.094498 | 0.000309
10.328 | 0.61912 | 7018.4876 | 1.26842 | 0.00031 | 87.731095 | 0.03146 | 0.01042 | -0.04129 | 0.00412 | -1.31246 | 0.0003146
10.428 | 0.62529 | 7070.98961 | 1.26876 | 0.00032 | 88.38737013 | 0.03161 | 0.01047 | -0.0384 | 0.00383 | -1.214805 | 0.0003161
10.528 | 0.63118 | 7117.85361 | 1.26853 | 0.00032 | 88.97317013 | 0.03152 | 0.01045 | -0.04382 | 0.00437 | -1.390228 | 0.0003152
10.628 | 0.63712 | 7167.96175 | 1.26861 | 0.00033 | 89.59952188 | 0.03288 | 0.01089 | -0.03925 | 0.00391 | -1.193735 | 0.0003288
10.728 | 0.64318 | 7214.37514 | 1.26846 | 0.00036 | 90.17968925 | 0.03574 | 0.01184 | -0.04413 | 0.0044 | -1.234751 | 0.0003574
10.828 | 0.64907 | 7259.53281 | 1.26867 | 0.00037 | 90.74416013 | 0.03691 | 0.01223 | -0.04053 | 0.00404 | -1.098076 | 0.0003691
10.928 | 0.65534 | 7309.10137 | 1.26846 | 0.00034 | 91.36376713 | 0.03448 | 0.01142 | -0.04224 | 0.00421 | -1.225058 | 0.0003448
11.028 | 0.66112 | 7354.08962 | 1.26866 | 0.00035 | 91.92612025 | 0.03478 | 0.01152 | -0.04513 | 0.0045 | -1.297585 | 0.0003478
11.128 | 0.66712 | 7404.08733 | 1.26839 | 0.00037 | 92.55109163 | 0.0365 | 0.0121 | -0.02288 | 0.00228 | -0.6268493 | 0.000365
11.228 | 0.67323 | 7448.75148 | 1.26862 | 0.00039 | 93.1093935 | 0.03934 | 0.01303 | 0.02175 | -0.00217 | 0.5528724 | 0.0003934
11.328 | 0.67902 | 7494.44515 | 1.26866 | 0.0004 | 93.68056438 | 0.04031 | 0.01336 | 0.00802 | -0.0008 | 0.1989581 | 0.0004031
11.428 | 0.68534 | 7542.40215 | 1.26861 | 0.0004 | 94.28002688 | 0.04023 | 0.01333 | 0.01858 | -0.00185 | 0.4618444 | 0.0004023
11.528 | 0.69118 | 7586.32421 | 1.26872 | 0.00042 | 94.82905263 | 0.04159 | 0.01378 | 0.05248 | -0.00523 | 1.261842 | 0.0004159
11.628 | 0.69723 | 7636.0023 | 1.26872 | 0.00041 | 95.45002875 | 0.04101 | 0.01359 | 0.06461 | -0.00644 | 1.575469 | 0.0004101
11.728 | 0.70318 | 7680.6879 | 1.26876 | 0.00044 | 96.00859875 | 0.04363 | 0.01446 | 0.09087 | -0.00906 | 2.082741 | 0.0004363
11.828 | 0.70907 | 7727.68646 | 1.26874 | 0.00046 | 96.59608075 | 0.04554 | 0.01509 | 0.0863 | -0.0086 | 1.895037 | 0.0004554
11.928 | 0.71523 | 7774.37121 | 1.26892 | 0.00046 | 97.17964013 | 0.04584 | 0.01519 | 0.09276 | -0.00925 | 2.02356 | 0.0004584
12.028 | 0.72112 | 7818.75104 | 1.26903 | 0.00046 | 97.734388 | 0.04574 | 0.01516 | 0.08187 | -0.00816 | 1.789899 | 0.0004574
12.128 | 0.72734 | 7868.62403 | 1.2691 | 0.00047 | 98.35780038 | 0.04747 | 0.01573 | 0.07851 | -0.00783 | 1.653887 | 0.0004747
12.228 | 0.73318 | 7912.47904 | 1.26907 | 0.00047 | 98.905988 | 0.04734 | 0.01569 | 0.0858 | -0.00855 | 1.812421 | 0.0004734
12.328 | 0.73907 | 7961.66092 | 1.26905 | 0.0005 | 99.5207615 | 0.05013 | 0.01661 | 0.07892 | -0.00787 | 1.574307 | 0.0005013
12.428 | 0.74523 | 8007.97015 | 1.2693 | 0.00051 | 100.0996269 | 0.05113 | 0.01694 | 0.06642 | -0.00662 | 1.299042 | 0.0005113
12.528 | 0.75107 | 8053.1162 | 1.26919 | 0.00055 | 100.6639525 | 0.05543 | 0.01837 | 0.07585 | -0.00756 | 1.368393 | 0.0005543
12.628 | 0.75734 | 8102.89711 | 1.26942 | 0.00055 | 101.2862139 | 0.05501 | 0.01823 | 0.07786 | -0.00776 | 1.415379 | 0.0005501
12.728 | 0.76318 | 8147.2984 | 1.26929 | 0.00059 | 101.84123 | 0.05872 | 0.01946 | 0.0876 | -0.00873 | 1.491826 | 0.0005872
12.828 | 0.76912 | 8196.95503 | 1.26939 | 0.00057 | 102.4619379 | 0.05658 | 0.01875 | 0.08301 | -0.00827 | 1.467126 | 0.0005658
12.928 | 0.77518 | 8241.63616 | 1.26938 | 0.0006 | 103.020452 | 0.05993 | 0.01986 | 0.07665 | -0.00764 | 1.278992 | 0.0005993
13.028 | 0.78102 | 8287.10139 | 1.2696 | 0.00059 | 103.5887674 | 0.05874 | 0.01946 | 0.09072 | -0.00904 | 1.544433 | 0.0005874
13.128 | 0.78729 | 8334.7401 | 1.26933 | 0.00061 | 104.1842513 | 0.06088 | 0.02017 | 0.07787 | -0.00776 | 1.279074 | 0.0006088
13.228 | 0.79312 | 8380.23752 | 1.26956 | 0.00059 | 104.752969 | 0.05944 | 0.0197 | 0.09607 | -0.00958 | 1.616252 | 0.0005944
13.328 | 0.79923 | 8431.23883 | 1.26934 | 0.00059 | 105.3904854 | 0.05945 | 0.0197 | 0.07609 | -0.00758 | 1.279899 | 0.0005945
13.428 | 0.80518 | 8475.86632 | 1.26947 | 0.0006 | 105.948329 | 0.05992 | 0.01986 | 0.08912 | -0.00888 | 1.487316 | 0.0005992
13.528 | 0.81102 | 8523.44871 | 1.26941 | 0.00061 | 106.5431089 | 0.06054 | 0.02006 | 0.07641 | -0.00762 | 1.262141 | 0.0006054
13.628 | 0.81729 | 8570.75036 | 1.26954 | 0.0006 | 107.1343795 | 0.0604 | 0.02001 | 0.08803 | -0.00877 | 1.45745 | 0.000604
13.728 | 0.82312 | 8614.69477 | 1.26934 | 0.0006 | 107.6836846 | 0.06021 | 0.01995 | 0.07942 | -0.00792 | 1.31905 | 0.0006021
13.828 | 0.82929 | 8665.75778 | 1.26947 | 0.00061 | 108.3219723 | 0.06075 | 0.02013 | 0.07337 | -0.00731 | 1.207737 | 0.0006075
13.928 | 0.83518 | 8711.03168 | 1.2694 | 0.0006 | 108.887896 | 0.05951 | 0.01972 | 0.07497 | -0.00747 | 1.259788 | 0.0005951
14.028 | 0.84107 | 8760.73569 | 1.26932 | 0.00061 | 109.5091961 | 0.06051 | 0.02005 | 0.08098 | -0.00807 | 1.338291 | 0.0006051
14.128 | 0.84718 | 8807.6672 | 1.26941 | 0.00077 | 110.09584 | 0.07737 | 0.02564 | 0.07925 | -0.0079 | 1.024299 | 0.0007737
14.228 | 0.85312 | 8854.09087 | 1.26937 | 0.00075 | 110.6761359 | 0.07474 | 0.02477 | 0.07567 | -0.00754 | 1.012443 | 0.0007474
14.328 | 0.85934 | 8903.75733 | 1.26935 | 0.00079 | 111.2969666 | 0.07869 | 0.02608 | 0.07236 | -0.00721 | 0.9195578 | 0.0007869
14.428 | 0.86512 | 8949.09382 | 1.2694 | 0.00079 | 111.8636728 | 0.07915 | 0.02623 | 0.06975 | -0.00695 | 0.8812382 | 0.0007915
14.528 | 0.87112 | 9000.31775 | 1.26944 | 0.00079 | 112.5039719 | 0.07892 | 0.02615 | 0.07375 | -0.00735 | 0.9344906 | 0.0007892
14.628 | 0.87723 | 9047.12319 | 1.26927 | 0.00075 | 113.0890399 | 0.07508 | 0.02488 | 0.07811 | -0.00779 | 1.040357 | 0.0007508
14.728 | 0.88302 | 9094.57684 | 1.26951 | 0.0007 | 113.6822105 | 0.07015 | 0.02325 | 0.06256 | -0.00624 | 0.8918033 | 0.0007015
14.828 | 0.88934 | 9143.95005 | 1.2695 | 0.00072 | 114.2993756 | 0.072 | 0.02386 | 0.05429 | -0.00541 | 0.7540278 | 0.00072
14.928 | 0.89518 | 9189.215 | 1.26955 | 0.00071 | 114.8651875 | 0.07089 | 0.02349 | 0.04849 | -0.00483 | 0.6840175 | 0.0007089
15.028 | 0.90118 | 9241.13363 | 1.26948 | 0.0007 | 115.5141704 | 0.07018 | 0.02325 | 0.05143 | -0.00513 | 0.7328299 | 0.0007018
15.128 | 0.90718 | 9287.62794 | 1.26967 | 0.00076 | 116.0953493 | 0.076 | 0.02518 | 0.05333 | -0.00532 | 0.7017105 | 0.00076
15.228 | 0.91307 | 9336.78567 | 1.26962 | 0.00073 | 116.7098209 | 0.0729 | 0.02416 | 0.06033 | -0.00601 | 0.827572 | 0.000729
15.328 | 0.91918 | 9385.33723 | 1.26983 | 0.00073 | 117.3167154 | 0.07324 | 0.02427 | 0.05022 | -0.00501 | 0.6856909 | 0.0007324
15.428 | 0.92512 | 9431.642 | 1.26978 | 0.00072 | 117.895525 | 0.07165 | 0.02374 | 0.03618 | -0.00361 | 0.5049546 | 0.0007165
15.528 | 0.93134 | 9484.66212 | 1.27005 | 0.00072 | 118.5582765 | 0.07204 | 0.02387 | 0.02638 | -0.00263 | 0.3661855 | 0.0007204
15.628 | 0.93718 | 9531.59094 | 1.26991 | 0.0007 | 119.1448868 | 0.06951 | 0.02303 | 0.04062 | -0.00405 | 0.5843763 | 0.0006951
15.728 | 0.94312 | 9583.31108 | 1.26994 | 0.00068 | 119.7913885 | 0.06839 | 0.02266 | 0.03254 | -0.00324 | 0.4758006 | 0.0006839
15.828 | 0.94918 | 9630.78886 | 1.2701 | 0.00068 | 120.3848608 | 0.06773 | 0.02244 | 0.0227 | -0.00226 | 0.3351543 | 0.0006773
15.928 | 0.95502 | 9677.80352 | 1.27002 | 0.00066 | 120.972544 | 0.06623 | 0.02195 | 0.03212 | -0.0032 | 0.4849766 | 0.0006623
16.028 | 0.96134 | 9730.50892 | 1.2702 | 0.00074 | 121.6313615 | 0.07373 | 0.02443 | 0.02391 | -0.00238 | 0.3242913 | 0.0007373
16.128 | 0.96718 | 9777.309 | 1.27008 | 0.0008 | 122.2163625 | 0.07957 | 0.02637 | 0.01674 | -0.00167 | 0.2103808 | 0.0007957
16.228 | 0.97312 | 9830.2862 | 1.27019 | 0.0008 | 122.8785775 | 0.08018 | 0.02657 | 0.01805 | -0.0018 | 0.2251185 | 0.0008018
16.328 | 0.97918 | 9878.43364 | 1.27006 | 0.0008 | 123.4804205 | 0.0802 | 0.02657 | 0.0275 | -0.00274 | 0.3428928 | 0.000802
16.428 | 0.98507 | 9927.50108 | 1.27036 | 0.00084 | 124.0937635 | 0.08386 | 0.02779 | 0.02459 | -0.00245 | 0.2932268 | 0.0008386
16.528 | 0.99134 | 9978.6061 | 1.27037 | 0.00086 | 124.7325763 | 0.08619 | 0.02856 | 0.01784 | -0.00178 | 0.2069846 | 0.0008619
16.628 | 0.99718 | 10025.48128 | 1.27018 | 0.00083 | 125.318516 | 0.08313 | 0.02755 | 0.00557 | -0.00056 | 0.06700349 | 0.0008313
16.728 | 1.00318 | 10078.59081 | 1.27049 | 0.00088 | 125.9823851 | 0.08759 | 0.02903 | 0.00641 | -0.00064 | 0.07318187 | 0.0008759
16.828 | 1.00912 | 10126.69265 | 1.27015 | 0.00091 | 126.5836581 | 0.09128 | 0.03025 | 0.00931 | -0.00093 | 0.1019939 | 0.0009128
16.928 | 1.01502 | 10177.64926 | 1.27018 | 0.00093 | 127.2206158 | 0.09258 | 0.03068 | 0.00399 | -0.0004 | 0.04309786 | 0.0009258
17.028 | 1.02129 | 10227.6957 | 1.2701 | 0.00093 | 127.8461963 | 0.09324 | 0.0309 | 0.01377 | -0.00137 | 0.1476834 | 0.0009324
17.128 | 1.02712 | 10275.20835 | 1.27046 | 0.00095 | 128.4401044 | 0.09491 | 0.03145 | 0.01506 | -0.0015 | 0.1586766 | 0.0009491
17.228 | 1.03329 | 10330.26516 | 1.27005 | 0.00095 | 129.1283145 | 0.0949 | 0.03145 | 0.04438 | -0.00442 | 0.4676502 | 0.000949
17.328 | 1.03923 | 10377.48367 | 1.2703 | 0.00097 | 129.7185459 | 0.0974 | 0.03227 | 0.06081 | -0.00606 | 0.6243326 | 0.000974
17.428 | 1.04507 | 10430.83638 | 1.27001 | 0.00101 | 130.3854548 | 0.10137 | 0.03359 | 0.06053 | -0.00603 | 0.5971195 | 0.0010137
17.528 | 1.05118 | 10483.88511 | 1.27034 | 0.00104 | 131.0485639 | 0.10449 | 0.03462 | 0.08726 | -0.0087 | 0.8351038 | 0.0010449
17.628 | 1.05707 | 10536.18908 | 1.27001 | 0.00104 | 131.7023635 | 0.10445 | 0.03461 | 0.14175 | -0.01413 | 1.357109 | 0.0010445
17.728 | 1.06329 | 10594.12301 | 1.2704 | 0.00107 | 132.4265376 | 0.10731 | 0.03556 | 0.14148 | -0.0141 | 1.318423 | 0.0010731
17.828 | 1.06918 | 10648.27859 | 1.27026 | 0.00112 | 133.1034824 | 0.11151 | 0.03695 | 0.14143 | -0.0141 | 1.268317 | 0.0011151
17.928 | 1.07518 | 10707.34352 | 1.27032 | 0.0011 | 133.841794 | 0.10979 | 0.03638 | 0.13156 | -0.01311 | 1.198288 | 0.0010979
18.028 | 1.08118 | 10761.37304 | 1.27018 | 0.0011 | 134.517163 | 0.11004 | 0.03646 | 0.13652 | -0.01361 | 1.24064 | 0.0011004
18.128 | 1.08702 | 10817.44999 | 1.27038 | 0.00113 | 135.2181249 | 0.11305 | 0.03746 | 0.13324 | -0.01328 | 1.178594 | 0.0011305
18.228 | 1.09334 | 10874.34947 | 1.27021 | 0.00115 | 135.9293684 | 0.11459 | 0.03797 | 0.13923 | -0.01388 | 1.215027 | 0.0011459
18.328 | 1.09912 | 10927.06025 | 1.27042 | 0.00116 | 136.5882531 | 0.11609 | 0.03847 | 0.13876 | -0.01383 | 1.19528 | 0.0011609
18.428 | 1.10518 | 10987.02282 | 1.27053 | 0.00117 | 137.3377853 | 0.11701 | 0.03877 | 0.12396 | -0.01236 | 1.059397 | 0.0011701
18.528 | 1.11118 | 11040.25304 | 1.27045 | 0.00117 | 138.003163 | 0.11704 | 0.03878 | 0.11911 | -0.01187 | 1.017686 | 0.0011704
18.628 | 1.11702 | 11097.07206 | 1.27045 | 0.0012 | 138.7134008 | 0.11989 | 0.03973 | 0.12051 | -0.01201 | 1.005171 | 0.0011989
18.728 | 1.12323 | 11153.79721 | 1.27042 | 0.00119 | 139.4224651 | 0.11874 | 0.03935 | 0.11548 | -0.01151 | 0.9725451 | 0.0011874
18.828 | 1.12918 | 11207.65597 | 1.27059 | 0.00116 | 140.0956996 | 0.11598 | 0.03843 | 0.1167 | -0.01163 | 1.006208 | 0.0011598
18.928 | 1.13534 | 11265.91086 | 1.27061 | 0.00119 | 140.8238858 | 0.11874 | 0.03935 | 0.1239 | -0.01235 | 1.043456 | 0.0011874
19.028 | 1.14112 | 11319.54521 | 1.27045 | 0.00123 | 141.4943151 | 0.1227 | 0.04066 | 0.11835 | -0.0118 | 0.9645477 | 0.001227
19.128 | 1.14707 | 11377.66778 | 1.27052 | 0.0012 | 142.2208473 | 0.11985 | 0.03971 | 0.11586 | -0.01155 | 0.9667084 | 0.0011985
19.228 | 1.15318 | 11432.32852 | 1.27035 | 0.0012 | 142.9041065 | 0.11967 | 0.03965 | 0.1018 | -0.01015 | 0.8506727 | 0.0011967
19.328 | 1.15902 | 11487.03128 | 1.27073 | 0.00119 | 143.587891 | 0.11861 | 0.0393 | 0.1063 | -0.01059 | 0.8962145 | 0.0011861
19.428 | 1.16539 | 11545.53026 | 1.27068 | 0.0012 | 144.3191283 | 0.12049 | 0.03993 | 0.11008 | -0.01097 | 0.9136028 | 0.0012049
19.528 | 1.17118 | 11598.4869 | 1.27097 | 0.0012 | 144.9810863 | 0.11956 | 0.03962 | 0.10449 | -0.01042 | 0.8739545 | 0.0011956
19.628 | 1.17718 | 11658.55139 | 1.27074 | 0.00122 | 145.7318924 | 0.12217 | 0.04048 | 0.10148 | -0.01011 | 0.8306458 | 0.0012217
19.728 | 1.18312 | 11712.10617 | 1.27098 | 0.00119 | 146.4013271 | 0.1194 | 0.03956 | 0.10455 | -0.01042 | 0.8756281 | 0.001194
19.828 | 1.18902 | 11767.81923 | 1.27091 | 0.00121 | 147.0977404 | 0.12143 | 0.04024 | 0.0883 | -0.0088 | 0.7271679 | 0.0012143
19.928 | 1.19528 | 11825.57702 | 1.27085 | 0.00119 | 147.8197128 | 0.11906 | 0.03945 | 0.09019 | -0.00899 | 0.7575172 | 0.0011906
20.028 | 1.20118 | 11880.126 | 1.2709 | 0.0012 | 148.501575 | 0.12027 | 0.03985 | 0.09426 | -0.0094 | 0.7837366 | 0.0012027
20.128 | 1.20723 | 11940.17977 | 1.27094 | 0.00119 | 149.2522471 | 0.11931 | 0.03954 | 0.08337 | -0.00831 | 0.6987679 | 0.0011931
20.228 | 1.21318 | 11994.04567 | 1.27084 | 0.0012 | 149.9255709 | 0.12013 | 0.03981 | 0.08281 | -0.00825 | 0.6893366 | 0.0012013
20.328 | 1.21907 | 12051.43869 | 1.27097 | 0.00121 | 150.6429836 | 0.12067 | 0.03999 | 0.07795 | -0.00777 | 0.6459766 | 0.0012067
20.428 | 1.22523 | 12106.71365 | 1.27094 | 0.00121 | 151.3339206 | 0.12118 | 0.04015 | 0.0784 | -0.00781 | 0.6469714 | 0.0012118
20.528 | 1.23107 | 12161.5532 | 1.2709 | 0.00123 | 152.019415 | 0.12282 | 0.0407 | 0.07602 | -0.00758 | 0.6189546 | 0.0012282
20.628 | 1.23728 | 12222.21226 | 1.27096 | 0.00121 | 152.7776533 | 0.12142 | 0.04023 | 0.07957 | -0.00793 | 0.6553286 | 0.0012142
20.728 | 1.24318 | 12275.47824 | 1.27097 | 0.00123 | 153.443478 | 0.12257 | 0.04062 | 0.07712 | -0.00769 | 0.6291915 | 0.0012257
20.828 | 1.24912 | 12335.48462 | 1.27082 | 0.00123 | 154.1935578 | 0.12268 | 0.04065 | 0.08588 | -0.00856 | 0.7000326 | 0.0012268
20.928 | 1.25523 | 12391.4659 | 1.27076 | 0.00125 | 154.8933238 | 0.12511 | 0.04146 | 0.07791 | -0.00777 | 0.622732 | 0.0012511
21.028 | 1.26112 | 12446.3135 | 1.27082 | 0.00121 | 155.5789188 | 0.12063 | 0.03997 | 0.07157 | -0.00713 | 0.5933018 | 0.0012063
21.128 | 1.26728 | 12504.75883 | 1.27072 | 0.00126 | 156.3094854 | 0.12572 | 0.04166 | 0.07231 | -0.00721 | 0.575167 | 0.0012572
21.228 | 1.27318 | 12559.29977 | 1.27099 | 0.00125 | 156.9912471 | 0.1253 | 0.04152 | 0.06238 | -0.00622 | 0.4978452 | 0.001253
21.328 | 1.27918 | 12618.92259 | 1.2706 | 0.00128 | 157.7365324 | 0.12794 | 0.04239 | 0.05766 | -0.00575 | 0.45068 | 0.0012794
21.428 | 1.28518 | 12675.1247 | 1.27099 | 0.00125 | 158.4390588 | 0.1254 | 0.04155 | 0.05147 | -0.00513 | 0.4104466 | 0.001254
21.528 | 1.29102 | 12732.55795 | 1.27083 | 0.00128 | 159.1569744 | 0.12825 | 0.0425 | 0.05533 | -0.00551 | 0.431423 | 0.0012825
21.628 | 1.29728 | 12790.41678 | 1.27081 | 0.00122 | 159.8802098 | 0.12223 | 0.0405 | 0.06435 | -0.00641 | 0.5264665 | 0.0012223
21.728 | 1.30312 | 12845.09808 | 1.27081 | 0.00123 | 160.563726 | 0.12316 | 0.04081 | 0.05311 | -0.00529 | 0.4312277 | 0.0012316
21.828 | 1.30923 | 12906.94177 | 1.27094 | 0.00125 | 161.3367721 | 0.12513 | 0.04146 | 0.05599 | -0.00558 | 0.4474546 | 0.0012513
21.928 | 1.31523 | 12961.29316 | 1.27073 | 0.00126 | 162.0161645 | 0.12598 | 0.04174 | 0.06211 | -0.00619 | 0.4930148 | 0.0012598
22.028 | 1.32102 | 13019.81628 | 1.2708 | 0.00126 | 162.7477035 | 0.12626 | 0.04184 | 0.05165 | -0.00515 | 0.4090765 | 0.0012626
22.128 | 1.32718 | 13077.1029 | 1.27088 | 0.00127 | 163.4637863 | 0.12736 | 0.0422 | 0.05012 | -0.005 | 0.3935302 | 0.0012736
22.228 | 1.33318 | 13132.24107 | 1.27104 | 0.00126 | 164.1530134 | 0.12604 | 0.04177 | 0.04614 | -0.0046 | 0.3660743 | 0.0012604
22.328 | 1.33934 | 13193.66723 | 1.2713 | 0.00127 | 164.9208404 | 0.12679 | 0.04201 | 0.04941 | -0.00493 | 0.3896995 | 0.0012679
22.428 | 1.34518 | 13248.94398 | 1.2711 | 0.00125 | 165.6117998 | 0.12504 | 0.04143 | 0.0367 | -0.00366 | 0.2935061 | 0.0012504
22.528 | 1.35112 | 13308.23511 | 1.27118 | 0.00125 | 166.3529389 | 0.1249 | 0.04139 | 0.04215 | -0.0042 | 0.33747 | 0.001249
22.628 | 1.35718 | 13364.14933 | 1.27126 | 0.00123 | 167.0518666 | 0.12342 | 0.0409 | 0.04165 | -0.00415 | 0.3374656 | 0.0012342
22.728 | 1.36302 | 13420.95852 | 1.27122 | 0.00125 | 167.7619815 | 0.12457 | 0.04128 | 0.03798 | -0.00379 | 0.3048888 | 0.0012457
22.828 | 1.36928 | 13479.88397 | 1.27126 | 0.00126 | 168.4985496 | 0.12635 | 0.04187 | 0.03423 | -0.00341 | 0.2709141 | 0.0012635
22.928 | 1.37518 | 13535.48616 | 1.2714 | 0.00127 | 169.193577 | 0.12654 | 0.04193 | 0.03471 | -0.00346 | 0.2743006 | 0.0012654
23.028 | 1.38112 | 13597.04554 | 1.27149 | 0.00127 | 169.9630693 | 0.12673 | 0.04199 | 0.02815 | -0.00281 | 0.2221258 | 0.0012673
23.128 | 1.38718 | 13652.63432 | 1.27139 | 0.00126 | 170.657929 | 0.12575 | 0.04167 | 0.03212 | -0.0032 | 0.2554274 | 0.0012575
23.228 | 1.39302 | 13710.6961 | 1.27158 | 0.00126 | 171.3837013 | 0.12626 | 0.04184 | 0.03467 | -0.00346 | 0.2745921 | 0.0012626
23.328 | 1.39928 | 13768.53347 | 1.2714 | 0.00128 | 172.1066684 | 0.12799 | 0.04241 | 0.02937 | -0.00293 | 0.2294711 | 0.0012799
23.428 | 1.40518 | 13823.98546 | 1.27155 | 0.00129 | 172.7998183 | 0.12917 | 0.0428 | 0.03174 | -0.00316 | 0.2457227 | 0.0012917
23.528 | 1.41123 | 13885.06204 | 1.27145 | 0.0013 | 173.5632755 | 0.13001 | 0.04308 | 0.0239 | -0.00238 | 0.183832 | 0.0013001
23.628 | 1.41718 | 13941.01202 | 1.27163 | 0.00132 | 174.2626503 | 0.132 | 0.04374 | 0.02277 | -0.00227 | 0.1725 | 0.00132
23.728 | 1.42307 | 13999.46541 | 1.27136 | 0.0013 | 174.9933176 | 0.13018 | 0.04314 | 0.02517 | -0.00251 | 0.1933477 | 0.0013018
23.828 | 1.42918 | 14056.0627 | 1.27166 | 0.00133 | 175.7007838 | 0.13325 | 0.04415 | 0.0561 | -0.00559 | 0.4210131 | 0.0013325
23.928 | 1.43512 | 14112.98722 | 1.27163 | 0.00135 | 176.4123403 | 0.13452 | 0.04458 | 0.08554 | -0.00853 | 0.6358906 | 0.0013452
24.028 | 1.44134 | 14173.51753 | 1.27173 | 0.00155 | 177.1689691 | 0.15486 | 0.05132 | 0.09361 | -0.00933 | 0.6044815 | 0.0015486
24.128 | 1.44718 | 14228.74689 | 1.2715 | 0.00163 | 177.8593361 | 0.16278 | 0.05394 | 0.08785 | -0.00876 | 0.5396855 | 0.0016278
24.228 | 1.45307 | 14289.18153 | 1.27168 | 0.00152 | 178.6147691 | 0.15191 | 0.05034 | 0.07993 | -0.00797 | 0.5261668 | 0.0015191
24.328 | 1.45918 | 14346.29381 | 1.27158 | 0.00168 | 179.3286726 | 0.16756 | 0.05553 | 0.09873 | -0.00984 | 0.5892218 | 0.0016756
24.428 | 1.46502 | 14402.94921 | 1.27166 | 0.00168 | 180.0368651 | 0.16829 | 0.05577 | 0.09671 | -0.00964 | 0.5746628 | 0.0016829
24.528 | 1.47128 | 14464.90109 | 1.27145 | 0.00167 | 180.8112636 | 0.16713 | 0.05538 | 0.13525 | -0.01348 | 0.8092503 | 0.0016713
24.628 | 1.47723 | 14520.58643 | 1.27172 | 0.0017 | 181.5073304 | 0.17013 | 0.05637 | 0.13705 | -0.01366 | 0.8055605 | 0.0017013
24.728 | 1.48323 | 14582.53562 | 1.27152 | 0.00172 | 182.2816953 | 0.17166 | 0.05688 | 0.1615 | -0.0161 | 0.9408132 | 0.0017166
24.828 | 1.48918 | 14639.53346 | 1.27132 | 0.00174 | 182.9941683 | 0.17387 | 0.05761 | 0.15267 | -0.01522 | 0.8780698 | 0.0017387
24.928 | 1.49502 | 14697.79909 | 1.27161 | 0.00173 | 183.7224886 | 0.17289 | 0.05729 | 0.14829 | -0.01478 | 0.857713 | 0.0017289
25.028 | 1.50128 | 14757.66689 | 1.2715 | 0.00175 | 184.4708361 | 0.17492 | 0.05796 | 0.16152 | -0.0161 | 0.9233936 | 0.0017492
25.128 | 1.50712 | 14814.02993 | 1.27144 | 0.00177 | 185.1753741 | 0.17694 | 0.05863 | 0.16438 | -0.01638 | 0.9290155 | 0.0017694
25.228 | 1.51328 | 14877.44093 | 1.27155 | 0.00177 | 185.9680116 | 0.17745 | 0.0588 | 0.16013 | -0.01596 | 0.902395 | 0.0017745
25.328 | 1.51923 | 14934.67659 | 1.27148 | 0.00178 | 186.6834574 | 0.17763 | 0.05886 | 0.14966 | -0.01492 | 0.8425379 | 0.0017763
25.428 | 1.52507 | 14995.58598 | 1.27146 | 0.0018 | 187.4448248 | 0.17952 | 0.05949 | 0.16161 | -0.01611 | 0.900234 | 0.0017952
25.528 | 1.53128 | 15054.82793 | 1.27184 | 0.0018 | 188.1853491 | 0.18015 | 0.0597 | 0.16496 | -0.01644 | 0.9156814 | 0.0018015
25.628 | 1.53712 | 15111.30631 | 1.27154 | 0.00183 | 188.8913289 | 0.18271 | 0.06055 | 0.15505 | -0.01545 | 0.8486126 | 0.0018271
25.728 | 1.54328 | 15173.19381 | 1.27176 | 0.00186 | 189.6649226 | 0.18609 | 0.06166 | 0.16042 | -0.01599 | 0.862056 | 0.0018609
25.828 | 1.54918 | 15230.53408 | 1.27166 | 0.00184 | 190.381676 | 0.1844 | 0.0611 | 0.15151 | -0.0151 | 0.8216377 | 0.001844
25.928 | 1.55512 | 15292.97054 | 1.27174 | 0.00189 | 191.1621318 | 0.18898 | 0.06262 | 0.1436 | -0.01431 | 0.7598688 | 0.0018898
26.028 | 1.56112 | 15350.77035 | 1.27175 | 0.00187 | 191.8846294 | 0.18744 | 0.06211 | 0.15247 | -0.0152 | 0.8134336 | 0.0018744
26.128 | 1.56707 | 15408.75256 | 1.27185 | 0.0019 | 192.609407 | 0.18974 | 0.06287 | 0.14554 | -0.01451 | 0.7670496 | 0.0018974
26.228 | 1.57334 | 15469.62261 | 1.27203 | 0.00188 | 193.3702826 | 0.18833 | 0.06241 | 0.14362 | -0.01432 | 0.7625976 | 0.0018833
26.328 | 1.57918 | 15526.85022 | 1.27196 | 0.0019 | 194.0856278 | 0.19047 | 0.06311 | 0.14101 | -0.01405 | 0.7403266 | 0.0019047
26.428 | 1.58518 | 15589.92326 | 1.27205 | 0.0019 | 194.8740408 | 0.19003 | 0.06297 | 0.14226 | -0.01418 | 0.7486186 | 0.0019003
26.528 | 1.59112 | 15647.30108 | 1.27208 | 0.00197 | 195.5912635 | 0.19661 | 0.06515 | 0.13419 | -0.01338 | 0.6825187 | 0.0019661
26.628 | 1.59696 | 15707.11434 | 1.27228 | 0.00194 | 196.3389293 | 0.19405 | 0.0643 | 0.13259 | -0.01322 | 0.6832775 | 0.0019405
26.728 | 1.60328 | 15768.52083 | 1.27222 | 0.00196 | 197.1065104 | 0.19646 | 0.0651 | 0.13077 | -0.01303 | 0.6656317 | 0.0019646
26.828 | 1.60918 | 15826.03276 | 1.27236 | 0.0019 | 197.8254095 | 0.19011 | 0.063 | 0.13057 | -0.01301 | 0.6868129 | 0.0019011
26.928 | 1.61523 | 15888.99314 | 1.27239 | 0.00191 | 198.6124143 | 0.19133 | 0.0634 | 0.12366 | -0.01233 | 0.6463179 | 0.0019133
27.028 | 1.62123 | 15946.95032 | 1.27224 | 0.00191 | 199.336879 | 0.19144 | 0.06344 | 0.11831 | -0.01179 | 0.6180004 | 0.0019144
27.128 | 1.62707 | 16007.64334 | 1.27244 | 0.00193 | 200.0955418 | 0.19258 | 0.06382 | 0.11915 | -0.01188 | 0.6187039 | 0.0019258
27.228 | 1.63312 | 16062.85214 | 1.27223 | 0.002 | 200.7856518 | 0.19972 | 0.06618 | 0.12064 | -0.01202 | 0.6040457 | 0.0019972
27.328 | 1.63907 | 16121.92869 | 1.27223 | 0.00207 | 201.5241086 | 0.20712 | 0.06863 | 0.10863 | -0.01083 | 0.5244786 | 0.0020712
27.428 | 1.64534 | 16185.19664 | 1.2724 | 0.00207 | 202.314958 | 0.20728 | 0.06869 | 0.10535 | -0.0105 | 0.5082497 | 0.0020728
27.528 | 1.65118 | 16243.99424 | 1.2726 | 0.00207 | 203.049928 | 0.20706 | 0.06861 | 0.11228 | -0.01119 | 0.5422583 | 0.0020706
27.628 | 1.65712 | 16307.02436 | 1.27239 | 0.00207 | 203.8378045 | 0.2068 | 0.06853 | 0.10553 | -0.01052 | 0.5102998 | 0.002068
27.728 | 1.66318 | 16365.68248 | 1.27234 | 0.00207 | 204.571031 | 0.20705 | 0.06861 | 0.10756 | -0.01072 | 0.519488 | 0.0020705
27.828 | 1.66902 | 16424.40319 | 1.27239 | 0.00208 | 205.3050399 | 0.20753 | 0.06877 | 0.09342 | -0.00931 | 0.4501518 | 0.0020753
27.928 | 1.67528 | 16486.68766 | 1.27251 | 0.00206 | 206.0835958 | 0.20561 | 0.06813 | 0.10076 | -0.01004 | 0.490054 | 0.0020561
28.028 | 1.68118 | 16543.55407 | 1.27237 | 0.00204 | 206.7944259 | 0.20444 | 0.06774 | 0.09248 | -0.00922 | 0.4523577 | 0.0020444
28.128 | 1.68718 | 16607.78761 | 1.27232 | 0.00207 | 207.5973451 | 0.20664 | 0.06847 | 0.08471 | -0.00844 | 0.40994 | 0.0020664
28.228 | 1.69318 | 16666.88919 | 1.27218 | 0.00205 | 208.3361149 | 0.20532 | 0.06804 | 0.08721 | -0.00869 | 0.4247516 | 0.0020532
28.328 | 1.69907 | 16727.14949 | 1.27222 | 0.00208 | 209.0893686 | 0.20801 | 0.06893 | 0.07374 | -0.00735 | 0.3545022 | 0.0020801
28.428 | 1.70523 | 16787.19878 | 1.27219 | 0.00205 | 209.8399848 | 0.20528 | 0.06802 | 0.08097 | -0.00807 | 0.3944369 | 0.0020528
28.528 | 1.71118 | 16845.81578 | 1.27223 | 0.00206 | 210.5726973 | 0.20638 | 0.06839 | 0.08029 | -0.008 | 0.3890396 | 0.0020638
28.628 | 1.71728 | 16909.63984 | 1.2724 | 0.00206 | 211.370498 | 0.20606 | 0.06828 | 0.06677 | -0.00666 | 0.3240318 | 0.0020606
28.728 | 1.72312 | 16966.71903 | 1.27243 | 0.00206 | 212.0839879 | 0.20563 | 0.06814 | 0.06204 | -0.00618 | 0.3017069 | 0.0020563
28.828 | 1.72902 | 17029.17874 | 1.27239 | 0.00207 | 212.8647343 | 0.20687 | 0.06855 | 0.05884 | -0.00586 | 0.2844298 | 0.0020687
28.928 | 1.73528 | 17090.49225 | 1.27229 | 0.00209 | 213.6311531 | 0.20888 | 0.06922 | 0.05272 | -0.00525 | 0.2523937 | 0.0020888
29.028 | 1.74112 | 17147.79675 | 1.27257 | 0.00214 | 214.3474594 | 0.21409 | 0.07094 | 0.05631 | -0.00561 | 0.2630202 | 0.0021409
29.128 | 1.74734 | 17211.31504 | 1.27238 | 0.00212 | 215.141438 | 0.21232 | 0.07035 | 0.0585 | -0.00583 | 0.2755275 | 0.0021232
29.228 | 1.75323 | 17269.18101 | 1.27272 | 0.00212 | 215.8647626 | 0.21203 | 0.07026 | 0.04394 | -0.00438 | 0.2072348 | 0.0021203
29.328 | 1.75912 | 17331.96437 | 1.27241 | 0.00212 | 216.6495546 | 0.21178 | 0.07018 | 0.04371 | -0.00436 | 0.2063934 | 0.0021178
29.428 | 1.76512 | 17391.79194 | 1.27277 | 0.00212 | 217.3973993 | 0.21226 | 0.07033 | 0.03507 | -0.0035 | 0.1652219 | 0.0021226
29.528 | 1.77107 | 17451.84839 | 1.27255 | 0.00216 | 218.1481049 | 0.21599 | 0.07157 | 0.03851 | -0.00384 | 0.1782953 | 0.0021599
29.628 | 1.77728 | 17513.26025 | 1.27276 | 0.00221 | 218.9157531 | 0.22053 | 0.07307 | 0.02638 | -0.00263 | 0.1196209 | 0.0022053
29.728 | 1.78318 | 17572.66939 | 1.27271 | 0.00219 | 219.6583674 | 0.2188 | 0.0725 | 0.03684 | -0.00367 | 0.1683729 | 0.002188
29.828 | 1.78923 | 17636.91366 | 1.27304 | 0.00222 | 220.4614208 | 0.22181 | 0.0735 | 0.04003 | -0.00399 | 0.1804698 | 0.0022181
29.928 | 1.79518 | 17695.07825 | 1.27295 | 0.00223 | 221.1884781 | 0.22307 | 0.07392 | 0.03216 | -0.00321 | 0.14417 | 0.0022307
30.028 | 1.80102 | 17755.71406 | 1.27302 | 0.00224 | 221.9464258 | 0.22367 | 0.07412 | 0.03325 | -0.00331 | 0.1486565 | 0.0022367
30.128 | 1.80723 | 17816.12098 | 1.27301 | 0.00224 | 222.7015123 | 0.22354 | 0.07407 | 0.06346 | -0.00633 | 0.2838866 | 0.0022354
30.228 | 1.81307 | 17873.14475 | 1.27303 | 0.00226 | 223.4143094 | 0.22592 | 0.07486 | 0.09244 | -0.00921 | 0.4091714 | 0.0022592
30.328 | 1.81923 | 17938.30991 | 1.27329 | 0.00227 | 224.2288739 | 0.22671 | 0.07512 | 0.08689 | -0.00866 | 0.383265 | 0.0022671
30.428 | 1.82523 | 17998.34311 | 1.2732 | 0.0023 | 224.9792889 | 0.23013 | 0.07626 | 0.08537 | -0.00851 | 0.3709642 | 0.0023013
30.528 | 1.83112 | 18060.93872 | 1.27339 | 0.00231 | 225.761734 | 0.23074 | 0.07646 | 0.08291 | -0.00826 | 0.3593222 | 0.0023074
30.628 | 1.83718 | 18121.22047 | 1.27316 | 0.00229 | 226.5152559 | 0.22888 | 0.07584 | 0.07841 | -0.00782 | 0.3425813 | 0.0022888
30.728 | 1.84312 | 18179.84819 | 1.27332 | 0.0023 | 227.2481024 | 0.22986 | 0.07617 | 0.08522 | -0.00849 | 0.3707474 | 0.0022986
30.828 | 1.84934 | 18243.28959 | 1.27331 | 0.00233 | 228.0411199 | 0.2329 | 0.07718 | 0.08857 | -0.00883 | 0.380292 | 0.002329
30.928 | 1.85518 | 18301.56147 | 1.2736 | 0.00234 | 228.7695184 | 0.2342 | 0.07761 | 0.10118 | -0.01009 | 0.4320239 | 0.002342
31.028 | 1.86112 | 18365.67879 | 1.27327 | 0.00234 | 229.5709849 | 0.23436 | 0.07766 | 0.12998 | -0.01296 | 0.5546168 | 0.0023436
31.128 | 1.86707 | 18425.15767 | 1.27335 | 0.00238 | 230.3144709 | 0.23756 | 0.07872 | 0.15274 | -0.01522 | 0.6429534 | 0.0023756
31.228 | 1.87302 | 18485.7738 | 1.27341 | 0.00233 | 231.0721725 | 0.2326 | 0.07708 | 0.15369 | -0.01532 | 0.6607481 | 0.002326
31.328 | 1.87939 | 18549.3046 | 1.27334 | 0.00237 | 231.8663075 | 0.23732 | 0.07864 | 0.15585 | -0.01553 | 0.6567082 | 0.0023732
31.428 | 1.88518 | 18606.71997 | 1.27358 | 0.00236 | 232.5839996 | 0.23626 | 0.07829 | 0.15842 | -0.01579 | 0.6705325 | 0.0023626
31.528 | 1.89123 | 18671.94057 | 1.27346 | 0.00234 | 233.3992571 | 0.23414 | 0.07759 | 0.15904 | -0.01585 | 0.6792517 | 0.0023414
31.628 | 1.89723 | 18730.72028 | 1.27339 | 0.00231 | 234.1340035 | 0.2311 | 0.07658 | 0.14884 | -0.01483 | 0.6440502 | 0.002311
31.728 | 1.90302 | 18790.93587 | 1.27325 | 0.00234 | 234.8866984 | 0.23429 | 0.07764 | 0.15993 | -0.01594 | 0.6826156 | 0.0023429
31.828 | 1.90918 | 18852.1564 | 1.27333 | 0.00233 | 235.651955 | 0.23268 | 0.0771 | 0.15555 | -0.0155 | 0.6685147 | 0.0023268
31.928 | 1.91518 | 18911.49402 | 1.27335 | 0.00238 | 236.3936753 | 0.23817 | 0.07892 | 0.14958 | -0.01491 | 0.6280388 | 0.0023817
32.028 | 1.92128 | 18974.98906 | 1.27334 | 0.00237 | 237.1873633 | 0.23654 | 0.07838 | 0.14527 | -0.01448 | 0.6141456 | 0.0023654
32.128 | 1.92718 | 19033.96189 | 1.27341 | 0.00237 | 237.9245236 | 0.2374 | 0.07867 | 0.13896 | -0.01385 | 0.5853412 | 0.002374
32.228 | 1.93307 | 19097.10824 | 1.27335 | 0.00241 | 238.713853 | 0.24126 | 0.07995 | 0.15322 | -0.01527 | 0.6350825 | 0.0024126
32.328 | 1.93918 | 19155.77888 | 1.27344 | 0.00242 | 239.447236 | 0.24158 | 0.08005 | 0.13463 | -0.01342 | 0.5572895 | 0.0024158
32.428 | 1.94502 | 19213.77361 | 1.27341 | 0.00243 | 240.1721701 | 0.24307 | 0.08054 | 0.1378 | -0.01373 | 0.5669149 | 0.0024307
32.528 | 1.95134 | 19278.3004 | 1.27353 | 0.00241 | 240.978755 | 0.24097 | 0.07985 | 0.14086 | -0.01404 | 0.5845541 | 0.0024097
32.628 | 1.95718 | 19336.47752 | 1.27356 | 0.00245 | 241.705969 | 0.24502 | 0.08119 | 0.12979 | -0.01294 | 0.5297119 | 0.0024502
32.728 | 1.96312 | 19399.94752 | 1.2735 | 0.00244 | 242.499344 | 0.24422 | 0.08093 | 0.12827 | -0.01279 | 0.5252232 | 0.0024422
32.828 | 1.96918 | 19459.27083 | 1.27351 | 0.00247 | 243.2408854 | 0.24668 | 0.08174 | 0.12956 | -0.01291 | 0.5252149 | 0.0024668
32.928 | 1.97507 | 19518.45646 | 1.27359 | 0.00249 | 243.9807058 | 0.24855 | 0.08236 | 0.12395 | -0.01235 | 0.4986924 | 0.0024855
33.028 | 1.98128 | 19580.09541 | 1.27347 | 0.00246 | 244.7511926 | 0.24551 | 0.08136 | 0.12587 | -0.01255 | 0.5126879 | 0.0024551
33.128 | 1.98718 | 19638.71419 | 1.27379 | 0.0025 | 245.4839274 | 0.24989 | 0.08281 | 0.12862 | -0.01282 | 0.5147065 | 0.0024989
33.228 | 1.99323 | 19701.81227 | 1.27368 | 0.00251 | 246.2726534 | 0.25056 | 0.08303 | 0.1326 | -0.01322 | 0.5292146 | 0.0025056
33.328 | 1.99918 | 19761.05154 | 1.27391 | 0.00252 | 247.0131443 | 0.25204 | 0.08352 | 0.12878 | -0.01284 | 0.5109506 | 0.0025204
33.428 | 2.00502 | 19822.49916 | 1.27367 | 0.00255 | 247.7812395 | 0.25463 | 0.08438 | 0.12498 | -0.01246 | 0.4908298 | 0.0025463
33.528 | 2.01123 | 19881.53815 | 1.27379 | 0.0026 | 248.5192269 | 0.25971 | 0.08606 | 0.1156 | -0.01152 | 0.4451119 | 0.0025971
33.628 | 2.01712 | 19939.49354 | 1.27389 | 0.00259 | 249.2436693 | 0.25873 | 0.08573 | 0.13083 | -0.01304 | 0.5056623 | 0.0025873
33.728 | 2.02323 | 20002.94566 | 1.27391 | 0.00262 | 250.0368208 | 0.26167 | 0.08671 | 0.12705 | -0.01266 | 0.4855352 | 0.0026167
33.828 | 2.02918 | 20060.08029 | 1.27387 | 0.00261 | 250.7510036 | 0.26114 | 0.08653 | 0.13845 | -0.0138 | 0.5301754 | 0.0026114
33.928 | 2.03507 | 20122.14839 | 1.27384 | 0.00265 | 251.5268549 | 0.26481 | 0.08775 | 0.11979 | -0.01194 | 0.4523621 | 0.0026481
34.028 | 2.04112 | 20180.92811 | 1.27397 | 0.00266 | 252.2616014 | 0.26578 | 0.08807 | 0.12071 | -0.01203 | 0.4541726 | 0.0026578
34.128 | 2.04712 | 20238.78157 | 1.27385 | 0.0027 | 252.9847696 | 0.27049 | 0.08963 | 0.12422 | -0.01238 | 0.4592406 | 0.0027049
34.228 | 2.05334 | 20300.15409 | 1.27413 | 0.00271 | 253.7519261 | 0.27128 | 0.08989 | 0.12257 | -0.01222 | 0.451821 | 0.0027128
34.328 | 2.05918 | 20358.09338 | 1.27401 | 0.00272 | 254.4761673 | 0.27185 | 0.09008 | 0.12137 | -0.0121 | 0.4464594 | 0.0027185
34.428 | 2.06518 | 20419.32464 | 1.27406 | 0.00273 | 255.241558 | 0.27256 | 0.09032 | 0.1235 | -0.01231 | 0.4531112 | 0.0027256
34.528 | 2.07107 | 20476.15886 | 1.27397 | 0.00276 | 255.9519858 | 0.27614 | 0.0915 | 0.12137 | -0.0121 | 0.4395234 | 0.0027614
34.628 | 2.07696 | 20534.13749 | 1.27414 | 0.00273 | 256.6767186 | 0.27331 | 0.09057 | 0.12373 | -0.01233 | 0.4527094 | 0.0027331
34.728 | 2.08328 | 20593.07098 | 1.2739 | 0.00273 | 257.4133873 | 0.27306 | 0.09048 | 0.12111 | -0.01207 | 0.4435289 | 0.0027306
34.828 | 2.08918 | 20649.97494 | 1.27417 | 0.00278 | 258.1246868 | 0.27772 | 0.09203 | 0.11442 | -0.0114 | 0.4119977 | 0.0027772
34.928 | 2.09518 | 20712.78512 | 1.27392 | 0.0028 | 258.909814 | 0.28013 | 0.09282 | 0.11339 | -0.0113 | 0.4047764 | 0.0028013
35.028 | 2.10123 | 20768.21566 | 1.27404 | 0.00276 | 259.6026958 | 0.27622 | 0.09153 | 0.11485 | -0.01145 | 0.4157918 | 0.0027622
35.128 | 2.10702 | 20825.11961 | 1.274 | 0.00279 | 260.3139951 | 0.27924 | 0.09253 | 0.11174 | -0.01114 | 0.4001576 | 0.0027924
35.228 | 2.11323 | 20883.34143 | 1.27401 | 0.0029 | 261.0417679 | 0.2902 | 0.09616 | 0.12754 | -0.01271 | 0.43949 | 0.002902
35.328 | 2.11918 | 20937.38258 | 1.274 | 0.00302 | 261.7172823 | 0.3015 | 0.09991 | 0.11395 | -0.01136 | 0.3779436 | 0.003015
35.428 | 2.12523 | 20996.65225 | 1.27384 | 0.00306 | 262.4581531 | 0.30565 | 0.10128 | 0.11217 | -0.01118 | 0.3669884 | 0.0030565
35.528 | 2.13118 | 21051.98264 | 1.27398 | 0.00305 | 263.149783 | 0.3053 | 0.10117 | 0.11324 | -0.01129 | 0.3709139 | 0.003053
35.628 | 2.13707 | 21110.70514 | 1.2738 | 0.00305 | 263.8838143 | 0.3045 | 0.1009 | 0.1157 | -0.01153 | 0.3799672 | 0.003045
35.728 | 2.14323 | 21166.17858 | 1.27412 | 0.00302 | 264.5772323 | 0.30182 | 0.10001 | 0.10453 | -0.01042 | 0.3463323 | 0.0030182
35.828 | 2.14907 | 21218.31357 | 1.27399 | 0.00303 | 265.2289196 | 0.30281 | 0.10034 | 0.10444 | -0.01041 | 0.3449027 | 0.0030281
35.928 | 2.15534 | 21275.71642 | 1.27404 | 0.00302 | 265.9464553 | 0.30173 | 0.09998 | 0.10652 | -0.01062 | 0.3530309 | 0.0030173
36.028 | 2.16118 | 21327.81744 | 1.27404 | 0.00299 | 266.597718 | 0.29854 | 0.09893 | 0.10079 | -0.01005 | 0.3376097 | 0.0029854
36.128 | 2.16712 | 21385.7764 | 1.27423 | 0.00297 | 267.322205 | 0.2975 | 0.09858 | 0.09021 | -0.00899 | 0.3032269 | 0.002975
36.228 | 2.17318 | 21438.7697 | 1.27392 | 0.00298 | 267.9846213 | 0.29781 | 0.09868 | 0.08813 | -0.00878 | 0.2959269 | 0.0029781
36.328 | 2.17902 | 21491.50372 | 1.27424 | 0.00298 | 268.6437965 | 0.29815 | 0.0988 | 0.09421 | -0.00939 | 0.3159819 | 0.0029815
36.428 | 2.18528 | 21546.49258 | 1.27401 | 0.00302 | 269.3311573 | 0.30173 | 0.09998 | 0.09343 | -0.00931 | 0.3096477 | 0.0030173
36.528 | 2.19123 | 21597.60833 | 1.27429 | 0.00299 | 269.9701041 | 0.29899 | 0.09907 | 0.09348 | -0.00932 | 0.3126526 | 0.0029899
36.628 | 2.19728 | 21652.61686 | 1.27421 | 0.00295 | 270.6577108 | 0.29515 | 0.0978 | 0.09095 | -0.00907 | 0.3081484 | 0.0029515
36.728 | 2.20318 | 21702.16084 | 1.27432 | 0.00299 | 271.2770105 | 0.29937 | 0.0992 | 0.13245 | -0.0132 | 0.4424291 | 0.0029937
36.828 | 2.20907 | 21753.9829 | 1.27414 | 0.00302 | 271.9247863 | 0.30181 | 0.10001 | 0.13628 | -0.01358 | 0.4515424 | 0.0030181
36.928 | 2.21518 | 21804.49963 | 1.27414 | 0.00304 | 272.5562454 | 0.30361 | 0.10061 | 0.13502 | -0.01346 | 0.4447153 | 0.0030361
37.028 | 2.22112 | 21852.18036 | 1.27426 | 0.0031 | 273.1522545 | 0.31045 | 0.10287 | 0.1379 | -0.01374 | 0.4441939 | 0.0031045
37.128 | 2.22728 | 21905.4848 | 1.27454 | 0.00319 | 273.81856 | 0.31894 | 0.10569 | 0.149 | -0.01485 | 0.4671725 | 0.0031894
37.228 | 2.23323 | 21953.23348 | 1.27434 | 0.00323 | 274.4154185 | 0.32304 | 0.10704 | 0.15504 | -0.01545 | 0.4799406 | 0.0032304
37.328 | 2.23907 | 22003.40867 | 1.27411 | 0.00326 | 275.0426084 | 0.32561 | 0.1079 | 0.15798 | -0.01575 | 0.4851817 | 0.0032561
37.428 | 2.24518 | 22050.16315 | 1.27456 | 0.00329 | 275.6270394 | 0.32901 | 0.10902 | 0.16635 | -0.01658 | 0.5056077 | 0.0032901
37.528 | 2.25112 | 22095.74461 | 1.27405 | 0.00333 | 276.1968076 | 0.33346 | 0.1105 | 0.15062 | -0.01501 | 0.4516884 | 0.0033346
37.628 | 2.25728 | 22144.26041 | 1.27457 | 0.00336 | 276.8032551 | 0.3364 | 0.11147 | 0.16288 | -0.01623 | 0.4841855 | 0.003364
37.728 | 2.26323 | 22189.57901 | 1.27427 | 0.00336 | 277.3697376 | 0.33587 | 0.1113 | 0.16184 | -0.01613 | 0.4818531 | 0.0033587
37.828 | 2.26918 | 22237.41174 | 1.27461 | 0.00342 | 277.9676468 | 0.34215 | 0.11338 | 0.19668 | -0.0196 | 0.5748356 | 0.0034215
37.928 | 2.27518 | 22281.36599 | 1.27421 | 0.00347 | 278.5170749 | 0.34742 | 0.11512 | 0.2041 | -0.02034 | 0.5874734 | 0.0034742
38.028 | 2.28107 | 22323.71449 | 1.27472 | 0.00352 | 279.0464311 | 0.35178 | 0.11657 | 0.21979 | -0.02191 | 0.6247939 | 0.0035178
38.128 | 2.28728 | 22368.10505 | 1.27427 | 0.00358 | 279.6013131 | 0.35759 | 0.11849 | 0.2199 | -0.02192 | 0.6149501 | 0.0035759
38.228 | 2.29318 | 22409.03199 | 1.27456 | 0.0036 | 280.1128999 | 0.36005 | 0.11931 | 0.2108 | -0.02101 | 0.5854742 | 0.0036005
38.328 | 2.29918 | 22454.50437 | 1.27428 | 0.00362 | 280.6813046 | 0.36173 | 0.11987 | 0.22302 | -0.02223 | 0.6165372 | 0.0036173
38.428 | 2.30523 | 22494.07589 | 1.2745 | 0.00366 | 281.1759486 | 0.36647 | 0.12144 | 0.20218 | -0.02015 | 0.5516959 | 0.0036647
38.528 | 2.31102 | 22534.25717 | 1.27426 | 0.00366 | 281.6782146 | 0.36558 | 0.12114 | 0.2015 | -0.02008 | 0.5511789 | 0.0036558
38.628 | 2.31723 | 22575.34146 | 1.27463 | 0.00371 | 282.1917683 | 0.37108 | 0.12296 | 0.20924 | -0.02085 | 0.5638676 | 0.0037108
38.728 | 2.32318 | 22611.24909 | 1.2743 | 0.00374 | 282.6406136 | 0.37395 | 0.12392 | 0.18844 | -0.01878 | 0.5039176 | 0.0037395
38.828 | 2.32928 | 22652.82154 | 1.27458 | 0.00377 | 283.1602693 | 0.37733 | 0.12504 | 0.19215 | -0.01915 | 0.5092359 | 0.0037733
38.928 | 2.33518 | 22689.46052 | 1.27433 | 0.00378 | 283.6182565 | 0.3779 | 0.12522 | 0.18883 | -0.01882 | 0.4996825 | 0.003779
39.028 | 2.34107 | 22727.9377 | 1.27455 | 0.00382 | 284.0992213 | 0.38244 | 0.12673 | 0.18951 | -0.01889 | 0.4955287 | 0.0038244
39.128 | 2.34712 | 22763.65221 | 1.27431 | 0.00387 | 284.5456526 | 0.38723 | 0.12831 | 0.1861 | -0.01855 | 0.4805929 | 0.0038723
39.228 | 2.35307 | 22797.17803 | 1.27452 | 0.00389 | 284.9647254 | 0.38932 | 0.12901 | 0.18456 | -0.0184 | 0.4740573 | 0.0038932
39.328 | 2.35934 | 22835.0544 | 1.27442 | 0.00396 | 285.43818 | 0.39554 | 0.13107 | 0.17667 | -0.01761 | 0.4466552 | 0.0039554
39.428 | 2.36518 | 22865.46171 | 1.27464 | 0.00399 | 285.8182714 | 0.39906 | 0.13223 | 0.17212 | -0.01716 | 0.4313136 | 0.0039906
39.528 | 2.37118 | 22902.90177 | 1.27442 | 0.00403 | 286.2862721 | 0.4032 | 0.13361 | 0.17933 | -0.01787 | 0.4447669 | 0.004032
39.628 | 2.37728 | 22933.82764 | 1.27474 | 0.00409 | 286.6728455 | 0.40887 | 0.13549 | 0.17406 | -0.01735 | 0.4257099 | 0.0040887
39.728 | 2.38302 | 22963.21034 | 1.27448 | 0.00416 | 287.0401293 | 0.41629 | 0.13795 | 0.16643 | -0.01659 | 0.3997934 | 0.0041629
39.828 | 2.38923 | 22995.95475 | 1.27462 | 0.00418 | 287.4494344 | 0.41774 | 0.13843 | 0.16088 | -0.01604 | 0.3851199 | 0.0041774
39.928 | 2.39523 | 23023.27573 | 1.2745 | 0.00426 | 287.7909466 | 0.42586 | 0.14112 | 0.16707 | -0.01665 | 0.392312 | 0.0042586
40.028 | 2.40123 | 23056.7193 | 1.27483 | 0.0043 | 288.2089913 | 0.42979 | 0.14242 | 0.15477 | -0.01543 | 0.3601061 | 0.0042979
40.128 | 2.40723 | 23084.51951 | 1.27447 | 0.00437 | 288.5564939 | 0.43717 | 0.14486 | 0.14903 | -0.01485 | 0.3408971 | 0.0043717
40.228 | 2.41312 | 23112.72562 | 1.27476 | 0.00444 | 288.9090703 | 0.44366 | 0.14701 | 0.15188 | -0.01514 | 0.3423342 | 0.0044366
40.328 | 2.41923 | 23138.64112 | 1.27445 | 0.00453 | 289.233014 | 0.45343 | 0.15025 | 0.15089 | -0.01504 | 0.3327746 | 0.0045343
40.428 | 2.42518 | 23162.97591 | 1.27472 | 0.00456 | 289.5371989 | 0.45584 | 0.15105 | 0.14446 | -0.0144 | 0.3169094 | 0.0045584
40.528 | 2.43134 | 23191.32686 | 1.27442 | 0.00462 | 289.8915858 | 0.46206 | 0.15311 | 0.14472 | -0.01443 | 0.3132061 | 0.0046206
40.628 | 2.43718 | 23213.56058 | 1.27499 | 0.00471 | 290.1695073 | 0.4712 | 0.15614 | 0.14121 | -0.01407 | 0.2996817 | 0.004712
40.728 | 2.44312 | 23240.92627 | 1.2746 | 0.00477 | 290.5115784 | 0.47746 | 0.15821 | 0.13305 | -0.01326 | 0.2786621 | 0.0047746
40.828 | 2.44918 | 23264.13631 | 1.27467 | 0.00483 | 290.8017039 | 0.48293 | 0.16003 | 0.13546 | -0.0135 | 0.2804961 | 0.0048293
40.928 | 2.45507 | 23284.13665 | 1.27493 | 0.00488 | 291.0517081 | 0.48759 | 0.16157 | 0.1405 | -0.014 | 0.2881519 | 0.0048759
41.028 | 2.46134 | 23309.63552 | 1.27487 | 0.00498 | 291.370444 | 0.49774 | 0.16493 | 0.1336 | -0.01332 | 0.2684132 | 0.0049774
41.128 | 2.46723 | 23329.83255 | 1.27479 | 0.00502 | 291.6229069 | 0.50175 | 0.16626 | 0.12948 | -0.01291 | 0.2580568 | 0.0050175
41.228 | 2.47318 | 23352.75114 | 1.27483 | 0.0051 | 291.9093893 | 0.51049 | 0.16916 | 0.12556 | -0.01251 | 0.2459598 | 0.0051049
41.328 | 2.47912 | 23372.35093 | 1.27484 | 0.00514 | 292.1543866 | 0.51404 | 0.17034 | 0.12285 | -0.01224 | 0.2389892 | 0.0051404
41.428 | 2.48502 | 23390.522 | 1.27495 | 0.00523 | 292.381525 | 0.52282 | 0.17324 | 0.12275 | -0.01223 | 0.2347844 | 0.0052282
41.528 | 2.49123 | 23410.91573 | 1.27495 | 0.00527 | 292.6364466 | 0.52704 | 0.17464 | 0.12398 | -0.01236 | 0.2352383 | 0.0052704
41.628 | 2.49718 | 23427.92988 | 1.27495 | 0.00535 | 292.8491235 | 0.53458 | 0.17714 | 0.11034 | -0.011 | 0.206405 | 0.0053458
41.728 | 2.50328 | 23450.10638 | 1.27484 | 0.00541 | 293.1263298 | 0.54136 | 0.17939 | 0.11986 | -0.01195 | 0.2214053 | 0.0054136
41.828 | 2.50918 | 23466.07268 | 1.27486 | 0.00544 | 293.3259085 | 0.54445 | 0.18041 | 0.1076 | -0.01072 | 0.1976306 | 0.0054445
41.928 | 2.51502 | 23483.59644 | 1.2748 | 0.00552 | 293.5449555 | 0.55221 | 0.18298 | 0.11027 | -0.01099 | 0.1996885 | 0.0055221
42.028 | 2.52123 | 23501.22213 | 1.27486 | 0.00556 | 293.7652766 | 0.5562 | 0.18431 | 0.10786 | -0.01075 | 0.193923 | 0.005562
42.128 | 2.52712 | 23513.99124 | 1.27464 | 0.00564 | 293.9248905 | 0.56431 | 0.18699 | 0.10818 | -0.01078 | 0.1917031 | 0.0056431
42.228 | 2.53328 | 23534.23834 | 1.27485 | 0.00573 | 294.1779793 | 0.57262 | 0.18975 | 0.10974 | -0.01094 | 0.1916454 | 0.0057262
42.328 | 2.53928 | 23548.77591 | 1.27452 | 0.00576 | 294.3596989 | 0.5764 | 0.191 | 0.1047 | -0.01044 | 0.1816447 | 0.005764
42.428 | 2.54512 | 23565.74178 | 1.27476 | 0.00585 | 294.5717723 | 0.58473 | 0.19376 | 0.14326 | -0.01428 | 0.245002 | 0.0058473
42.528 | 2.55118 | 23579.65171 | 1.27464 | 0.00591 | 294.7456464 | 0.59051 | 0.19567 | 0.15533 | -0.01548 | 0.2630438 | 0.0059051
42.628 | 2.55712 | 23590.9313 | 1.27481 | 0.00599 | 294.8866413 | 0.59927 | 0.19858 | 0.163 | -0.01625 | 0.2719976 | 0.0059927
42.728 | 2.56328 | 23606.71878 | 1.27445 | 0.00605 | 295.0839848 | 0.6046 | 0.20035 | 0.1515 | -0.0151 | 0.2505789 | 0.006046
42.828 | 2.56918 | 23619.41814 | 1.27479 | 0.00612 | 295.2427268 | 0.61242 | 0.20294 | 0.14992 | -0.01494 | 0.2447993 | 0.0061242
42.928 | 2.57518 | 23635.85293 | 1.2745 | 0.00615 | 295.4481616 | 0.61487 | 0.20375 | 0.16027 | -0.01597 | 0.2606567 | 0.0061487
43.028 | 2.58123 | 23648.06414 | 1.27467 | 0.00621 | 295.6008018 | 0.62098 | 0.20577 | 0.15012 | -0.01496 | 0.2417469 | 0.0062098
43.128 | 2.58702 | 23659.22391 | 1.27465 | 0.00627 | 295.7402989 | 0.62719 | 0.20783 | 0.14952 | -0.0149 | 0.2383967 | 0.0062719
43.228 | 2.59334 | 23674.39806 | 1.27449 | 0.00633 | 295.9299758 | 0.63261 | 0.20963 | 0.14605 | -0.01456 | 0.2308689 | 0.0063261
43.328 | 2.59918 | 23682.15322 | 1.27448 | 0.00635 | 296.0269153 | 0.63479 | 0.21035 | 0.15655 | -0.0156 | 0.246617 | 0.0063479
43.428 | 2.60523 | 23697.8209 | 1.27476 | 0.00642 | 296.2227613 | 0.64182 | 0.21268 | 0.15575 | -0.01552 | 0.2426693 | 0.0064182
43.528 | 2.61123 | 23707.99541 | 1.27464 | 0.00647 | 296.3499426 | 0.64729 | 0.21449 | 0.17029 | -0.01697 | 0.2630815 | 0.0064729
43.628 | 2.61707 | 23719.59329 | 1.27458 | 0.00654 | 296.4949161 | 0.65446 | 0.21687 | 0.17082 | -0.01703 | 0.2610091 | 0.0065446
43.728 | 2.62323 | 23730.90506 | 1.27479 | 0.00663 | 296.6363133 | 0.66302 | 0.2197 | 0.16974 | -0.01692 | 0.2560104 | 0.0066302
43.828 | 2.62918 | 23739.84933 | 1.27459 | 0.0067 | 296.7481166 | 0.66997 | 0.222 | 0.17581 | -0.01752 | 0.2624147 | 0.0066997
43.928 | 2.63534 | 23752.66314 | 1.27476 | 0.00674 | 296.9082893 | 0.6745 | 0.22351 | 0.17512 | -0.01745 | 0.2596294 | 0.006745
44.028 | 2.64118 | 23761.43217 | 1.27498 | 0.00685 | 297.0179021 | 0.68453 | 0.22683 | 0.17382 | -0.01732 | 0.2539261 | 0.0068453
44.128 | 2.64712 | 23773.98133 | 1.27475 | 0.00689 | 297.1747666 | 0.68949 | 0.22847 | 0.18635 | -0.01857 | 0.2702722 | 0.0068949
44.228 | 2.65312 | 23781.87239 | 1.27479 | 0.00698 | 297.2734049 | 0.69794 | 0.23128 | 0.20853 | -0.02078 | 0.2987793 | 0.0069794
44.328 | 2.65902 | 23789.77954 | 1.27476 | 0.00705 | 297.3722443 | 0.70541 | 0.23375 | 0.2026 | -0.02019 | 0.2872089 | 0.0070541
44.428 | 2.66528 | 23802.89376 | 1.27478 | 0.00711 | 297.536172 | 0.71073 | 0.23551 | 0.22361 | -0.02229 | 0.3146202 | 0.0071073
44.528 | 2.67118 | 23809.09324 | 1.27478 | 0.00722 | 297.6136655 | 0.72151 | 0.23909 | 0.23977 | -0.0239 | 0.3323169 | 0.0072151
44.628 | 2.67718 | 23823.05861 | 1.27489 | 0.00728 | 297.7882326 | 0.72809 | 0.24127 | 0.23187 | -0.02311 | 0.3184634 | 0.0072809
44.728 | 2.68318 | 23831.07662 | 1.27471 | 0.00736 | 297.8884578 | 0.7361 | 0.24392 | 0.22987 | -0.02291 | 0.3122809 | 0.007361
44.828 | 2.68912 | 23838.2256 | 1.27502 | 0.00744 | 297.97782 | 0.7438 | 0.24647 | 0.23808 | -0.02373 | 0.320086 | 0.007438
44.928 | 2.69523 | 23846.17925 | 1.27477 | 0.0075 | 298.0772406 | 0.75002 | 0.24853 | 0.23138 | -0.02306 | 0.3084984 | 0.0075002
45.028 | 2.70118 | 23853.39618 | 1.27503 | 0.0076 | 298.1674523 | 0.75967 | 0.25173 | 0.22038 | -0.02197 | 0.2900996 | 0.0075967
45.128 | 2.70723 | 23864.14111 | 1.27469 | 0.00766 | 298.3017639 | 0.76633 | 0.25394 | 0.22913 | -0.02284 | 0.2989965 | 0.0076633
45.228 | 2.71318 | 23871.65129 | 1.27498 | 0.00773 | 298.3956411 | 0.77296 | 0.25613 | 0.22854 | -0.02278 | 0.2956686 | 0.0077296
45.328 | 2.71907 | 23880.62596 | 1.27487 | 0.00782 | 298.5078245 | 0.78233 | 0.25924 | 0.22031 | -0.02196 | 0.2816075 | 0.0078233
45.428 | 2.72523 | 23887.17771 | 1.27503 | 0.00787 | 298.5897214 | 0.7872 | 0.26085 | 0.22819 | -0.02274 | 0.2898755 | 0.007872
45.528 | 2.73112 | 23892.48312 | 1.27466 | 0.00796 | 298.656039 | 0.79643 | 0.26391 | 0.21413 | -0.02134 | 0.2688623 | 0.0079643
45.628 | 2.73728 | 23904.72293 | 1.27501 | 0.00804 | 298.8090366 | 0.8039 | 0.26639 | 0.21699 | -0.02163 | 0.2699216 | 0.008039
45.728 | 2.74328 | 23909.24335 | 1.27469 | 0.00809 | 298.8655419 | 0.80948 | 0.26823 | 0.22546 | -0.02247 | 0.2785245 | 0.0080948
45.828 | 2.74902 | 23917.63866 | 1.27479 | 0.00818 | 298.9704833 | 0.81826 | 0.27114 | 0.22283 | -0.02221 | 0.2723218 | 0.0081826
45.928 | 2.75518 | 23926.22352 | 1.27461 | 0.00826 | 299.077794 | 0.82566 | 0.2736 | 0.2153 | -0.02146 | 0.2607611 | 0.0082566
46.028 | 2.76112 | 23929.73006 | 1.27485 | 0.00836 | 299.1216258 | 0.8358 | 0.27696 | 0.21624 | -0.02155 | 0.2587222 | 0.008358
46.128 | 2.76734 | 23938.37214 | 1.27475 | 0.00841 | 299.2296518 | 0.84094 | 0.27866 | 0.20669 | -0.0206 | 0.2457845 | 0.0084094
46.228 | 2.77318 | 23943.52913 | 1.27478 | 0.00852 | 299.2941141 | 0.85216 | 0.28238 | 0.21725 | -0.02165 | 0.2549404 | 0.0085216
46.328 | 2.77923 | 23952.38757 | 1.27467 | 0.00857 | 299.4048446 | 0.85727 | 0.28407 | 0.21127 | -0.02106 | 0.2464451 | 0.0085727
46.428 | 2.78518 | 23957.59106 | 1.27476 | 0.00864 | 299.4698883 | 0.86398 | 0.2863 | 0.20023 | -0.01996 | 0.231753 | 0.0086398
46.528 | 2.79102 | 23963.7351 | 1.27474 | 0.00873 | 299.5466888 | 0.87253 | 0.28913 | 0.20269 | -0.0202 | 0.2323015 | 0.0087253
46.628 | 2.79728 | 23971.04502 | 1.27471 | 0.0088 | 299.6380628 | 0.87979 | 0.29153 | 0.20657 | -0.02059 | 0.2347947 | 0.0087979
46.728 | 2.80318 | 23973.39821 | 1.27482 | 0.00888 | 299.6674776 | 0.88786 | 0.29421 | 0.20224 | -0.02016 | 0.2277837 | 0.0088786
46.828 | 2.80923 | 23985.04972 | 1.27497 | 0.00895 | 299.8131215 | 0.89454 | 0.29642 | 0.19345 | -0.01928 | 0.2162564 | 0.0089454
46.928 | 2.81528 | 23988.7476 | 1.27463 | 0.00902 | 299.859345 | 0.90225 | 0.29898 | 0.19201 | -0.01914 | 0.2128124 | 0.0090225
47.028 | 2.82107 | 23994.55547 | 1.27494 | 0.00905 | 299.9319434 | 0.90473 | 0.2998 | 0.18826 | -0.01876 | 0.2080842 | 0.0090473
47.128 | 2.82718 | 24000.72634 | 1.27486 | 0.00911 | 300.0090793 | 0.91148 | 0.30203 | 0.19404 | -0.01934 | 0.2128845 | 0.0091148
47.228 | 2.83318 | 24003.73578 | 1.27503 | 0.0092 | 300.0466973 | 0.92013 | 0.3049 | 0.18543 | -0.01848 | 0.2015259 | 0.0092013
47.328 | 2.83928 | 24012.10248 | 1.27502 | 0.00928 | 300.151281 | 0.92785 | 0.30746 | 0.18524 | -0.01846 | 0.1996443 | 0.0092785
47.428 | 2.84512 | 24016.44051 | 1.27511 | 0.00936 | 300.2055064 | 0.93616 | 0.31021 | 0.19385 | -0.01932 | 0.2070693 | 0.0093616
47.528 | 2.85118 | 24024.81079 | 1.2748 | 0.00944 | 300.3101349 | 0.94363 | 0.31269 | 0.19543 | -0.01948 | 0.2071045 | 0.0094363
47.628 | 2.85723 | 24028.72682 | 1.27516 | 0.00953 | 300.3590853 | 0.9531 | 0.31583 | 0.18137 | -0.01808 | 0.1902948 | 0.009531
47.728 | 2.86307 | 24032.31382 | 1.27506 | 0.00958 | 300.4039228 | 0.958 | 0.31745 | 0.23219 | -0.02314 | 0.2423695 | 0.00958
47.828 | 2.86934 | 24038.87272 | 1.27517 | 0.00968 | 300.485909 | 0.96843 | 0.32091 | 0.2246 | -0.02239 | 0.2319218 | 0.0096843
47.928 | 2.87518 | 24041.63182 | 1.27502 | 0.00978 | 300.5203978 | 0.97794 | 0.32406 | 0.22933 | -0.02286 | 0.2345031 | 0.0097794
48.028 | 2.88112 | 24050.67265 | 1.27502 | 0.0099 | 300.6334081 | 0.99006 | 0.32807 | 0.22837 | -0.02276 | 0.2306628 | 0.0099006
48.128 | 2.88718 | 24054.83365 | 1.27518 | 0.00998 | 300.6854206 | 0.99789 | 0.33067 | 0.22475 | -0.0224 | 0.2252252 | 0.0099789
48.228 | 2.89307 | 24059.25572 | 1.27525 | 0.01004 | 300.7406965 | 1.00397 | 0.33268 | 0.22677 | -0.0226 | 0.2258733 | 0.0100397
48.328 | 2.89923 | 24064.11588 | 1.27524 | 0.01014 | 300.8014485 | 1.01385 | 0.33596 | 0.23575 | -0.0235 | 0.2325295 | 0.0101385
48.428 | 2.90528 | 24068.57014 | 1.27532 | 0.01023 | 300.8571268 | 1.02284 | 0.33894 | 0.22315 | -0.02224 | 0.2181671 | 0.0102284
48.528 | 2.91128 | 24074.96274 | 1.27548 | 0.01036 | 300.9370343 | 1.03617 | 0.34335 | 0.23349 | -0.02327 | 0.2253395 | 0.0103617
48.628 | 2.91718 | 24077.99363 | 1.27515 | 0.01044 | 300.9749204 | 1.04417 | 0.346 | 0.22459 | -0.02239 | 0.2150895 | 0.0104417
48.728 | 2.92302 | 24082.54981 | 1.27543 | 0.01054 | 301.0318726 | 1.05351 | 0.3491 | 0.22469 | -0.0224 | 0.2132775 | 0.0105351
48.828 | 2.92912 | 24086.84671 | 1.27521 | 0.01063 | 301.0855839 | 1.06338 | 0.35237 | 0.22515 | -0.02244 | 0.2117305 | 0.0106338
48.928 | 2.93507 | 24089.96522 | 1.27549 | 0.01074 | 301.1245653 | 1.0736 | 0.35576 | 0.22429 | -0.02236 | 0.2089139 | 0.010736
49.028 | 2.94134 | 24098.55008 | 1.27517 | 0.01083 | 301.231876 | 1.08329 | 0.35897 | 0.23328 | -0.02325 | 0.215344 | 0.0108329
49.128 | 2.94728 | 24101.18043 | 1.27544 | 0.01096 | 301.2647554 | 1.09609 | 0.36321 | 0.23381 | -0.0233 | 0.2133128 | 0.0109609
49.228 | 2.95312 | 24107.20289 | 1.27494 | 0.01104 | 301.3400361 | 1.10354 | 0.36568 | 0.22636 | -0.02256 | 0.2051217 | 0.0110354
49.328 | 2.95923 | 24111.37104 | 1.27539 | 0.01114 | 301.392138 | 1.11404 | 0.36916 | 0.22827 | -0.02275 | 0.2049029 | 0.0111404
49.428 | 2.96507 | 24112.17034 | 1.27508 | 0.01123 | 301.4021293 | 1.12326 | 0.37221 | 0.22322 | -0.02225 | 0.1987251 | 0.0112326
49.528 | 2.97123 | 24117.99967 | 1.2753 | 0.01129 | 301.4749959 | 1.12858 | 0.37397 | 0.22852 | -0.02278 | 0.2024845 | 0.0112858
49.628 | 2.97718 | 24121.21654 | 1.27509 | 0.0114 | 301.5152068 | 1.13972 | 0.37766 | 0.23833 | -0.02375 | 0.2091128 | 0.0113972
49.728 | 2.98323 | 24128.35658 | 1.27523 | 0.01153 | 301.6044573 | 1.15252 | 0.38191 | 0.22558 | -0.02248 | 0.1957276 | 0.0115252
49.828 | 2.98918 | 24132.1528 | 1.275 | 0.01161 | 301.65191 | 1.16127 | 0.38481 | 0.23643 | -0.02357 | 0.2035961 | 0.0116127
49.928 | 2.99507 | 24135.87213 | 1.27516 | 0.01169 | 301.6984016 | 1.169 | 0.38737 | 0.23005 | -0.02293 | 0.1967921 | 0.01169
50.028 | 3.00134 | 24140.56778 | 1.27522 | 0.01178 | 301.7570973 | 1.17774 | 0.39027 | 0.24339 | -0.02426 | 0.2066585 | 0.0117774
50.128 | 3.00718 | 24140.39791 | 1.27508 | 0.01186 | 301.7549739 | 1.18588 | 0.39296 | 0.25098 | -0.02502 | 0.2116403 | 0.0118588
50.228 | 3.01323 | 24149.1276 | 1.27528 | 0.01196 | 301.864095 | 1.19647 | 0.39647 | 0.28424 | -0.02833 | 0.2375655 | 0.0119647
50.328 | 3.01923 | 24150.8317 | 1.27502 | 0.01202 | 301.8853963 | 1.20218 | 0.39836 | 0.29731 | -0.02963 | 0.2473091 | 0.0120218
50.428 | 3.02507 | 24155.48444 | 1.27526 | 0.01213 | 301.9435555 | 1.21258 | 0.40181 | 0.31084 | -0.03098 | 0.256346 | 0.0121258
50.528 | 3.03123 | 24160.34997 | 1.27506 | 0.01218 | 302.0043746 | 1.21843 | 0.40375 | 0.30112 | -0.03001 | 0.2471377 | 0.0121843
50.628 | 3.03718 | 24161.20827 | 1.27536 | 0.01226 | 302.0151034 | 1.22561 | 0.40613 | 0.30362 | -0.03026 | 0.2477297 | 0.0122561
50.728 | 3.04328 | 24167.02688 | 1.27517 | 0.01233 | 302.087836 | 1.23287 | 0.40853 | 0.29417 | -0.02932 | 0.2386059 | 0.0123287
50.828 | 3.04918 | 24170.27414 | 1.27526 | 0.0124 | 302.1284268 | 1.24029 | 0.41099 | 0.29655 | -0.02956 | 0.2390973 | 0.0124029
50.928 | 3.05518 | 24176.12493 | 1.27521 | 0.01248 | 302.2015616 | 1.2484 | 0.41368 | 0.29594 | -0.0295 | 0.2370554 | 0.012484
51.028 | 3.06107 | 24177.41597 | 1.27536 | 0.01254 | 302.2176996 | 1.25357 | 0.41539 | 0.29933 | -0.02984 | 0.238782 | 0.0125357
51.128 | 3.06707 | 24181.64134 | 1.27533 | 0.01262 | 302.2705168 | 1.26215 | 0.41824 | 0.29312 | -0.02922 | 0.2322386 | 0.0126215
51.228 | 3.07334 | 24186.02228 | 1.27533 | 0.01269 | 302.3252785 | 1.26911 | 0.42054 | 0.28652 | -0.02856 | 0.2257645 | 0.0126911
51.328 | 3.07918 | 24186.89668 | 1.27539 | 0.01277 | 302.3362085 | 1.27685 | 0.42311 | 0.29302 | -0.02921 | 0.2294866 | 0.0127685
51.428 | 3.08523 | 24194.46051 | 1.27547 | 0.01282 | 302.4307564 | 1.28233 | 0.42492 | 0.29084 | -0.02899 | 0.2268059 | 0.0128233
51.528 | 3.09123 | 24196.23792 | 1.27524 | 0.01292 | 302.452974 | 1.29205 | 0.42814 | 0.28782 | -0.02869 | 0.2227623 | 0.0129205
51.628 | 3.09702 | 24199.20444 | 1.27537 | 0.013 | 302.4900555 | 1.29966 | 0.43067 | 0.28885 | -0.02879 | 0.2222504 | 0.0129966
51.728 | 3.10323 | 24203.77314 | 1.27539 | 0.01307 | 302.5471643 | 1.30671 | 0.433 | 0.28706 | -0.02861 | 0.2196815 | 0.0130671
51.828 | 3.10923 | 24205.22153 | 1.27542 | 0.01319 | 302.5652691 | 1.31851 | 0.43691 | 0.27744 | -0.02765 | 0.2104193 | 0.0131851
51.928 | 3.11528 | 24211.74467 | 1.27539 | 0.01325 | 302.6468084 | 1.32549 | 0.43922 | 0.28186 | -0.02809 | 0.2126459 | 0.0132549
52.028 | 3.12123 | 24215.43181 | 1.27539 | 0.01333 | 302.6928976 | 1.33348 | 0.44187 | 0.28413 | -0.02832 | 0.2130741 | 0.0133348
52.128 | 3.12712 | 24218.68801 | 1.27528 | 0.01343 | 302.7336001 | 1.34305 | 0.44504 | 0.28422 | -0.02833 | 0.2116228 | 0.0134305
52.228 | 3.13323 | 24221.45784 | 1.27544 | 0.01352 | 302.768223 | 1.35239 | 0.44814 | 0.28402 | -0.02831 | 0.2100134 | 0.0135239
52.328 | 3.13912 | 24222.0068 | 1.27519 | 0.0136 | 302.775085 | 1.36013 | 0.4507 | 0.28547 | -0.02845 | 0.2098843 | 0.0136013
52.428 | 3.14534 | 24228.30641 | 1.27559 | 0.01371 | 302.8538301 | 1.37056 | 0.45416 | 0.28164 | -0.02807 | 0.2054926 | 0.0137056
52.528 | 3.15118 | 24230.11422 | 1.27512 | 0.01379 | 302.8764278 | 1.37918 | 0.45701 | 0.27332 | -0.02724 | 0.1981757 | 0.0137918
52.628 | 3.15707 | 24236.5694 | 1.27547 | 0.01386 | 302.9571175 | 1.38551 | 0.45911 | 0.27685 | -0.02759 | 0.1998181 | 0.0138551
52.728 | 3.16323 | 24240.21721 | 1.27497 | 0.01398 | 303.0027151 | 1.398 | 0.46325 | 0.2762 | -0.02753 | 0.197568 | 0.01398
52.828 | 3.16902 | 24239.66467 | 1.27558 | 0.01404 | 302.9958084 | 1.40413 | 0.46528 | 0.27272 | -0.02718 | 0.194227 | 0.0140413
52.928 | 3.17528 | 24245.31519 | 1.27509 | 0.01412 | 303.0664399 | 1.41206 | 0.46791 | 0.27329 | -0.02724 | 0.1935399 | 0.0141206
53.028 | 3.18128 | 24246.63842 | 1.27545 | 0.0142 | 303.0829803 | 1.41961 | 0.47041 | 0.30132 | -0.03003 | 0.2122555 | 0.0141961
53.128 | 3.18723 | 24252.57683 | 1.27542 | 0.01432 | 303.1572104 | 1.43207 | 0.47454 | 0.32705 | -0.0326 | 0.2283757 | 0.0143207
53.228 | 3.19312 | 24255.24652 | 1.27517 | 0.0144 | 303.1905815 | 1.43991 | 0.47714 | 0.32255 | -0.03215 | 0.2240071 | 0.0143991
53.328 | 3.19902 | 24257.81786 | 1.27527 | 0.01448 | 303.2227233 | 1.44847 | 0.47997 | 0.33099 | -0.03299 | 0.2285101 | 0.0144847
53.428 | 3.20518 | 24261.02936 | 1.27526 | 0.01457 | 303.262867 | 1.45724 | 0.48288 | 0.3289 | -0.03278 | 0.2257006 | 0.0145724
53.528 | 3.21118 | 24262.79068 | 1.2751 | 0.01469 | 303.2848835 | 1.46925 | 0.48686 | 0.32322 | -0.03222 | 0.2199898 | 0.0146925
53.628 | 3.21734 | 24270.43498 | 1.27532 | 0.01476 | 303.3804373 | 1.47633 | 0.48921 | 0.32637 | -0.03253 | 0.2210685 | 0.0147633
53.728 | 3.22328 | 24271.49713 | 1.27527 | 0.01485 | 303.3937141 | 1.48504 | 0.4921 | 0.30946 | -0.03084 | 0.208385 | 0.0148504
53.828 | 3.22902 | 24274.82307 | 1.27514 | 0.01494 | 303.4352884 | 1.49381 | 0.495 | 0.31993 | -0.03189 | 0.2141705 | 0.0149381
53.928 | 3.23528 | 24279.00016 | 1.27534 | 0.01501 | 303.487502 | 1.50107 | 0.4974 | 0.31742 | -0.03164 | 0.2114625 | 0.0150107
54.028 | 3.24112 | 24277.60363 | 1.27513 | 0.01508 | 303.4700454 | 1.50849 | 0.49986 | 0.31764 | -0.03166 | 0.2105682 | 0.0150849
54.128 | 3.24728 | 24284.30557 | 1.27545 | 0.0152 | 303.5538196 | 1.51958 | 0.50354 | 0.32923 | -0.03282 | 0.2166586 | 0.0151958
54.228 | 3.25323 | 24286.05437 | 1.27536 | 0.01524 | 303.5756796 | 1.52357 | 0.50486 | 0.32112 | -0.03201 | 0.2107681 | 0.0152357
54.328 | 3.25918 | 24291.21494 | 1.27534 | 0.01532 | 303.6401868 | 1.53208 | 0.50768 | 0.31241 | -0.03114 | 0.2039123 | 0.0153208
54.428 | 3.26518 | 24293.13719 | 1.27536 | 0.01543 | 303.6642149 | 1.54262 | 0.51117 | 0.31169 | -0.03107 | 0.2020524 | 0.0154262
54.528 | 3.27112 | 24294.54267 | 1.2755 | 0.01546 | 303.6817834 | 1.54576 | 0.51221 | 0.3159 | -0.03149 | 0.2043655 | 0.0154576
54.628 | 3.27728 | 24297.62542 | 1.27548 | 0.01553 | 303.7203178 | 1.55302 | 0.51462 | 0.31875 | -0.03177 | 0.2052453 | 0.0155302
54.728 | 3.28312 | 24299.47615 | 1.27543 | 0.0156 | 303.7434519 | 1.55992 | 0.51691 | 0.30586 | -0.03049 | 0.1960742 | 0.0155992
54.828 | 3.28918 | 24306.77176 | 1.2756 | 0.01569 | 303.834647 | 1.56921 | 0.51999 | 0.30641 | -0.03054 | 0.1952639 | 0.0156921
54.928 | 3.29518 | 24308.93719 | 1.2755 | 0.01577 | 303.8617149 | 1.57699 | 0.52256 | 0.31305 | -0.0312 | 0.1985111 | 0.0157699
55.028 | 3.30102 | 24312.82103 | 1.27569 | 0.01585 | 303.9102629 | 1.58465 | 0.5251 | 0.31261 | -0.03116 | 0.1972738 | 0.0158465
55.128 | 3.30728 | 24316.63513 | 1.27565 | 0.01588 | 303.9579391 | 1.58816 | 0.52627 | 0.30513 | -0.03041 | 0.192128 | 0.0158816
55.228 | 3.31318 | 24315.92882 | 1.27559 | 0.01599 | 303.9491103 | 1.5991 | 0.52989 | 0.30981 | -0.03088 | 0.1937402 | 0.015991
55.328 | 3.31923 | 24322.39473 | 1.27583 | 0.01607 | 304.0299341 | 1.60656 | 0.53236 | 0.31448 | -0.03135 | 0.1957474 | 0.0160656
55.428 | 3.32518 | 24324.41711 | 1.2757 | 0.01614 | 304.0552139 | 1.614 | 0.53483 | 0.3212 | -0.03201 | 0.1990087 | 0.01614
55.528 | 3.33107 | 24327.4945 | 1.27572 | 0.01624 | 304.0936813 | 1.62361 | 0.53801 | 0.32278 | -0.03217 | 0.1988039 | 0.0162361
55.628 | 3.33712 | 24331.00462 | 1.27577 | 0.01631 | 304.1375578 | 1.63098 | 0.54045 | 0.31688 | -0.03158 | 0.1942881 | 0.0163098
55.728 | 3.34318 | 24333.04846 | 1.27582 | 0.01642 | 304.1631058 | 1.64179 | 0.54404 | 0.32987 | -0.03288 | 0.2009209 | 0.0164179
55.828 | 3.34934 | 24337.82101 | 1.27583 | 0.01653 | 304.2227626 | 1.65279 | 0.54768 | 0.31833 | -0.03173 | 0.1926016 | 0.0165279
55.928 | 3.35523 | 24338.86707 | 1.27585 | 0.01662 | 304.2358384 | 1.66239 | 0.55086 | 0.32049 | -0.03194 | 0.1927887 | 0.0166239
56.028 | 3.36118 | 24344.45679 | 1.27544 | 0.0167 | 304.3057099 | 1.67016 | 0.55344 | 0.36418 | -0.0363 | 0.218051 | 0.0167016
56.128 | 3.36712 | 24345.55471 | 1.27588 | 0.01679 | 304.3194339 | 1.67914 | 0.55641 | 0.38932 | -0.0388 | 0.2318568 | 0.0167914
56.228 | 3.37296 | 24346.65799 | 1.27565 | 0.01689 | 304.3332249 | 1.68858 | 0.55954 | 0.38489 | -0.03836 | 0.2279371 | 0.0168858
56.328 | 3.37928 | 24352.24771 | 1.27571 | 0.017 | 304.4030964 | 1.69961 | 0.56319 | 0.38106 | -0.03798 | 0.2242044 | 0.0169961
56.428 | 3.38523 | 24352.73945 | 1.27568 | 0.01706 | 304.4092431 | 1.70576 | 0.56523 | 0.38795 | -0.03867 | 0.2274353 | 0.0170576
56.528 | 3.39123 | 24359.28941 | 1.27567 | 0.01721 | 304.4911176 | 1.72054 | 0.57013 | 0.38871 | -0.03874 | 0.2259233 | 0.0172054
56.628 | 3.39723 | 24362.13613 | 1.27549 | 0.01727 | 304.5267016 | 1.72659 | 0.57214 | 0.38114 | -0.03799 | 0.2207473 | 0.0172659
56.728 | 3.40312 | 24363.57737 | 1.27575 | 0.01737 | 304.5447171 | 1.73704 | 0.5756 | 0.38214 | -0.03809 | 0.2199949 | 0.0173704
56.828 | 3.40923 | 24366.37402 | 1.27539 | 0.01748 | 304.5796753 | 1.74828 | 0.57932 | 0.38709 | -0.03858 | 0.2214119 | 0.0174828
56.928 | 3.41518 | 24367.16437 | 1.27559 | 0.01755 | 304.5895546 | 1.75541 | 0.58169 | 0.38421 | -0.0383 | 0.2188719 | 0.0175541
57.028 | 3.42123 | 24372.90967 | 1.27555 | 0.01766 | 304.6613709 | 1.76631 | 0.5853 | 0.38138 | -0.03801 | 0.2159191 | 0.0176631
57.128 | 3.42723 | 24375.08583 | 1.27574 | 0.01776 | 304.6885729 | 1.77616 | 0.58856 | 0.37746 | -0.03762 | 0.2125146 | 0.0177616
57.228 | 3.43307 | 24379.45068 | 1.27532 | 0.01786 | 304.7431335 | 1.78583 | 0.59177 | 0.39192 | -0.03906 | 0.219461 | 0.0178583
57.328 | 3.43928 | 24382.55489 | 1.27558 | 0.01794 | 304.7819361 | 1.79404 | 0.59449 | 0.38481 | -0.03835 | 0.2144935 | 0.0179404
57.428 | 3.44512 | 24381.56962 | 1.27535 | 0.01803 | 304.7696203 | 1.8025 | 0.59729 | 0.38342 | -0.03822 | 0.2127157 | 0.018025
57.528 | 3.45134 | 24388.80444 | 1.27544 | 0.01818 | 304.8600555 | 1.81781 | 0.60236 | 0.37964 | -0.03784 | 0.2088447 | 0.0181781
57.628 | 3.45723 | 24388.61668 | 1.27547 | 0.01825 | 304.8577085 | 1.82547 | 0.6049 | 0.37078 | -0.03696 | 0.2031148 | 0.0182547
57.728 | 3.46312 | 24393.03339 | 1.27538 | 0.01835 | 304.9129174 | 1.83475 | 0.60798 | 0.36954 | -0.03683 | 0.2014116 | 0.0183475
57.828 | 3.46912 | 24395.90335 | 1.27551 | 0.01844 | 304.9487919 | 1.84351 | 0.61088 | 0.37846 | -0.03772 | 0.2052932 | 0.0184351
57.928 | 3.47512 | 24397.28558 | 1.27549 | 0.01854 | 304.9660698 | 1.8542 | 0.61442 | 0.38647 | -0.03852 | 0.2084295 | 0.018542
58.028 | 3.48128 | 24402.0313 | 1.2755 | 0.01861 | 305.0253913 | 1.86135 | 0.61679 | 0.37826 | -0.0377 | 0.2032181 | 0.0186135
58.128 | 3.48718 | 24403.44214 | 1.27545 | 0.01865 | 305.0430268 | 1.865 | 0.618 | 0.38051 | -0.03793 | 0.2040268 | 0.01865
58.228 | 3.49328 | 24408.79762 | 1.27561 | 0.01874 | 305.1099703 | 1.87383 | 0.62093 | 0.40802 | -0.04067 | 0.2177465 | 0.0187383
58.328 | 3.49918 | 24409.38413 | 1.27544 | 0.01881 | 305.1173016 | 1.88129 | 0.6234 | 0.42379 | -0.04224 | 0.2252656 | 0.0188129
58.428 | 3.50502 | 24413.55944 | 1.27564 | 0.0189 | 305.169493 | 1.89027 | 0.62637 | 0.42968 | -0.04283 | 0.2273114 | 0.0189027
58.528 | 3.51123 | 24416.09681 | 1.27573 | 0.01899 | 305.2012101 | 1.89876 | 0.62919 | 0.43365 | -0.04322 | 0.2283859 | 0.0189876
58.628 | 3.51712 | 24416.33999 | 1.27569 | 0.01906 | 305.2042499 | 1.90641 | 0.63172 | 0.42886 | -0.04275 | 0.2249569 | 0.0190641
58.728 | 3.52323 | 24424.14701 | 1.27555 | 0.01914 | 305.3018376 | 1.91431 | 0.63434 | 0.42933 | -0.04279 | 0.224274 | 0.0191431
58.828 | 3.52923 | 24425.42553 | 1.27569 | 0.01921 | 305.3178191 | 1.92126 | 0.63664 | 0.42519 | -0.04238 | 0.2213079 | 0.0192126
58.928 | 3.53507 | 24428.66564 | 1.27562 | 0.0193 | 305.3583205 | 1.93011 | 0.63957 | 0.42777 | -0.04264 | 0.2216299 | 0.0193011
59.028 | 3.54112 | 24430.93657 | 1.27574 | 0.01939 | 305.3867071 | 1.93909 | 0.64255 | 0.41968 | -0.04183 | 0.2164314 | 0.0193909
59.128 | 3.54718 | 24432.07741 | 1.27597 | 0.01947 | 305.4009676 | 1.94735 | 0.64529 | 0.43106 | -0.04296 | 0.2213572 | 0.0194735
59.228 | 3.55328 | 24436.21695 | 1.27568 | 0.01956 | 305.4527119 | 1.95613 | 0.6482 | 0.42968 | -0.04283 | 0.2196582 | 0.0195613
59.328 | 3.55918 | 24439.44097 | 1.27605 | 0.01965 | 305.4930121 | 1.96478 | 0.65106 | 0.42769 | -0.04263 | 0.2176783 | 0.0196478
59.428 | 3.56518 | 24444.41736 | 1.27542 | 0.01974 | 305.555217 | 1.97412 | 0.65416 | 0.42989 | -0.04285 | 0.2177629 | 0.0197412
59.528 | 3.57118 | 24447.22116 | 1.27582 | 0.01985 | 305.5902645 | 1.98499 | 0.65776 | 0.42789 | -0.04265 | 0.2155628 | 0.0198499
59.628 | 3.57707 | 24448.36378 | 1.27556 | 0.01994 | 305.6045473 | 1.9937 | 0.66065 | 0.42715 | -0.04257 | 0.2142499 | 0.019937
59.728 | 3.58334 | 24451.13003 | 1.27594 | 0.02004 | 305.6391254 | 2.00397 | 0.66405 | 0.42264 | -0.04213 | 0.2109014 | 0.0200397
59.828 | 3.58923 | 24451.69151 | 1.27577 | 0.02013 | 305.6461439 | 2.01318 | 0.6671 | 0.41914 | -0.04178 | 0.208198 | 0.0201318
59.928 | 3.59518 | 24458.74572 | 1.2757 | 0.02023 | 305.7343215 | 2.02304 | 0.67037 | 0.41948 | -0.04181 | 0.2073513 | 0.0202304
60.028 | 3.60123 | 24460.18696 | 1.27575 | 0.02035 | 305.752337 | 2.03463 | 0.67421 | 0.41372 | -0.04124 | 0.2033392 | 0.0203463
60.128 | 3.60702 | 24462.23795 | 1.27571 | 0.02041 | 305.7779744 | 2.04079 | 0.67625 | 0.41002 | -0.04087 | 0.2009124 | 0.0204079
60.228 | 3.61323 | 24466.87281 | 1.27568 | 0.02051 | 305.8359101 | 2.05127 | 0.67972 | 0.4084 | -0.04071 | 0.1990962 | 0.0205127
60.328 | 3.61923 | 24466.92109 | 1.27553 | 0.02058 | 305.8365136 | 2.05808 | 0.68198 | 0.4136 | -0.04122 | 0.200964 | 0.0205808
60.428 | 3.62528 | 24472.11206 | 1.27562 | 0.02067 | 305.9014008 | 2.0675 | 0.6851 | 0.42507 | -0.04237 | 0.2055961 | 0.020675
60.528 | 3.63118 | 24473.84119 | 1.27551 | 0.02075 | 305.9230149 | 2.07549 | 0.68775 | 0.41711 | -0.04157 | 0.2009694 | 0.0207549
60.628 | 3.63707 | 24478.25253 | 1.2757 | 0.02087 | 305.9781566 | 2.08666 | 0.69145 | 0.41459 | -0.04132 | 0.1986859 | 0.0208666
60.728 | 3.64318 | 24481.10461 | 1.27566 | 0.02094 | 306.0138076 | 2.09416 | 0.69394 | 0.41577 | -0.04144 | 0.1985378 | 0.0209416
60.828 | 3.64907 | 24480.65221 | 1.27578 | 0.02104 | 306.0081526 | 2.10391 | 0.69717 | 0.42133 | -0.04199 | 0.2002605 | 0.0210391
60.928 | 3.65534 | 24486.99653 | 1.27567 | 0.02115 | 306.0874566 | 2.11471 | 0.70075 | 0.41559 | -0.04142 | 0.1965234 | 0.0211471
61.028 | 3.66128 | 24487.67424 | 1.27579 | 0.02123 | 306.095928 | 2.12313 | 0.70353 | 0.41501 | -0.04137 | 0.1954708 | 0.0212313
61.128 | 3.66712 | 24493.52682 | 1.27557 | 0.02132 | 306.1690853 | 2.13201 | 0.70648 | 0.41966 | -0.04183 | 0.1968377 | 0.0213201
61.228 | 3.67323 | 24495.31853 | 1.27566 | 0.02142 | 306.1914816 | 2.1419 | 0.70975 | 0.41619 | -0.04148 | 0.1943088 | 0.021419
61.328 | 3.67907 | 24496.26088 | 1.27571 | 0.02153 | 306.203261 | 2.15251 | 0.71327 | 0.41882 | -0.04174 | 0.1945728 | 0.0215251
61.428 | 3.68518 | 24499.71557 | 1.27575 | 0.02157 | 306.2464446 | 2.15734 | 0.71487 | 0.42539 | -0.0424 | 0.1971826 | 0.0215734
61.528 | 3.69118 | 24501.07276 | 1.27556 | 0.02168 | 306.2634095 | 2.16813 | 0.71845 | 0.42751 | -0.04261 | 0.1971791 | 0.0216813
61.628 | 3.69728 | 24507.71391 | 1.27586 | 0.02172 | 306.3464239 | 2.17176 | 0.71965 | 0.43465 | -0.04332 | 0.2001372 | 0.0217176
61.728 | 3.70318 | 24509.31966 | 1.27587 | 0.022 | 306.3664958 | 2.19965 | 0.72889 | 0.42912 | -0.04277 | 0.1950856 | 0.0219965
61.828 | 3.70907 | 24513.01038 | 1.27493 | 0.02192 | 306.4126298 | 2.19197 | 0.72635 | 0.47518 | -0.04736 | 0.2167822 | 0.0219197
61.928 | 3.71523 | 24515.08105 | 1.27615 | 0.02199 | 306.4385131 | 2.19899 | 0.72867 | 0.49891 | -0.04973 | 0.2268814 | 0.0219899
62.028 | 3.72112 | 24514.75024 | 1.27524 | 0.02219 | 306.434378 | 2.21855 | 0.73515 | 0.49043 | -0.04888 | 0.2210588 | 0.0221855
62.128 | 3.72728 | 24521.33417 | 1.27616 | 0.02218 | 306.5166771 | 2.21816 | 0.73503 | 0.50077 | -0.04991 | 0.2257592 | 0.0221816
62.228 | 3.73318 | 24522.07804 | 1.27555 | 0.02221 | 306.5259755 | 2.22082 | 0.73591 | 0.48784 | -0.04862 | 0.2196666 | 0.0222082
62.328 | 3.73907 | 24527.27795 | 1.27583 | 0.02231 | 306.5909744 | 2.23067 | 0.73917 | 0.49709 | -0.04955 | 0.2228434 | 0.0223067
62.428 | 3.74518 | 24530.62534 | 1.27551 | 0.02237 | 306.6328168 | 2.23728 | 0.74136 | 0.49041 | -0.04888 | 0.2191992 | 0.0223728
62.528 | 3.75118 | 24531.24404 | 1.27582 | 0.02244 | 306.6405505 | 2.24447 | 0.74374 | 0.48889 | -0.04873 | 0.2178198 | 0.0224447
62.628 | 3.75728 | 24535.08675 | 1.27547 | 0.02266 | 306.6885844 | 2.26575 | 0.7508 | 0.498 | -0.04964 | 0.2197948 | 0.0226575
62.728 | 3.76323 | 24537.57226 | 1.27586 | 0.02261 | 306.7196533 | 2.26096 | 0.74921 | 0.49009 | -0.04885 | 0.2167619 | 0.0226096
62.828 | 3.76918 | 24542.24825 | 1.27562 | 0.02267 | 306.7781031 | 2.26663 | 0.75109 | 0.49122 | -0.04896 | 0.2167182 | 0.0226663
62.928 | 3.77518 | 24544.55137 | 1.27587 | 0.0229 | 306.8068921 | 2.28976 | 0.75875 | 0.49268 | -0.04911 | 0.2151667 | 0.0228976
63.028 | 3.78096 | 24545.58313 | 1.27566 | 0.02279 | 306.8197891 | 2.27939 | 0.75531 | 0.48641 | -0.04848 | 0.2133948 | 0.0227939
63.128 | 3.78728 | 24549.45445 | 1.27578 | 0.02306 | 306.8681806 | 2.30567 | 0.76402 | 0.48772 | -0.04861 | 0.2115307 | 0.0230567
63.228 | 3.79323 | 24551.15318 | 1.27575 | 0.02315 | 306.8894148 | 2.31537 | 0.76724 | 0.48942 | -0.04878 | 0.2113787 | 0.0231537
63.328 | 3.79923 | 24557.63519 | 1.27546 | 0.02342 | 306.9704399 | 2.34205 | 0.77608 | 0.48129 | -0.04797 | 0.2054995 | 0.0234205
63.428 | 3.80528 | 24559.26239 | 1.27572 | 0.02343 | 306.9907799 | 2.34298 | 0.77639 | 0.4874 | -0.04858 | 0.2080257 | 0.0234298
63.528 | 3.81102 | 24561.36525 | 1.27562 | 0.02346 | 307.0170656 | 2.34555 | 0.77724 | 0.48487 | -0.04833 | 0.2067191 | 0.0234555
63.628 | 3.81723 | 24565.29379 | 1.2757 | 0.02357 | 307.0661724 | 2.35661 | 0.7809 | 0.53641 | -0.05346 | 0.2276193 | 0.0235661
63.728 | 3.82318 | 24564.33713 | 1.27542 | 0.02363 | 307.0542141 | 2.36273 | 0.78293 | 0.54628 | -0.05445 | 0.2312071 | 0.0236273
63.828 | 3.82923 | 24570.0556 | 1.27579 | 0.02361 | 307.125695 | 2.36109 | 0.78239 | 0.5406 | -0.05388 | 0.228962 | 0.0236109
63.928 | 3.83518 | 24572.44098 | 1.2755 | 0.02387 | 307.1555123 | 2.38736 | 0.79109 | 0.53793 | -0.05362 | 0.2253242 | 0.0238736
64.028 | 3.84118 | 24576.58589 | 1.27549 | 0.02392 | 307.2073236 | 2.3923 | 0.79273 | 0.53656 | -0.05348 | 0.2242863 | 0.023923
64.128 | 3.84718 | 24578.77457 | 1.27554 | 0.02411 | 307.2346821 | 2.41078 | 0.79885 | 0.53733 | -0.05356 | 0.2228864 | 0.0241078
64.228 | 3.85312 | 24579.60606 | 1.27552 | 0.02403 | 307.2450758 | 2.40284 | 0.79622 | 0.52931 | -0.05276 | 0.2202852 | 0.0240284
64.328 | 3.85934 | 24584.13541 | 1.2755 | 0.02425 | 307.3016926 | 2.42509 | 0.8036 | 0.53177 | -0.053 | 0.2192785 | 0.0242509
64.428 | 3.86518 | 24584.87749 | 1.27542 | 0.02423 | 307.3109686 | 2.42316 | 0.80296 | 0.54243 | -0.05406 | 0.2238523 | 0.0242316
64.528 | 3.87112 | 24590.70504 | 1.27548 | 0.02432 | 307.383813 | 2.43231 | 0.80599 | 0.54021 | -0.05384 | 0.2220975 | 0.0243231
64.628 | 3.87723 | 24592.72027 | 1.27542 | 0.02423 | 307.4090034 | 2.42297 | 0.80289 | 0.53143 | -0.05297 | 0.21933 | 0.0242297
64.728 | 3.88302 | 24593.42122 | 1.27565 | 0.02439 | 307.4177653 | 2.43882 | 0.80815 | 0.54569 | -0.05439 | 0.2237517 | 0.0243882
64.828 | 3.88928 | 24598.73199 | 1.2754 | 0.02445 | 307.4841499 | 2.44535 | 0.81031 | 0.53533 | -0.05336 | 0.2189175 | 0.0244535
64.928 | 3.89528 | 24599.19691 | 1.27558 | 0.02457 | 307.4899614 | 2.45709 | 0.8142 | 0.54189 | -0.05401 | 0.2205414 | 0.0245709
65.028 | 3.90123 | 24604.29132 | 1.27539 | 0.02462 | 307.5536415 | 2.4623 | 0.81593 | 0.5335 | -0.05318 | 0.2166673 | 0.024623
65.128 | 3.90723 | 24607.05042 | 1.27545 | 0.02477 | 307.5881303 | 2.47735 | 0.82091 | 0.53451 | -0.05328 | 0.2157588 | 0.0247735
65.228 | 3.91312 | 24610.27622 | 1.27547 | 0.02478 | 307.6284528 | 2.47839 | 0.82126 | 0.54014 | -0.05384 | 0.2179399 | 0.0247839
65.328 | 3.91918 | 24611.9231 | 1.27557 | 0.02489 | 307.6490388 | 2.48942 | 0.82491 | 0.53132 | -0.05296 | 0.2134312 | 0.0248942
65.428 | 3.92518 | 24613.71839 | 1.27541 | 0.02498 | 307.6714799 | 2.49793 | 0.82773 | 0.51396 | -0.05123 | 0.2057544 | 0.0249793
65.528 | 3.93139 | 24620.28801 | 1.27567 | 0.02507 | 307.7536001 | 2.50719 | 0.8308 | 0.52253 | -0.05208 | 0.2084126 | 0.0250719
65.628 | 3.93723 | 24620.24331 | 1.27554 | 0.02514 | 307.7530414 | 2.51355 | 0.83291 | 0.52329 | -0.05216 | 0.2081876 | 0.0251355
65.728 | 3.94312 | 24625.41461 | 1.27555 | 0.02523 | 307.8176826 | 2.52265 | 0.83592 | 0.51847 | -0.05168 | 0.2055259 | 0.0252265
65.828 | 3.94918 | 24627.21705 | 1.27552 | 0.02531 | 307.8402131 | 2.53133 | 0.8388 | 0.5202 | -0.05185 | 0.2055046 | 0.0253133
65.928 | 3.95501 | 24627.60687 | 1.27557 | 0.0254 | 307.8450859 | 2.54012 | 0.84171 | 0.51976 | -0.05181 | 0.2046203 | 0.0254012
66.028 | 3.96128 | 24633.04281 | 1.27555 | 0.02548 | 307.9130351 | 2.54805 | 0.84434 | 0.5168 | -0.05151 | 0.2028218 | 0.0254805
66.128 | 3.96723 | 24635.46216 | 1.27555 | 0.02554 | 307.943277 | 2.55422 | 0.84638 | 0.52629 | -0.05246 | 0.2060472 | 0.0255422
66.228 | 3.97318 | 24640.54585 | 1.27546 | 0.02561 | 308.0068231 | 2.56121 | 0.8487 | 0.51541 | -0.05137 | 0.2012369 | 0.0256121
66.328 | 3.97918 | 24643.04388 | 1.27543 | 0.02568 | 308.0380485 | 2.56761 | 0.85082 | 0.51513 | -0.05134 | 0.2006263 | 0.0256761
66.428 | 3.98512 | 24643.69118 | 1.27573 | 0.02578 | 308.0461398 | 2.57832 | 0.85437 | 0.51427 | -0.05126 | 0.1994593 | 0.0257832
66.528 | 3.99128 | 24647.12083 | 1.27549 | 0.02585 | 308.0890104 | 2.58473 | 0.85649 | 0.51335 | -0.05117 | 0.1986088 | 0.0258473
66.628 | 3.99718 | 24647.76278 | 1.27555 | 0.02591 | 308.0970348 | 2.59095 | 0.85856 | 0.51148 | -0.05098 | 0.1974102 | 0.0259095
66.728 | 4.00323 | 24654.30558 | 1.27539 | 0.026 | 308.1788198 | 2.60014 | 0.8616 | 0.51152 | -0.05098 | 0.1967279 | 0.0260014
66.828 | 4.00918 | 24656.22425 | 1.27536 | 0.02609 | 308.2028031 | 2.6094 | 0.86467 | 0.52834 | -0.05266 | 0.2024757 | 0.026094
66.928 | 4.01507 | 24659.49655 | 1.27559 | 0.02618 | 308.2437069 | 2.61752 | 0.86736 | 0.50969 | -0.0508 | 0.1947225 | 0.0261752
67.028 | 4.02128 | 24662.49526 | 1.2755 | 0.02626 | 308.2811908 | 2.62612 | 0.87021 | 0.51079 | -0.05091 | 0.1945037 | 0.0262612
67.128 | 4.02718 | 24661.19707 | 1.27535 | 0.02635 | 308.2649634 | 2.63511 | 0.87319 | 0.52865 | -0.05269 | 0.2006178 | 0.0263511
67.228 | 4.03328 | 24668.0063 | 1.27569 | 0.02642 | 308.3500788 | 2.64192 | 0.87544 | 0.52531 | -0.05236 | 0.1988365 | 0.0264192
67.328 | 4.03923 | 24669.36707 | 1.27542 | 0.02652 | 308.3670884 | 2.65231 | 0.87889 | 0.53691 | -0.05351 | 0.2024311 | 0.0265231
67.428 | 4.04507 | 24673.13468 | 1.27529 | 0.02659 | 308.4141835 | 2.65854 | 0.88095 | 0.52803 | -0.05263 | 0.1986165 | 0.0265854
67.528 | 4.05112 | 24676.5393 | 1.27524 | 0.02668 | 308.4567413 | 2.66845 | 0.88424 | 0.53222 | -0.05305 | 0.1994491 | 0.0266845
67.628 | 4.05712 | 24678.31671 | 1.27555 | 0.02676 | 308.4789589 | 2.67581 | 0.88667 | 0.53523 | -0.05335 | 0.2000254 | 0.0267581
67.728 | 4.06334 | 24683.13932 | 1.27541 | 0.02686 | 308.5392415 | 2.68615 | 0.8901 | 0.60387 | -0.06019 | 0.2248087 | 0.0268615
67.828 | 4.06923 | 24684.03161 | 1.27553 | 0.02696 | 308.5503951 | 2.6956 | 0.89323 | 0.59959 | -0.05976 | 0.2224329 | 0.026956
67.928 | 4.07518 | 24689.28337 | 1.27533 | 0.02708 | 308.6160421 | 2.70772 | 0.89725 | 0.59403 | -0.05921 | 0.2193838 | 0.0270772
68.028 | 4.08123 | 24690.39023 | 1.27536 | 0.02715 | 308.6298779 | 2.71472 | 0.89957 | 0.59682 | -0.05949 | 0.2198459 | 0.0271472
68.128 | 4.08696 | 24691.40947 | 1.27533 | 0.02726 | 308.6426184 | 2.72565 | 0.90319 | 0.58752 | -0.05856 | 0.2155523 | 0.0272565
68.228 | 4.09328 | 24696.89906 | 1.27546 | 0.02735 | 308.7112383 | 2.73459 | 0.90615 | 0.59615 | -0.05942 | 0.2180034 | 0.0273459
68.328 | 4.09918 | 24696.1695 | 1.27538 | 0.02743 | 308.7021188 | 2.74324 | 0.90902 | 0.58802 | -0.05861 | 0.2143524 | 0.0274324
68.428 | 4.10523 | 24702.15976 | 1.27561 | 0.02762 | 308.776997 | 2.76209 | 0.91527 | 0.59111 | -0.05892 | 0.2140082 | 0.0276209
68.528 | 4.11128 | 24704.4003 | 1.27511 | 0.02759 | 308.8050038 | 2.75923 | 0.91432 | 0.5947 | -0.05927 | 0.2155311 | 0.0275923
68.628 | 4.11707 | 24706.4656 | 1.27565 | 0.02782 | 308.83082 | 2.78171 | 0.92177 | 0.59277 | -0.05908 | 0.2130955 | 0.0278171
68.728 | 4.12318 | 24708.71866 | 1.2753 | 0.02793 | 308.8589833 | 2.79285 | 0.92546 | 0.59177 | -0.05898 | 0.2118875 | 0.0279285
68.828 | 4.12918 | 24710.16705 | 1.27543 | 0.02792 | 308.8770881 | 2.79242 | 0.92532 | 0.61798 | -0.0616 | 0.2213063 | 0.0279242
68.928 | 4.13528 | 24715.01112 | 1.27554 | 0.02819 | 308.937639 | 2.81934 | 0.93424 | 0.64077 | -0.06387 | 0.2272766 | 0.0281934
69.028 | 4.14118 | 24718.00268 | 1.27515 | 0.02818 | 308.9750335 | 2.81797 | 0.93378 | 0.64525 | -0.06431 | 0.2289769 | 0.0281797
69.128 | 4.14712 | 24723.19007 | 1.27533 | 0.02819 | 309.0398759 | 2.81859 | 0.93399 | 0.64542 | -0.06433 | 0.2289868 | 0.0281859
69.228 | 4.15323 | 24724.7386 | 1.27506 | 0.02838 | 309.0592325 | 2.83837 | 0.94054 | 0.64587 | -0.06438 | 0.2275496 | 0.0283837
69.328 | 4.15912 | 24725.64161 | 1.27542 | 0.02842 | 309.0705201 | 2.84177 | 0.94167 | 0.65409 | -0.06519 | 0.2301699 | 0.0284177
69.428 | 4.16534 | 24730.25143 | 1.27522 | 0.02864 | 309.1281429 | 2.86438 | 0.94916 | 0.64447 | -0.06424 | 0.2249946 | 0.0286438
69.528 | 4.17123 | 24730.38912 | 1.27558 | 0.02873 | 309.129864 | 2.87344 | 0.95216 | 0.65256 | -0.06504 | 0.2271006 | 0.0287344
69.628 | 4.17718 | 24735.8501 | 1.27522 | 0.02878 | 309.1981263 | 2.87779 | 0.95361 | 0.64584 | -0.06437 | 0.2244222 | 0.0287779
69.728 | 4.18312 | 24738.2623 | 1.27548 | 0.02888 | 309.2282788 | 2.88752 | 0.95683 | 0.6459 | -0.06438 | 0.2236868 | 0.0288752
69.828 | 4.18912 | 24740.75675 | 1.27531 | 0.02888 | 309.2594594 | 2.88753 | 0.95683 | 0.6459 | -0.06438 | 0.223686 | 0.0288753
69.928 | 4.19523 | 24743.43538 | 1.27526 | 0.02908 | 309.2929423 | 2.90781 | 0.96355 | 0.64025 | -0.06381 | 0.2201829 | 0.0290781
70.028 | 4.20123 | 24745.50605 | 1.27527 | 0.02912 | 309.3188256 | 2.91232 | 0.96505 | 0.64741 | -0.06453 | 0.2223004 | 0.0291232
70.128 | 4.20728 | 24751.16014 | 1.2755 | 0.0292 | 309.3895018 | 2.91966 | 0.96748 | 0.64475 | -0.06426 | 0.2208305 | 0.0291966
70.228 | 4.21318 | 24752.34389 | 1.27527 | 0.02927 | 309.4042986 | 2.92672 | 0.96982 | 0.65684 | -0.06547 | 0.2244287 | 0.0292672
70.328 | 4.21907 | 24755.36942 | 1.27547 | 0.02937 | 309.4421178 | 2.93698 | 0.97322 | 0.65904 | -0.06569 | 0.2243938 | 0.0293698
70.428 | 4.22518 | 24757.1665 | 1.27538 | 0.02949 | 309.4645813 | 2.94863 | 0.97708 | 0.65386 | -0.06517 | 0.2217504 | 0.0294863
70.528 | 4.23112 | 24758.76331 | 1.27526 | 0.02954 | 309.4845414 | 2.95381 | 0.9788 | 0.63913 | -0.0637 | 0.2163748 | 0.0295381
70.628 | 4.23728 | 24765.96236 | 1.27528 | 0.02962 | 309.5745295 | 2.96219 | 0.98157 | 0.63203 | -0.063 | 0.2133658 | 0.0296219
70.728 | 4.24328 | 24766.28959 | 1.27514 | 0.0297 | 309.5786199 | 2.96998 | 0.98415 | 0.6401 | -0.0638 | 0.2155233 | 0.0296998
70.828 | 4.24907 | 24770.16807 | 1.27518 | 0.02982 | 309.6271009 | 2.98155 | 0.98799 | 0.63417 | -0.06321 | 0.2126981 | 0.0298155
70.928 | 4.25518 | 24773.19896 | 1.27524 | 0.02987 | 309.664987 | 2.9871 | 0.98983 | 0.63961 | -0.06375 | 0.2141241 | 0.029871
71.028 | 4.26112 | 24772.78769 | 1.27541 | 0.02997 | 309.6598461 | 2.99715 | 0.99316 | 0.63656 | -0.06345 | 0.2123884 | 0.0299715
71.128 | 4.26723 | 24776.34966 | 1.27511 | 0.03004 | 309.7043708 | 3.00414 | 0.99547 | 0.63976 | -0.06377 | 0.2129594 | 0.0300414
71.228 | 4.27318 | 24778.70286 | 1.27528 | 0.03011 | 309.7337858 | 3.01114 | 0.99779 | 0.64208 | -0.064 | 0.2132349 | 0.0301114
71.328 | 4.27923 | 24784.81114 | 1.27505 | 0.0302 | 309.8101393 | 3.01955 | 1.00058 | 0.63717 | -0.06351 | 0.2110149 | 0.0301955
71.428 | 4.28523 | 24786.96406 | 1.27516 | 0.03029 | 309.8370508 | 3.02902 | 1.00372 | 0.62458 | -0.06225 | 0.2061987 | 0.0302902
71.528 | 4.29102 | 24788.77902 | 1.27515 | 0.0304 | 309.8597378 | 3.04034 | 1.00747 | 0.62691 | -0.06249 | 0.2061973 | 0.0304034
71.628 | 4.29739 | 24792.77015 | 1.27518 | 0.03047 | 309.9096269 | 3.04689 | 1.00964 | 0.61365 | -0.06116 | 0.2014021 | 0.0304689
71.728 | 4.30323 | 24791.7527 | 1.27508 | 0.03054 | 309.8969088 | 3.0542 | 1.01206 | 0.61825 | -0.06162 | 0.2024262 | 0.030542
71.828 | 4.30923 | 24798.72644 | 1.27514 | 0.03065 | 309.9840805 | 3.06501 | 1.01564 | 0.62044 | -0.06184 | 0.2024267 | 0.0306501
71.928 | 4.31523 | 24799.36481 | 1.27499 | 0.03074 | 309.9920601 | 3.0744 | 1.01875 | 0.62084 | -0.06188 | 0.2019386 | 0.030744
72.028 | 4.32102 | 24802.65677 | 1.27514 | 0.03081 | 310.0332096 | 3.08116 | 1.02099 | 0.61429 | -0.06123 | 0.1993697 | 0.0308116
72.128 | 4.32718 | 24806.19013 | 1.27505 | 0.03091 | 310.0773766 | 3.09148 | 1.02442 | 0.61976 | -0.06177 | 0.2004736 | 0.0309148
72.228 | 4.33323 | 24807.07884 | 1.27519 | 0.03103 | 310.0884855 | 3.10283 | 1.02818 | 0.61821 | -0.06162 | 0.1992407 | 0.0310283
72.328 | 4.33934 | 24811.64396 | 1.27521 | 0.03109 | 310.1455495 | 3.10897 | 1.03021 | 0.62142 | -0.06194 | 0.1998797 | 0.0310897
72.428 | 4.34518 | 24813.5519 | 1.27507 | 0.03121 | 310.1693988 | 3.12074 | 1.03411 | 0.61224 | -0.06102 | 0.1961842 | 0.0312074
72.528 | 4.35118 | 24817.55197 | 1.27514 | 0.03127 | 310.2193996 | 3.12668 | 1.03608 | 0.60965 | -0.06077 | 0.1949832 | 0.0312668
72.628 | 4.35712 | 24818.53366 | 1.27509 | 0.03136 | 310.2316708 | 3.13586 | 1.03912 | 0.62194 | -0.06199 | 0.1983316 | 0.0313586
72.728 | 4.36296 | 24819.99636 | 1.27547 | 0.03145 | 310.2499545 | 3.14524 | 1.04223 | 0.61321 | -0.06112 | 0.1949645 | 0.0314524
72.828 | 4.36934 | 24825.65939 | 1.27518 | 0.03156 | 310.3207424 | 3.15588 | 1.04576 | 0.61805 | -0.0616 | 0.1958408 | 0.0315588
72.928 | 4.37523 | 24825.7184 | 1.27566 | 0.03165 | 310.32148 | 3.16457 | 1.04863 | 0.61946 | -0.06174 | 0.1957486 | 0.0316457
73.028 | 4.38118 | 24832.56698 | 1.27507 | 0.03171 | 310.4070873 | 3.17101 | 1.05077 | 0.62455 | -0.06225 | 0.1969562 | 0.0317101
73.128 | 4.38718 | 24833.78649 | 1.27546 | 0.03179 | 310.4223311 | 3.17948 | 1.05358 | 0.63263 | -0.06306 | 0.1989728 | 0.0317948
73.228 | 4.39307 | 24835.7445 | 1.27521 | 0.03189 | 310.4468063 | 3.18889 | 1.05669 | 0.63408 | -0.0632 | 0.1988403 | 0.0318889
73.328 | 4.39918 | 24838.36949 | 1.2754 | 0.03195 | 310.4796186 | 3.19488 | 1.05868 | 0.63728 | -0.06352 | 0.1994692 | 0.0319488
73.428 | 4.40523 | 24840.39903 | 1.27538 | 0.03202 | 310.5049879 | 3.20185 | 1.06099 | 0.63602 | -0.06339 | 0.1986414 | 0.0320185
73.528 | 4.41128 | 24846.012 | 1.2753 | 0.03209 | 310.57515 | 3.20932 | 1.06346 | 0.64765 | -0.06455 | 0.2018029 | 0.0320932
73.628 | 4.41718 | 24847.98968 | 1.27522 | 0.03218 | 310.599871 | 3.21837 | 1.06646 | 0.70194 | -0.06996 | 0.2181042 | 0.0321837
73.728 | 4.42312 | 24851.31562 | 1.27507 | 0.03227 | 310.6414453 | 3.22692 | 1.0693 | 0.70206 | -0.06998 | 0.2175635 | 0.0322692
73.828 | 4.42923 | 24853.4596 | 1.27538 | 0.03233 | 310.668245 | 3.23287 | 1.07127 | 0.70065 | -0.06984 | 0.2167269 | 0.0323287
73.928 | 4.43512 | 24853.63483 | 1.27515 | 0.03243 | 310.6704354 | 3.24267 | 1.07451 | 0.6948 | -0.06925 | 0.2142679 | 0.0324267
74.028 | 4.44134 | 24859.27105 | 1.27546 | 0.03249 | 310.7408881 | 3.24905 | 1.07663 | 0.7058 | -0.07035 | 0.2172327 | 0.0324905
74.128 | 4.44723 | 24860.12399 | 1.27504 | 0.03258 | 310.7515499 | 3.25782 | 1.07954 | 0.70413 | -0.07018 | 0.2161353 | 0.0325782
74.228 | 4.45307 | 24865.03601 | 1.27521 | 0.03267 | 310.8129501 | 3.26698 | 1.08257 | 0.75534 | -0.07529 | 0.2312044 | 0.0326698
74.328 | 4.45918 | 24867.85769 | 1.27487 | 0.03274 | 310.8482211 | 3.27369 | 1.08479 | 0.75374 | -0.07513 | 0.2302417 | 0.0327369
74.428 | 4.46512 | 24867.39814 | 1.2753 | 0.03283 | 310.8424768 | 3.28295 | 1.08786 | 0.75223 | -0.07498 | 0.2291323 | 0.0328295
74.528 | 4.47128 | 24872.10453 | 1.27495 | 0.03294 | 310.9013066 | 3.29351 | 1.09136 | 0.7573 | -0.07548 | 0.2299371 | 0.0329351
74.628 | 4.47723 | 24873.72994 | 1.27513 | 0.03297 | 310.9216243 | 3.29733 | 1.09263 | 0.74469 | -0.07422 | 0.2258464 | 0.0329733
74.728 | 4.48318 | 24877.73359 | 1.2749 | 0.03311 | 310.9716699 | 3.31076 | 1.09708 | 0.75079 | -0.07483 | 0.2267727 | 0.0331076
74.828 | 4.48912 | 24878.93701 | 1.27505 | 0.03316 | 310.9867126 | 3.31578 | 1.09874 | 0.75085 | -0.07484 | 0.2264475 | 0.0331578
74.928 | 4.49502 | 24882.94601 | 1.27499 | 0.03323 | 311.0368251 | 3.32319 | 1.1012 | 0.7497 | -0.07472 | 0.2255965 | 0.0332319
75.028 | 4.50128 | 24887.11596 | 1.27491 | 0.0333 | 311.0889495 | 3.33012 | 1.10349 | 0.75336 | -0.07509 | 0.2262261 | 0.0333012
75.128 | 4.50718 | 24886.356 | 1.27492 | 0.03337 | 311.07945 | 3.33701 | 1.10578 | 0.76621 | -0.07637 | 0.2296097 | 0.0333701
75.228 | 4.51334 | 24893.76247 | 1.27512 | 0.0335 | 311.1720309 | 3.34973 | 1.10999 | 0.75065 | -0.07482 | 0.2240927 | 0.0334973
75.328 | 4.51934 | 24893.82327 | 1.27491 | 0.03355 | 311.1727909 | 3.35522 | 1.11181 | 0.75988 | -0.07574 | 0.226477 | 0.0335522
75.428 | 4.52507 | 24896.1103 | 1.27491 | 0.03366 | 311.2013788 | 3.36584 | 1.11533 | 0.76017 | -0.07577 | 0.2258485 | 0.0336584
75.528 | 4.53118 | 24899.8028 | 1.2748 | 0.03373 | 311.247535 | 3.37347 | 1.11786 | 0.76183 | -0.07593 | 0.2258298 | 0.0337347
75.628 | 4.53712 | 24899.37723 | 1.27483 | 0.03379 | 311.2422154 | 3.37919 | 1.11975 | 0.76352 | -0.0761 | 0.2259476 | 0.0337919
75.728 | 4.54328 | 24905.10285 | 1.27495 | 0.03391 | 311.3137856 | 3.39128 | 1.12376 | 0.75335 | -0.07509 | 0.2221433 | 0.0339128
75.828 | 4.54923 | 24907.67956 | 1.27506 | 0.03398 | 311.3459945 | 3.39793 | 1.12596 | 0.74924 | -0.07468 | 0.220499 | 0.0339793
75.928 | 4.55523 | 24912.82225 | 1.275 | 0.03407 | 311.4102781 | 3.40711 | 1.129 | 0.74977 | -0.07473 | 0.2200604 | 0.0340711
76.028 | 4.56112 | 24911.8048 | 1.27497 | 0.03413 | 311.39756 | 3.41291 | 1.13093 | 0.74645 | -0.0744 | 0.2187136 | 0.0341291
76.128 | 4.56707 | 24914.217 | 1.27517 | 0.03422 | 311.4277125 | 3.42241 | 1.13407 | 0.76518 | -0.07627 | 0.2235793 | 0.0342241
76.228 | 4.57339 | 24918.80357 | 1.27525 | 0.03432 | 311.4850446 | 3.43161 | 1.13712 | 0.74709 | -0.07446 | 0.2177083 | 0.0343161
76.328 | 4.57918 | 24917.90593 | 1.27502 | 0.03442 | 311.4738241 | 3.44177 | 1.14049 | 0.75094 | -0.07485 | 0.2181842 | 0.0344177
76.428 | 4.58518 | 24925.07815 | 1.27506 | 0.03451 | 311.5634769 | 3.45059 | 1.14341 | 0.74731 | -0.07449 | 0.2165746 | 0.0345059
76.528 | 4.59123 | 24926.82159 | 1.27498 | 0.03457 | 311.5852699 | 3.45651 | 1.14537 | 0.7401 | -0.07377 | 0.2141177 | 0.0345651
76.628 | 4.59701 | 24928.35224 | 1.27516 | 0.03465 | 311.604403 | 3.46471 | 1.14809 | 0.74633 | -0.07439 | 0.2154091 | 0.0346471
76.728 | 4.60328 | 24931.55658 | 1.27512 | 0.03472 | 311.6444573 | 3.47208 | 1.15053 | 0.73124 | -0.07288 | 0.2106057 | 0.0347208
76.828 | 4.60928 | 24932.65629 | 1.27503 | 0.03482 | 311.6582036 | 3.48186 | 1.15377 | 0.74313 | -0.07407 | 0.213429 | 0.0348186
76.928 | 4.61523 | 24937.09087 | 1.27501 | 0.03486 | 311.7136359 | 3.48611 | 1.15518 | 0.73473 | -0.07323 | 0.2107593 | 0.0348611
77.028 | 4.62118 | 24939.99481 | 1.27509 | 0.03496 | 311.7499351 | 3.49616 | 1.15851 | 0.73 | -0.07276 | 0.2088005 | 0.0349616
77.128 | 4.62707 | 24943.11154 | 1.27494 | 0.03503 | 311.7888943 | 3.5034 | 1.16091 | 0.73086 | -0.07285 | 0.2086145 | 0.035034
77.228 | 4.63318 | 24945.8921 | 1.27512 | 0.0351 | 311.8236513 | 3.50996 | 1.16308 | 0.72587 | -0.07235 | 0.2068029 | 0.0350996
77.328 | 4.63912 | 24946.0566 | 1.27484 | 0.03518 | 311.8257075 | 3.51839 | 1.16588 | 0.73209 | -0.07297 | 0.2080753 | 0.0351839
77.428 | 4.64534 | 24951.34234 | 1.27503 | 0.03525 | 311.8917793 | 3.52491 | 1.16804 | 0.72161 | -0.07192 | 0.2047173 | 0.0352491
77.528 | 4.65123 | 24951.91813 | 1.275 | 0.03534 | 311.8989766 | 3.53425 | 1.17114 | 0.71857 | -0.07162 | 0.2033161 | 0.0353425
77.628 | 4.65712 | 24957.52573 | 1.27477 | 0.03541 | 311.9690716 | 3.5409 | 1.17334 | 0.71478 | -0.07124 | 0.2018639 | 0.035409
77.728 | 4.66318 | 24959.62143 | 1.2749 | 0.03548 | 311.9952679 | 3.54822 | 1.17577 | 0.72397 | -0.07216 | 0.2040375 | 0.0354822
77.828 | 4.66896 | 24958.97591 | 1.2749 | 0.03554 | 311.9871989 | 3.55435 | 1.17779 | 0.72186 | -0.07195 | 0.203092 | 0.0355435
77.928 | 4.67534 | 24965.34348 | 1.27494 | 0.03563 | 312.0667935 | 3.56252 | 1.1805 | 0.70756 | -0.07052 | 0.1986122 | 0.0356252
78.028 | 4.68128 | 24965.05558 | 1.27485 | 0.03572 | 312.0631948 | 3.57194 | 1.18362 | 0.72409 | -0.07217 | 0.2027162 | 0.0357194
78.128 | 4.68723 | 24970.29662 | 1.27482 | 0.03581 | 312.1287078 | 3.58074 | 1.18654 | 0.70909 | -0.07068 | 0.1980289 | 0.0358074
78.228 | 4.69318 | 24971.56262 | 1.27478 | 0.03589 | 312.1445328 | 3.58872 | 1.18918 | 0.71798 | -0.07156 | 0.2000658 | 0.0358872
78.328 | 4.69907 | 24973.41871 | 1.27483 | 0.03596 | 312.1677339 | 3.59572 | 1.1915 | 0.72009 | -0.07177 | 0.2002631 | 0.0359572
78.428 | 4.70523 | 24976.0884 | 1.27466 | 0.03605 | 312.201105 | 3.60499 | 1.19458 | 0.71898 | -0.07166 | 0.1994402 | 0.0360499
78.528 | 4.71112 | 24977.43666 | 1.27486 | 0.03613 | 312.2179583 | 3.61302 | 1.19724 | 0.71654 | -0.07142 | 0.1983216 | 0.0361302
78.628 | 4.71728 | 24983.43408 | 1.2747 | 0.0362 | 312.292926 | 3.6205 | 1.19971 | 0.72269 | -0.07203 | 0.1996106 | 0.036205
78.728 | 4.72323 | 24984.7126 | 1.27472 | 0.03629 | 312.3089075 | 3.62868 | 1.20243 | 0.718 | -0.07156 | 0.1978681 | 0.0362868
78.828 | 4.72901 | 24988.91652 | 1.27468 | 0.0364 | 312.3614565 | 3.64047 | 1.20633 | 0.72648 | -0.07241 | 0.1995567 | 0.0364047
78.928 | 4.73528 | 24992.59651 | 1.27476 | 0.03646 | 312.4074564 | 3.64599 | 1.20816 | 0.73628 | -0.07339 | 0.2019424 | 0.0364599
79.028 | 4.74118 | 24990.66532 | 1.27475 | 0.03654 | 312.3833165 | 3.65424 | 1.2109 | 0.73646 | -0.0734 | 0.2015358 | 0.0365424
79.128 | 4.74728 | 24996.2765 | 1.27465 | 0.03663 | 312.4534563 | 3.66278 | 1.21373 | 0.74561 | -0.07432 | 0.203564 | 0.0366278
79.228 | 4.75323 | 24997.46203 | 1.27481 | 0.03674 | 312.4682754 | 3.67385 | 1.21739 | 0.74615 | -0.07437 | 0.2030976 | 0.0367385
79.328 | 4.75912 | 25001.52469 | 1.2746 | 0.03682 | 312.5190586 | 3.68152 | 1.21993 | 0.77712 | -0.07746 | 0.2110867 | 0.0368152
79.428 | 4.76512 | 25003.10361 | 1.27479 | 0.03686 | 312.5387951 | 3.68591 | 1.22139 | 0.7803 | -0.07777 | 0.2116981 | 0.0368591
79.528 | 4.77112 | 25005.73039 | 1.27471 | 0.037 | 312.5716299 | 3.69953 | 1.2259 | 0.8453 | -0.08425 | 0.2284885 | 0.0369953
79.628 | 4.77734 | 25008.11934 | 1.2747 | 0.03707 | 312.6014918 | 3.70743 | 1.22852 | 0.85522 | -0.08524 | 0.2306773 | 0.0370743
79.728 | 4.78318 | 25009.17792 | 1.27465 | 0.03718 | 312.614724 | 3.71795 | 1.23201 | 0.85986 | -0.0857 | 0.2312726 | 0.0371795
79.828 | 4.78923 | 25015.5133 | 1.27476 | 0.03728 | 312.6939163 | 3.72767 | 1.23523 | 0.86055 | -0.08577 | 0.2308547 | 0.0372767
79.928 | 4.79518 | 25015.39707 | 1.27471 | 0.03733 | 312.6924634 | 3.73302 | 1.237 | 0.85312 | -0.08503 | 0.2285335 | 0.0373302
80.028 | 4.80102 | 25018.26704 | 1.27478 | 0.03742 | 312.728338 | 3.74181 | 1.23991 | 0.86303 | -0.08602 | 0.2306451 | 0.0374181
80.128 | 4.80723 | 25021.77179 | 1.27468 | 0.03753 | 312.7721474 | 3.75277 | 1.24355 | 0.85559 | -0.08528 | 0.2279889 | 0.0375277
80.228 | 4.81318 | 25021.97385 | 1.27495 | 0.03758 | 312.7746731 | 3.75759 | 1.24514 | 0.85748 | -0.08547 | 0.2281995 | 0.0375759
80.328 | 4.81928 | 25028.13756 | 1.27457 | 0.03769 | 312.8517195 | 3.76949 | 1.24909 | 0.86993 | -0.08671 | 0.2307819 | 0.0376949
80.428 | 4.82523 | 25030.25115 | 1.27487 | 0.03779 | 312.8781394 | 3.77852 | 1.25208 | 0.865 | -0.08622 | 0.2289256 | 0.0377852
80.528 | 4.83112 | 25033.02276 | 1.27468 | 0.03788 | 312.9127845 | 3.78782 | 1.25516 | 0.86715 | -0.08643 | 0.2289312 | 0.0378782
80.628 | 4.83712 | 25034.44612 | 1.27472 | 0.03799 | 312.9305765 | 3.79862 | 1.25874 | 0.86468 | -0.08618 | 0.22763 | 0.0379862
80.728 | 4.84312 | 25035.01475 | 1.27469 | 0.03806 | 312.9376844 | 3.80597 | 1.26117 | 0.87025 | -0.08674 | 0.2286539 | 0.0380597
80.828 | 4.84923 | 25039.27231 | 1.2748 | 0.03813 | 312.9909039 | 3.81323 | 1.26358 | 0.86485 | -0.0862 | 0.2268025 | 0.0381323
80.928 | 4.85518 | 25040.40778 | 1.27462 | 0.03824 | 313.0050973 | 3.82397 | 1.26714 | 0.8647 | -0.08619 | 0.2261263 | 0.0382397
81.028 | 4.86118 | 25046.29254 | 1.27486 | 0.03835 | 313.0786568 | 3.83473 | 1.2707 | 0.86477 | -0.08619 | 0.22551 | 0.0383473
81.128 | 4.86718 | 25048.00558 | 1.27464 | 0.03842 | 313.1000698 | 3.84232 | 1.27322 | 0.866 | -0.08632 | 0.2253847 | 0.0384232
81.228 | 4.87307 | 25048.66719 | 1.27461 | 0.03848 | 313.1083399 | 3.84834 | 1.27521 | 0.85264 | -0.08498 | 0.2215605 | 0.0384834
81.328 | 4.87934 | 25053.63822 | 1.27453 | 0.03856 | 313.1704778 | 3.85599 | 1.27775 | 0.85725 | -0.08544 | 0.2223164 | 0.0385599
81.428 | 4.88523 | 25052.7513 | 1.27477 | 0.03863 | 313.1593913 | 3.86315 | 1.28012 | 0.85982 | -0.0857 | 0.2225697 | 0.0386315
81.528 | 4.89118 | 25059.47471 | 1.27454 | 0.03876 | 313.2434339 | 3.87557 | 1.28424 | 0.85011 | -0.08473 | 0.219351 | 0.0387557
81.628 | 4.89723 | 25061.21993 | 1.27474 | 0.03881 | 313.2652491 | 3.88067 | 1.28593 | 0.84624 | -0.08435 | 0.2180654 | 0.0388067
81.728 | 4.90307 | 25062.88469 | 1.27444 | 0.0389 | 313.2860586 | 3.89032 | 1.28912 | 0.84941 | -0.08466 | 0.2183394 | 0.0389032
81.828 | 4.90923 | 25065.35053 | 1.27469 | 0.039 | 313.3168816 | 3.90034 | 1.29244 | 0.84369 | -0.08409 | 0.2163119 | 0.0390034
81.928 | 4.91523 | 25066.11764 | 1.27444 | 0.0391 | 313.3264705 | 3.90973 | 1.29556 | 0.85195 | -0.08492 | 0.2179051 | 0.0390973
82.028 | 4.92134 | 25071.73777 | 1.27485 | 0.03916 | 313.3967221 | 3.91615 | 1.29768 | 0.84517 | -0.08424 | 0.2158166 | 0.0391615
82.128 | 4.92723 | 25072.4262 | 1.27444 | 0.03926 | 313.4053275 | 3.92569 | 1.30085 | 0.84492 | -0.08421 | 0.2152284 | 0.0392569
82.228 | 4.93301 | 25076.09189 | 1.27462 | 0.03931 | 313.4511486 | 3.93146 | 1.30276 | 0.8484 | -0.08456 | 0.2157977 | 0.0393146
82.328 | 4.93923 | 25078.10354 | 1.27442 | 0.03943 | 313.4762943 | 3.94298 | 1.30657 | 0.83816 | -0.08354 | 0.2125702 | 0.0394298
82.428 | 4.94507 | 25077.58677 | 1.27446 | 0.03948 | 313.4698346 | 3.94819 | 1.3083 | 0.84354 | -0.08408 | 0.2136523 | 0.0394819
82.528 | 4.95134 | 25084.4872 | 1.27438 | 0.03958 | 313.55609 | 3.95755 | 1.3114 | 0.83425 | -0.08315 | 0.2107996 | 0.0395755
82.628 | 4.95723 | 25083.97043 | 1.27467 | 0.03964 | 313.5496304 | 3.96416 | 1.31359 | 0.83826 | -0.08355 | 0.2114597 | 0.0396416
82.728 | 4.96318 | 25088.93073 | 1.27436 | 0.03973 | 313.6116341 | 3.97333 | 1.31663 | 0.84127 | -0.08385 | 0.2117292 | 0.0397333
82.828 | 4.96918 | 25091.31789 | 1.27452 | 0.03982 | 313.6414736 | 3.98161 | 1.31937 | 0.82287 | -0.08202 | 0.2066677 | 0.0398161
82.928 | 4.97507 | 25091.30538 | 1.27451 | 0.03988 | 313.6413173 | 3.98803 | 1.3215 | 0.82994 | -0.08272 | 0.2081078 | 0.0398803
83.028 | 4.98123 | 25094.64383 | 1.27436 | 0.03998 | 313.6830479 | 3.99847 | 1.32496 | 0.83449 | -0.08318 | 0.2087023 | 0.0399847
83.128 | 4.98712 | 25096.16017 | 1.27462 | 0.04005 | 313.7020021 | 4.00516 | 1.32718 | 0.8314 | -0.08287 | 0.2075822 | 0.0400516
83.228 | 4.99328 | 25101.92692 | 1.2745 | 0.04016 | 313.7740865 | 4.01602 | 1.33078 | 0.81985 | -0.08172 | 0.2041449 | 0.0401602
83.328 | 4.99923 | 25102.92828 | 1.27451 | 0.04023 | 313.7866035 | 4.02272 | 1.333 | 0.81948 | -0.08168 | 0.2037129 | 0.0402272
83.428 | 5.00507 | 25105.64983 | 1.27446 | 0.04029 | 313.8206229 | 4.02897 | 1.33507 | 0.81679 | -0.08141 | 0.2027292 | 0.0402897
83.528 | 5.01128 | 25107.65076 | 1.27465 | 0.04038 | 313.8456345 | 4.03821 | 1.33813 | 0.82031 | -0.08176 | 0.203137 | 0.0403821
83.628 | 5.01717 | 25106.86576 | 1.27446 | 0.04049 | 313.835822 | 4.04877 | 1.34163 | 0.80953 | -0.08069 | 0.1999447 | 0.0404877
83.728 | 5.02323 | 25113.13856 | 1.27462 | 0.04056 | 313.914232 | 4.05579 | 1.34396 | 0.81138 | -0.08087 | 0.2000547 | 0.0405579
83.828 | 5.02918 | 25113.88958 | 1.2745 | 0.04065 | 313.9236198 | 4.06461 | 1.34688 | 0.80147 | -0.07988 | 0.1971825 | 0.0406461
83.928 | 5.03512 | 25118.07024 | 1.27458 | 0.04074 | 313.975878 | 4.07407 | 1.35001 | 0.81023 | -0.08076 | 0.1988748 | 0.0407407
84.028 | 5.04112 | 25120.01038 | 1.27461 | 0.04081 | 314.0001298 | 4.08069 | 1.35221 | 0.81242 | -0.08098 | 0.1990889 | 0.0408069
84.128 | 5.04718 | 25121.38903 | 1.2746 | 0.04093 | 314.0173629 | 4.09318 | 1.35635 | 0.81506 | -0.08124 | 0.1991264 | 0.0409318
84.228 | 5.05334 | 25124.8312 | 1.27455 | 0.04099 | 314.06039 | 4.09909 | 1.3583 | 0.81498 | -0.08123 | 0.1988197 | 0.0409909
84.328 | 5.05923 | 25126.92511 | 1.27447 | 0.04107 | 314.0865639 | 4.10723 | 1.361 | 0.83102 | -0.08283 | 0.202331 | 0.0410723
84.428 | 5.06512 | 25130.59974 | 1.27462 | 0.04116 | 314.1324968 | 4.11566 | 1.36379 | 0.82493 | -0.08222 | 0.2004369 | 0.0411566
84.528 | 5.07107 | 25132.34854 | 1.27446 | 0.04121 | 314.1543568 | 4.12063 | 1.36544 | 0.83266 | -0.08299 | 0.202071 | 0.0412063
84.628 | 5.07701 | 25133.83269 | 1.27472 | 0.04128 | 314.1729086 | 4.12762 | 1.36776 | 0.82749 | -0.08248 | 0.2004763 | 0.0412762
84.728 | 5.08334 | 25137.70401 | 1.27435 | 0.04139 | 314.2213001 | 4.13882 | 1.37147 | 0.82938 | -0.08267 | 0.2003904 | 0.0413882
84.828 | 5.08923 | 25138.10635 | 1.27468 | 0.04145 | 314.2263294 | 4.14486 | 1.37347 | 0.85189 | -0.08491 | 0.2055293 | 0.0414486
84.928 | 5.09518 | 25144.83154 | 1.27447 | 0.04156 | 314.3103943 | 4.15551 | 1.377 | 0.89916 | -0.08962 | 0.2163778 | 0.0415551
85.028 | 5.10123 | 25145.54322 | 1.27459 | 0.04163 | 314.3192903 | 4.16337 | 1.3796 | 0.90119 | -0.08982 | 0.2164569 | 0.0416337
85.128 | 5.10701 | 25146.4355 | 1.27447 | 0.04167 | 314.3304438 | 4.16712 | 1.38085 | 0.9386 | -0.09355 | 0.2252395 | 0.0416712
85.228 | 5.11318 | 25150.43378 | 1.27459 | 0.04176 | 314.3804223 | 4.17631 | 1.38389 | 0.95558 | -0.09524 | 0.2288096 | 0.0417631
85.328 | 5.11918 | 25150.37656 | 1.27433 | 0.04184 | 314.379707 | 4.1841 | 1.38647 | 0.95736 | -0.09542 | 0.2288091 | 0.041841
85.428 | 5.12528 | 25155.23851 | 1.27469 | 0.04194 | 314.4404814 | 4.19373 | 1.38966 | 0.95669 | -0.09536 | 0.2281239 | 0.0419373
85.528 | 5.13118 | 25156.4312 | 1.27436 | 0.04201 | 314.45539 | 4.20104 | 1.39209 | 0.96497 | -0.09618 | 0.2296979 | 0.0420104
85.628 | 5.13712 | 25160.3061 | 1.27471 | 0.04209 | 314.5038263 | 4.2085 | 1.39456 | 0.96519 | -0.0962 | 0.229343 | 0.042085
85.728 | 5.14323 | 25162.24444 | 1.27431 | 0.04216 | 314.5280555 | 4.2157 | 1.39694 | 0.95883 | -0.09557 | 0.2274427 | 0.042157
85.828 | 5.14907 | 25161.80277 | 1.27464 | 0.04225 | 314.5225346 | 4.22455 | 1.39988 | 0.97491 | -0.09717 | 0.2307725 | 0.0422455
85.928 | 5.15539 | 25168.05232 | 1.27442 | 0.04229 | 314.600654 | 4.22872 | 1.40126 | 0.97131 | -0.09681 | 0.2296936 | 0.0422872
86.028 | 5.16123 | 25167.29772 | 1.27469 | 0.04236 | 314.5912215 | 4.23649 | 1.40384 | 0.97282 | -0.09696 | 0.2296288 | 0.0423649
86.128 | 5.16712 | 25171.99695 | 1.27434 | 0.04248 | 314.6499619 | 4.24776 | 1.40757 | 0.97069 | -0.09675 | 0.2285181 | 0.0424776
86.228 | 5.17323 | 25174.15881 | 1.27484 | 0.04254 | 314.6769851 | 4.25365 | 1.40952 | 0.97126 | -0.09681 | 0.2283357 | 0.0425365
86.328 | 5.17907 | 25174.89374 | 1.27439 | 0.04263 | 314.6861718 | 4.26325 | 1.4127 | 0.96731 | -0.09641 | 0.226895 | 0.0426325
86.428 | 5.18523 | 25178.27868 | 1.27479 | 0.04271 | 314.7284835 | 4.27135 | 1.41539 | 0.96075 | -0.09576 | 0.2249289 | 0.0427135
86.528 | 5.19123 | 25179.10838 | 1.27437 | 0.04277 | 314.7388548 | 4.2768 | 1.41719 | 0.96629 | -0.09631 | 0.2259376 | 0.042768
86.628 | 5.19728 | 25184.19027 | 1.27491 | 0.0428 | 314.8023784 | 4.28048 | 1.41841 | 0.96923 | -0.09661 | 0.2264302 | 0.0428048
86.728 | 5.20318 | 25184.66234 | 1.27423 | 0.0429 | 314.8082793 | 4.29046 | 1.42172 | 0.97004 | -0.09669 | 0.2260923 | 0.0429046
86.828 | 5.20907 | 25187.81304 | 1.275 | 0.04297 | 314.847663 | 4.29727 | 1.42397 | 0.96216 | -0.0959 | 0.2239003 | 0.0429727
86.928 | 5.21528 | 25189.96775 | 1.2743 | 0.04304 | 314.8745969 | 4.30376 | 1.42613 | 0.95734 | -0.09542 | 0.2224427 | 0.0430376
87.028 | 5.22117 | 25188.72499 | 1.27485 | 0.04314 | 314.8590624 | 4.31417 | 1.42958 | 0.964 | -0.09608 | 0.2234497 | 0.0431417
87.128 | 5.22734 | 25195.02103 | 1.27448 | 0.04318 | 314.9377629 | 4.31798 | 1.43084 | 0.96349 | -0.09603 | 0.2231344 | 0.0431798
87.228 | 5.23323 | 25195.20879 | 1.2749 | 0.0433 | 314.9401099 | 4.32967 | 1.43471 | 0.95335 | -0.09502 | 0.22019 | 0.0432967
87.328 | 5.23907 | 25198.9603 | 1.27448 | 0.04334 | 314.9870038 | 4.33414 | 1.43619 | 0.95338 | -0.09503 | 0.2199698 | 0.0433414
87.428 | 5.24517 | 25201.2527 | 1.27495 | 0.04344 | 315.0156588 | 4.34448 | 1.43962 | 0.95449 | -0.09514 | 0.2197018 | 0.0434448
87.528 | 5.25112 | 25201.66218 | 1.27448 | 0.04352 | 315.0207773 | 4.3518 | 1.44204 | 0.95449 | -0.09514 | 0.2193322 | 0.043518
87.628 | 5.25728 | 25205.68907 | 1.2749 | 0.0436 | 315.0711134 | 4.36009 | 1.44479 | 0.94431 | -0.09412 | 0.2165804 | 0.0436009
87.728 | 5.26328 | 25208.73427 | 1.27458 | 0.04368 | 315.1091784 | 4.36758 | 1.44727 | 0.9454 | -0.09423 | 0.2164585 | 0.0436758
87.828 | 5.26923 | 25212.59487 | 1.27466 | 0.04379 | 315.1574359 | 4.37867 | 1.45095 | 0.95565 | -0.09525 | 0.2182512 | 0.0437867
87.928 | 5.27518 | 25213.64272 | 1.27463 | 0.04386 | 315.170534 | 4.3861 | 1.45341 | 0.94495 | -0.09418 | 0.215442 | 0.043861
88.028 | 5.28107 | 25214.74957 | 1.27491 | 0.04396 | 315.1843696 | 4.39594 | 1.45667 | 0.95354 | -0.09504 | 0.2169138 | 0.0439594
88.128 | 5.28728 | 25217.23866 | 1.27467 | 0.04402 | 315.2154833 | 4.40243 | 1.45882 | 0.9458 | -0.09427 | 0.2148359 | 0.0440243
88.228 | 5.29317 | 25217.90206 | 1.27478 | 0.04412 | 315.2237758 | 4.41159 | 1.46186 | 0.94209 | -0.0939 | 0.2135489 | 0.0441159
88.328 | 5.29917 | 25224.18559 | 1.27478 | 0.04423 | 315.3023199 | 4.42306 | 1.46566 | 0.94489 | -0.09418 | 0.2136281 | 0.0442306
88.428 | 5.30528 | 25226.02916 | 1.27464 | 0.04428 | 315.3253645 | 4.42825 | 1.46738 | 0.93876 | -0.09357 | 0.2119935 | 0.0442825
88.528 | 5.31101 | 25227.09668 | 1.27485 | 0.04435 | 315.3387085 | 4.43526 | 1.4697 | 0.9279 | -0.09249 | 0.2092098 | 0.0443526
88.628 | 5.31728 | 25230.80885 | 1.27457 | 0.04448 | 315.3851106 | 4.44765 | 1.47381 | 0.93009 | -0.0927 | 0.2091194 | 0.0444765
88.728 | 5.32323 | 25229.9577 | 1.27469 | 0.04452 | 315.3744713 | 4.45227 | 1.47534 | 0.93445 | -0.09314 | 0.2098817 | 0.0445227
88.828 | 5.32928 | 25234.5854 | 1.27461 | 0.04464 | 315.4323175 | 4.4637 | 1.47913 | 0.94037 | -0.09373 | 0.2106705 | 0.044637
88.928 | 5.33518 | 25236.55772 | 1.27469 | 0.04473 | 315.4569715 | 4.47263 | 1.48208 | 0.92949 | -0.09264 | 0.2078173 | 0.0447263
89.028 | 5.34107 | 25239.56895 | 1.27456 | 0.04484 | 315.4946119 | 4.48365 | 1.48574 | 0.92498 | -0.0922 | 0.2063007 | 0.0448365
89.128 | 5.34718 | 25241.31954 | 1.27479 | 0.04491 | 315.5164943 | 4.49107 | 1.48819 | 0.92218 | -0.09192 | 0.2053364 | 0.0449107
89.228 | 5.35312 | 25242.26546 | 1.2746 | 0.04502 | 315.5283183 | 4.50213 | 1.49186 | 0.91137 | -0.09084 | 0.2024308 | 0.0450213
89.328 | 5.35939 | 25246.59634 | 1.2747 | 0.0451 | 315.5824543 | 4.50989 | 1.49443 | 0.91633 | -0.09133 | 0.2031823 | 0.0450989
89.428 | 5.36523 | 25246.27626 | 1.27473 | 0.0452 | 315.5784533 | 4.51971 | 1.49768 | 0.90881 | -0.09058 | 0.2010771 | 0.0451971
89.528 | 5.37118 | 25250.96655 | 1.27467 | 0.04529 | 315.6370819 | 4.52915 | 1.50081 | 0.90976 | -0.09068 | 0.2008677 | 0.0452915
89.628 | 5.37723 | 25252.29871 | 1.27463 | 0.04538 | 315.6537339 | 4.53771 | 1.50365 | 0.90622 | -0.09032 | 0.1997087 | 0.0453771
89.728 | 5.38301 | 25252.406 | 1.2748 | 0.04549 | 315.655075 | 4.5493 | 1.50749 | 0.90969 | -0.09067 | 0.1999626 | 0.045493
89.828 | 5.38923 | 25256.55091 | 1.27456 | 0.04559 | 315.7068864 | 4.55865 | 1.51059 | 0.91865 | -0.09156 | 0.201518 | 0.0455865
89.928 | 5.39523 | 25257.19106 | 1.27469 | 0.04566 | 315.7148883 | 4.56566 | 1.51291 | 0.91754 | -0.09145 | 0.2009655 | 0.0456566
90.028 | 5.40123 | 25261.83844 | 1.2749 | 0.04576 | 315.7729805 | 4.57556 | 1.51619 | 0.9193 | -0.09163 | 0.2009153 | 0.0457556
90.128 | 5.40723 | 25262.96496 | 1.27456 | 0.04584 | 315.787062 | 4.58422 | 1.51906 | 0.94905 | -0.09459 | 0.2070254 | 0.0458422
90.228 | 5.41318 | 25266.49833 | 1.27486 | 0.0459 | 315.8312291 | 4.59035 | 1.52109 | 0.97302 | -0.09698 | 0.2119708 | 0.0459035
90.328 | 5.41918 | 25266.45899 | 1.27468 | 0.04604 | 315.8307374 | 4.60432 | 1.52572 | 0.98154 | -0.09783 | 0.2131781 | 0.0460432
90.428 | 5.42518 | 25267.6034 | 1.27492 | 0.04609 | 315.8450425 | 4.6092 | 1.52734 | 0.9852 | -0.0982 | 0.2137464 | 0.046092
90.528 | 5.43134 | 25272.67992 | 1.27469 | 0.04619 | 315.908499 | 4.61851 | 1.53042 | 0.98119 | -0.0978 | 0.2124473 | 0.0461851
90.628 | 5.43723 | 25273.04471 | 1.275 | 0.04626 | 315.9130589 | 4.62615 | 1.53296 | 0.9961 | -0.09928 | 0.2153194 | 0.0462615
90.728 | 5.44307 | 25277.30942 | 1.27465 | 0.04637 | 315.9663678 | 4.63722 | 1.53662 | 0.99971 | -0.09964 | 0.2155839 | 0.0463722
90.828 | 5.44923 | 25278.84901 | 1.27508 | 0.04646 | 315.9856126 | 4.64601 | 1.53953 | 0.99767 | -0.09944 | 0.2147369 | 0.0464601
90.928 | 5.45507 | 25278.40555 | 1.27473 | 0.04655 | 315.9800694 | 4.65492 | 1.54249 | 1.01187 | -0.10086 | 0.2173765 | 0.0465492
91.028 | 5.46134 | 25283.66446 | 1.27503 | 0.04661 | 316.0458058 | 4.66147 | 1.54466 | 1.07063 | -0.10671 | 0.2296765 | 0.0466147
91.128 | 5.46723 | 25284.37078 | 1.27476 | 0.04669 | 316.0546348 | 4.66868 | 1.54705 | 1.06963 | -0.10661 | 0.2291076 | 0.0466868
91.228 | 5.47312 | 25288.89298 | 1.27498 | 0.04677 | 316.1111623 | 4.67746 | 1.54996 | 1.07409 | -0.10706 | 0.229631 | 0.0467746
91.328 | 5.47912 | 25290.19475 | 1.27469 | 0.04688 | 316.1274344 | 4.68824 | 1.55353 | 1.07579 | -0.10723 | 0.2294656 | 0.0468824
91.428 | 5.48512 | 25291.80765 | 1.27507 | 0.04694 | 316.1475956 | 4.69417 | 1.55549 | 1.069 | -0.10655 | 0.2277293 | 0.0469417
91.528 | 5.49134 | 25294.6347 | 1.27463 | 0.04706 | 316.1829338 | 4.70593 | 1.55939 | 1.07742 | -0.10739 | 0.2289494 | 0.0470593
91.628 | 5.49723 | 25294.57927 | 1.2752 | 0.04712 | 316.1822409 | 4.71213 | 1.56144 | 1.0695 | -0.1066 | 0.2269674 | 0.0471213
91.728 | 5.50323 | 25299.98839 | 1.27483 | 0.04721 | 316.2498549 | 4.7212 | 1.56445 | 1.07149 | -0.1068 | 0.2269529 | 0.047212
91.828 | 5.50917 | 25300.41754 | 1.27518 | 0.04729 | 316.2552193 | 4.72864 | 1.56692 | 1.06381 | -0.10603 | 0.2249717 | 0.0472864
91.928 | 5.51501 | 25303.24638 | 1.27497 | 0.04737 | 316.2905798 | 4.73703 | 1.5697 | 1.07268 | -0.10692 | 0.2264457 | 0.0473703
92.028 | 5.52123 | 25305.77123 | 1.27528 | 0.04747 | 316.3221404 | 4.74654 | 1.57285 | 1.06293 | -0.10594 | 0.2239379 | 0.0474654
92.128 | 5.52717 | 25305.12929 | 1.27486 | 0.04755 | 316.3141161 | 4.75498 | 1.57565 | 1.0617 | -0.10582 | 0.2232817 | 0.0475498
92.228 | 5.53328 | 25311.46109 | 1.27528 | 0.04763 | 316.3932636 | 4.76301 | 1.57831 | 1.06202 | -0.10585 | 0.2229724 | 0.0476301
92.328 | 5.53928 | 25312.19602 | 1.27484 | 0.04771 | 316.4024503 | 4.77106 | 1.58097 | 1.06853 | -0.1065 | 0.2239607 | 0.0477106
92.428 | 5.54512 | 25314.24165 | 1.27504 | 0.0478 | 316.4280206 | 4.77976 | 1.58386 | 1.05323 | -0.10498 | 0.2203521 | 0.0477976
92.528 | 5.55112 | 25316.14959 | 1.27495 | 0.04786 | 316.4518699 | 4.78596 | 1.58591 | 1.06028 | -0.10568 | 0.2215397 | 0.0478596
92.628 | 5.55707 | 25316.06913 | 1.27513 | 0.04795 | 316.4508641 | 4.79528 | 1.589 | 1.052 | -0.10486 | 0.2193824 | 0.0479528
92.728 | 5.56323 | 25319.54706 | 1.27494 | 0.04803 | 316.4943383 | 4.8028 | 1.59149 | 1.05758 | -0.10541 | 0.2202007 | 0.048028
92.828 | 5.56917 | 25320.54126 | 1.27515 | 0.04815 | 316.5067658 | 4.81526 | 1.59562 | 1.05088 | -0.10474 | 0.2182395 | 0.0481526
92.928 | 5.57517 | 25326.51901 | 1.27498 | 0.04822 | 316.5814876 | 4.82192 | 1.59783 | 1.06323 | -0.10597 | 0.2204993 | 0.0482192
93.028 | 5.58123 | 25327.18778 | 1.27505 | 0.04834 | 316.5898473 | 4.83393 | 1.60181 | 1.04983 | -0.10464 | 0.2171794 | 0.0483393
93.128 | 5.58701 | 25327.94952 | 1.27494 | 0.04841 | 316.599369 | 4.84142 | 1.60429 | 1.05384 | -0.10504 | 0.2176717 | 0.0484142
93.228 | 5.59334 | 25331.9782 | 1.27506 | 0.0485 | 316.6497275 | 4.85028 | 1.60722 | 1.0458 | -0.10424 | 0.2156164 | 0.0485028
93.328 | 5.59917 | 25329.65004 | 1.2749 | 0.04858 | 316.6206255 | 4.85792 | 1.60976 | 1.03773 | -0.10343 | 0.2136161 | 0.0485792
93.428 | 5.60523 | 25335.60812 | 1.27496 | 0.04867 | 316.6951015 | 4.86693 | 1.61274 | 1.04058 | -0.10372 | 0.2138062 | 0.0486693
93.528 | 5.61117 | 25336.46286 | 1.27503 | 0.04875 | 316.7057858 | 4.87484 | 1.61536 | 1.03901 | -0.10356 | 0.2131373 | 0.0487484
93.628 | 5.61707 | 25338.86075 | 1.27501 | 0.04881 | 316.7357594 | 4.88149 | 1.61757 | 1.03791 | -0.10345 | 0.2126216 | 0.0488149
93.728 | 5.62323 | 25341.28726 | 1.27514 | 0.04888 | 316.7660908 | 4.88789 | 1.61969 | 1.03871 | -0.10353 | 0.2125068 | 0.0488789
93.828 | 5.62917 | 25341.54296 | 1.27509 | 0.04896 | 316.769287 | 4.89603 | 1.62239 | 1.02636 | -0.1023 | 0.2096311 | 0.0489603
93.928 | 5.63534 | 25345.24083 | 1.27518 | 0.04904 | 316.8155104 | 4.90424 | 1.62511 | 1.03554 | -0.10321 | 0.211152 | 0.0490424
94.028 | 5.64123 | 25346.29583 | 1.27519 | 0.0491 | 316.8286979 | 4.90996 | 1.627 | 1.03381 | -0.10304 | 0.2105537 | 0.0490996
94.128 | 5.64712 | 25350.82161 | 1.27525 | 0.04921 | 316.8852701 | 4.92111 | 1.6307 | 1.0348 | -0.10314 | 0.2102778 | 0.0492111
94.228 | 5.65312 | 25351.02904 | 1.27524 | 0.04927 | 316.887863 | 4.92746 | 1.6328 | 1.02172 | -0.10184 | 0.2073523 | 0.0492746
94.328 | 5.65901 | 25351.39203 | 1.27535 | 0.04935 | 316.8924004 | 4.93457 | 1.63515 | 1.02046 | -0.10171 | 0.2067982 | 0.0493457
94.428 | 5.66534 | 25356.35233 | 1.27521 | 0.04946 | 316.9544041 | 4.94596 | 1.63893 | 1.02724 | -0.10239 | 0.2076927 | 0.0494596
94.528 | 5.67123 | 25356.20928 | 1.27545 | 0.0495 | 316.952616 | 4.9501 | 1.6403 | 1.02504 | -0.10217 | 0.2070746 | 0.049501
94.628 | 5.67723 | 25361.26971 | 1.27522 | 0.04958 | 317.0158714 | 4.95828 | 1.64301 | 1.02336 | -0.102 | 0.2063942 | 0.0495828
94.728 | 5.68312 | 25362.18524 | 1.27538 | 0.04963 | 317.0273155 | 4.9635 | 1.64474 | 1.01899 | -0.10157 | 0.2052967 | 0.049635
94.828 | 5.68907 | 25363.32428 | 1.27534 | 0.04971 | 317.0415535 | 4.97062 | 1.6471 | 1.02341 | -0.10201 | 0.2058918 | 0.0497062
94.928 | 5.69523 | 25365.1607 | 1.27545 | 0.04976 | 317.0645088 | 4.97578 | 1.64881 | 1.01476 | -0.10114 | 0.2039399 | 0.0497578
95.028 | 5.70117 | 25366.32299 | 1.27524 | 0.04982 | 317.0790374 | 4.98164 | 1.65075 | 1.00317 | -0.09999 | 0.2013734 | 0.0498164
95.128 | 5.70723 | 25371.49072 | 1.27544 | 0.04992 | 317.143634 | 4.99167 | 1.65407 | 1.00408 | -0.10008 | 0.2011511 | 0.0499167
95.228 | 5.71323 | 25372.61546 | 1.27533 | 0.05 | 317.1576933 | 5.00032 | 1.65694 | 1.0123 | -0.1009 | 0.202447 | 0.0500032
95.328 | 5.71912 | 25374.75765 | 1.27538 | 0.05007 | 317.1844706 | 5.00656 | 1.65901 | 1.00857 | -0.10053 | 0.2014497 | 0.0500656
95.428 | 5.72523 | 25375.39959 | 1.27534 | 0.05016 | 317.1924949 | 5.01557 | 1.662 | 1.00741 | -0.10041 | 0.2008565 | 0.0501557
95.528 | 5.73112 | 25374.40181 | 1.27528 | 0.05022 | 317.1800226 | 5.02245 | 1.66428 | 1.05292 | -0.10495 | 0.2096427 | 0.0502245
95.628 | 5.73728 | 25380.79798 | 1.27525 | 0.05031 | 317.2599748 | 5.03127 | 1.6672 | 1.06025 | -0.10568 | 0.2107321 | 0.0503127
95.728 | 5.74323 | 25380.72288 | 1.27516 | 0.05037 | 317.259036 | 5.03673 | 1.66901 | 1.0665 | -0.1063 | 0.2117445 | 0.0503673
95.828 | 5.74912 | 25384.86242 | 1.27517 | 0.05046 | 317.3107803 | 5.04605 | 1.67209 | 1.07253 | -0.1069 | 0.2125484 | 0.0504605
95.928 | 5.75517 | 25387.66801 | 1.27523 | 0.05051 | 317.3458501 | 5.05081 | 1.67367 | 1.06738 | -0.10639 | 0.2113285 | 0.0505081
96.028 | 5.76117 | 25387.8504 | 1.27516 | 0.05061 | 317.34813 | 5.06074 | 1.67696 | 1.0749 | -0.10714 | 0.2123998 | 0.0506074
96.128 | 5.76734 | 25390.45572 | 1.27528 | 0.05068 | 317.3806965 | 5.06819 | 1.67943 | 1.07294 | -0.10694 | 0.2117008 | 0.0506819
96.228 | 5.77323 | 25390.8205 | 1.27513 | 0.05076 | 317.3852563 | 5.07576 | 1.68194 | 1.08286 | -0.10793 | 0.2133395 | 0.0507576
96.328 | 5.77923 | 25395.18893 | 1.27524 | 0.05087 | 317.4398616 | 5.08668 | 1.68556 | 1.08995 | -0.10864 | 0.2142753 | 0.0508668
96.428 | 5.78518 | 25396.23141 | 1.27506 | 0.05094 | 317.4528926 | 5.09416 | 1.68804 | 1.09811 | -0.10945 | 0.2155625 | 0.0509416
96.528 | 5.79101 | 25397.2882 | 1.27535 | 0.05099 | 317.4661025 | 5.09931 | 1.68974 | 1.10808 | -0.11044 | 0.2173 | 0.0509931
96.628 | 5.79734 | 25401.30973 | 1.27497 | 0.05111 | 317.5163716 | 5.11113 | 1.69366 | 1.10598 | -0.11024 | 0.2163866 | 0.0511113
96.728 | 5.80323 | 25399.14966 | 1.27536 | 0.05119 | 317.4893708 | 5.11925 | 1.69635 | 1.1143 | -0.11106 | 0.2176686 | 0.0511925
96.828 | 5.80923 | 25404.91819 | 1.27523 | 0.05128 | 317.5614774 | 5.12752 | 1.69909 | 1.17112 | -0.11673 | 0.2283989 | 0.0512752
96.928 | 5.81523 | 25404.83773 | 1.27522 | 0.0514 | 317.5604716 | 5.1399 | 1.70319 | 1.16099 | -0.11572 | 0.2258779 | 0.051399
97.028 | 5.82107 | 25407.28748 | 1.27534 | 0.05146 | 317.5910935 | 5.14565 | 1.7051 | 1.16707 | -0.11632 | 0.2268071 | 0.0514565
97.128 | 5.82717 | 25410.13241 | 1.27531 | 0.05154 | 317.6266551 | 5.15441 | 1.708 | 1.16066 | -0.11569 | 0.2251781 | 0.0515441
97.228 | 5.83317 | 25409.08277 | 1.27526 | 0.05161 | 317.6135346 | 5.16095 | 1.71017 | 1.16722 | -0.11634 | 0.2261638 | 0.0516095
97.328 | 5.83928 | 25413.2545 | 1.27532 | 0.05174 | 317.6656813 | 5.17382 | 1.71443 | 1.16113 | -0.11573 | 0.2244241 | 0.0517382
97.428 | 5.84512 | 25414.50441 | 1.27536 | 0.05182 | 317.6813051 | 5.18166 | 1.71703 | 1.16128 | -0.11575 | 0.2241135 | 0.0518166
97.528 | 5.85117 | 25418.84959 | 1.27519 | 0.05191 | 317.7356199 | 5.19107 | 1.72015 | 1.16 | -0.11562 | 0.2234607 | 0.0519107
97.628 | 5.85723 | 25419.90101 | 1.27545 | 0.05199 | 317.7487626 | 5.19922 | 1.72285 | 1.16361 | -0.11598 | 0.2238047 | 0.0519922
97.728 | 5.86307 | 25419.84022 | 1.27526 | 0.0521 | 317.7480028 | 5.21018 | 1.72648 | 1.16033 | -0.11565 | 0.2227044 | 0.0521018
97.828 | 5.86934 | 25423.67041 | 1.2754 | 0.05216 | 317.7958801 | 5.21641 | 1.72855 | 1.16215 | -0.11583 | 0.2227873 | 0.0521641
97.928 | 5.87512 | 25422.31858 | 1.27525 | 0.05229 | 317.7789823 | 5.2289 | 1.73268 | 1.15576 | -0.1152 | 0.2210331 | 0.052289
98.028 | 5.88112 | 25428.5413 | 1.27543 | 0.05235 | 317.8567663 | 5.23502 | 1.73471 | 1.151 | -0.11472 | 0.2198654 | 0.0523502
98.128 | 5.88723 | 25430.37951 | 1.27529 | 0.05246 | 317.8797439 | 5.24563 | 1.73823 | 1.15276 | -0.1149 | 0.2197563 | 0.0524563
98.228 | 5.89307 | 25430.96781 | 1.27551 | 0.05253 | 317.8870976 | 5.25315 | 1.74072 | 1.14829 | -0.11445 | 0.2185908 | 0.0525315
98.328 | 5.89928 | 25432.81674 | 1.27535 | 0.05263 | 317.9102093 | 5.26274 | 1.7439 | 1.15012 | -0.11464 | 0.2185402 | 0.0526274
98.428 | 5.90528 | 25432.91152 | 1.27546 | 0.05272 | 317.911394 | 5.2722 | 1.74703 | 1.14728 | -0.11435 | 0.2176093 | 0.052722
98.528 | 5.91123 | 25436.25355 | 1.27548 | 0.05278 | 317.9531694 | 5.27785 | 1.74891 | 1.14223 | -0.11385 | 0.2164196 | 0.0527785
98.628 | 5.91717 | 25438.25269 | 1.27536 | 0.05285 | 317.9781586 | 5.28514 | 1.75132 | 1.14764 | -0.11439 | 0.2171447 | 0.0528514
98.728 | 5.92301 | 25440.11056 | 1.27548 | 0.05294 | 318.001382 | 5.29384 | 1.7542 | 1.15373 | -0.11499 | 0.2179382 | 0.0529384
98.828 | 5.92917 | 25441.87546 | 1.27545 | 0.05301 | 318.0234433 | 5.30104 | 1.75659 | 1.14176 | -0.1138 | 0.2153842 | 0.0530104
98.928 | 5.93512 | 25443.34888 | 1.27547 | 0.0531 | 318.041861 | 5.31019 | 1.75962 | 1.13538 | -0.11317 | 0.2138116 | 0.0531019
99.028 | 5.94139 | 25447.79241 | 1.27559 | 0.05318 | 318.0974051 | 5.31767 | 1.7621 | 1.14321 | -0.11395 | 0.2149833 | 0.0531767
99.128 | 5.94734 | 25446.85364 | 1.27556 | 0.05326 | 318.0856705 | 5.32555 | 1.76471 | 1.13364 | -0.11299 | 0.2128682 | 0.0532555
99.228 | 5.95307 | 25450.05977 | 1.27534 | 0.05337 | 318.1257471 | 5.33686 | 1.76846 | 1.13887 | -0.11351 | 0.213397 | 0.0533686
99.328 | 5.95917 | 25452.1805 | 1.27562 | 0.05344 | 318.1522563 | 5.34398 | 1.77082 | 1.13524 | -0.11315 | 0.2124334 | 0.0534398
99.428 | 5.96501 | 25449.90778 | 1.27548 | 0.05356 | 318.1238473 | 5.35634 | 1.77491 | 1.1325 | -0.11288 | 0.2114317 | 0.0535634
99.528 | 5.97123 | 25454.99861 | 1.27556 | 0.05367 | 318.1874826 | 5.36747 | 1.7786 | 1.13267 | -0.1129 | 0.2110249 | 0.0536747
99.628 | 5.97723 | 25456.37012 | 1.27546 | 0.05373 | 318.2046265 | 5.37336 | 1.78056 | 1.13608 | -0.11324 | 0.2114282 | 0.0537336
99.728 | 5.98323 | 25459.84447 | 1.27545 | 0.0538 | 318.2480559 | 5.37962 | 1.78263 | 1.12696 | -0.11233 | 0.2094869 | 0.0537962
99.828 | 5.98917 | 25460.27005 | 1.27548 | 0.0539 | 318.2533756 | 5.38956 | 1.78592 | 1.12551 | -0.11218 | 0.2088315 | 0.0538956
99.928 | 5.99507 | 25461.79175 | 1.27544 | 0.05399 | 318.2723969 | 5.39912 | 1.78909 | 1.12703 | -0.11233 | 0.2087433 | 0.0539912
100.028 | 6.00128 | 25464.25939 | 1.27551 | 0.05408 | 318.3032424 | 5.40776 | 1.79195 | 1.12646 | -0.11228 | 0.2083044 | 0.0540776
100.128 | 6.00712 | 25463.30631 | 1.27546 | 0.05416 | 318.2913289 | 5.4163 | 1.79479 | 1.12385 | -0.11202 | 0.207494 | 0.054163
100.228 | 6.01323 | 25469.38956 | 1.27538 | 0.05425 | 318.3673695 | 5.42497 | 1.79766 | 1.12492 | -0.11212 | 0.2073597 | 0.0542497
100.328 | 6.01934 | 25470.02971 | 1.27546 | 0.05435 | 318.3753714 | 5.43542 | 1.80112 | 1.12119 | -0.11175 | 0.2062748 | 0.0543542
100.428 | 6.02507 | 25471.73917 | 1.27553 | 0.05444 | 318.3967396 | 5.44398 | 1.80396 | 1.11639 | -0.11127 | 0.2050687 | 0.0544398
100.528 | 6.03123 | 25474.29442 | 1.27554 | 0.05455 | 318.4286803 | 5.45481 | 1.80755 | 1.12207 | -0.11184 | 0.2057029 | 0.0545481
100.628 | 6.03723 | 25472.54384 | 1.27569 | 0.05468 | 318.406798 | 5.46831 | 1.81202 | 1.1295 | -0.11258 | 0.2065538 | 0.0546831
100.728 | 6.04328 | 25475.82328 | 1.27557 | 0.05475 | 318.447791 | 5.47534 | 1.81435 | 1.1485 | -0.11447 | 0.2097587 | 0.0547534
100.828 | 6.04917 | 25477.68474 | 1.27569 | 0.05484 | 318.4710593 | 5.48367 | 1.81711 | 1.15366 | -0.11499 | 0.210381 | 0.0548367
100.928 | 6.05512 | 25480.88372 | 1.27553 | 0.05495 | 318.5110465 | 5.4949 | 1.82083 | 1.1747 | -0.11708 | 0.2137801 | 0.054949
101.028 | 6.06112 | 25481.52745 | 1.27561 | 0.05503 | 318.5190931 | 5.50303 | 1.82352 | 1.15604 | -0.11522 | 0.2100734 | 0.0550303
101.128 | 6.06707 | 25482.73265 | 1.27572 | 0.05512 | 318.5341581 | 5.51179 | 1.82643 | 1.15943 | -0.11556 | 0.2103545 | 0.0551179
101.228 | 6.07339 | 25486.21237 | 1.27583 | 0.05524 | 318.5776546 | 5.52387 | 1.83043 | 1.17056 | -0.11667 | 0.2119094 | 0.0552387
101.328 | 6.07923 | 25485.0626 | 1.27583 | 0.05529 | 318.5632825 | 5.52936 | 1.83225 | 1.15016 | -0.11464 | 0.2080096 | 0.0552936
101.428 | 6.08523 | 25491.26744 | 1.27566 | 0.0554 | 318.640843 | 5.54048 | 1.83593 | 1.16537 | -0.11616 | 0.2103374 | 0.0554048
101.528 | 6.09123 | 25490.50927 | 1.27596 | 0.05546 | 318.6313659 | 5.54639 | 1.83789 | 1.17357 | -0.11697 | 0.2115917 | 0.0554639
101.628 | 6.09696 | 25491.04214 | 1.27574 | 0.05558 | 318.6380268 | 5.55809 | 1.84177 | 1.16349 | -0.11597 | 0.2093327 | 0.0555809
101.728 | 6.10317 | 25494.21251 | 1.27606 | 0.05565 | 318.6776564 | 5.5648 | 1.84399 | 1.17838 | -0.11745 | 0.211756 | 0.055648
101.828 | 6.10923 | 25495.54646 | 1.27579 | 0.05573 | 318.6943308 | 5.57315 | 1.84676 | 1.19272 | -0.11888 | 0.2140118 | 0.0557315
101.928 | 6.11528 | 25500.0025 | 1.27591 | 0.05583 | 318.7500313 | 5.58252 | 1.84986 | 1.18837 | -0.11845 | 0.2128734 | 0.0558252
102.028 | 6.12123 | 25501.40083 | 1.27577 | 0.05591 | 318.7675104 | 5.59079 | 1.8526 | 1.1934 | -0.11895 | 0.2134582 | 0.0559079
102.128 | 6.12717 | 25503.28016 | 1.27593 | 0.056 | 318.791002 | 5.60002 | 1.85566 | 1.19831 | -0.11944 | 0.2139832 | 0.0560002
102.228 | 6.13317 | 25503.91674 | 1.27586 | 0.05607 | 318.7989593 | 5.60701 | 1.85798 | 1.19954 | -0.11956 | 0.2139358 | 0.0560701
102.328 | 6.13917 | 25503.61276 | 1.27593 | 0.05612 | 318.7951595 | 5.61171 | 1.85954 | 1.20149 | -0.11975 | 0.2141041 | 0.0561171
102.428 | 6.14533 | 25507.26593 | 1.27582 | 0.05618 | 318.8408241 | 5.61847 | 1.86178 | 1.20213 | -0.11982 | 0.2139604 | 0.0561847
102.528 | 6.15123 | 25507.55739 | 1.27598 | 0.05628 | 318.8444674 | 5.62809 | 1.86497 | 1.21429 | -0.12103 | 0.2157553 | 0.0562809
102.628 | 6.15707 | 25512.14755 | 1.27572 | 0.05631 | 318.9018444 | 5.63114 | 1.86597 | 1.26032 | -0.12562 | 0.2238126 | 0.0563114
102.728 | 6.16323 | 25513.80336 | 1.2759 | 0.05642 | 318.922542 | 5.64154 | 1.86942 | 1.26159 | -0.12575 | 0.2236251 | 0.0564154
102.828 | 6.16907 | 25511.74164 | 1.27578 | 0.05648 | 318.8967705 | 5.64756 | 1.87142 | 1.26635 | -0.12622 | 0.2242296 | 0.0564756
102.928 | 6.17534 | 25515.68091 | 1.27586 | 0.05657 | 318.9460114 | 5.65713 | 1.87459 | 1.25775 | -0.12536 | 0.2223301 | 0.0565713
103.028 | 6.18128 | 25514.65988 | 1.27584 | 0.0566 | 318.9332485 | 5.65993 | 1.87552 | 1.24959 | -0.12455 | 0.2207783 | 0.0565993
103.128 | 6.18717 | 25518.74042 | 1.27589 | 0.05668 | 318.9842553 | 5.66845 | 1.87834 | 1.25582 | -0.12517 | 0.2215456 | 0.0566845
103.228 | 6.19312 | 25520.35332 | 1.27563 | 0.05676 | 319.0044165 | 5.67591 | 1.88081 | 1.2671 | -0.12629 | 0.2232417 | 0.0567591
103.328 | 6.19907 | 25522.50087 | 1.27596 | 0.05684 | 319.0312609 | 5.68445 | 1.88364 | 1.24906 | -0.1245 | 0.2197328 | 0.0568445
103.428 | 6.20528 | 25524.09947 | 1.27581 | 0.05689 | 319.0512434 | 5.68926 | 1.88524 | 1.25857 | -0.12544 | 0.2212186 | 0.0568926
103.528 | 6.21123 | 25524.06371 | 1.27595 | 0.057 | 319.0507964 | 5.69985 | 1.88874 | 1.25075 | -0.12466 | 0.2194356 | 0.0569985
103.628 | 6.21733 | 25528.74148 | 1.27594 | 0.05706 | 319.1092685 | 5.70606 | 1.8908 | 1.2512 | -0.12471 | 0.2192756 | 0.0570606
103.728 | 6.22317 | 25527.32885 | 1.27568 | 0.05714 | 319.0916106 | 5.71374 | 1.89335 | 1.25015 | -0.12461 | 0.2187971 | 0.0571374
103.828 | 6.22896 | 25531.03745 | 1.27575 | 0.05725 | 319.1379681 | 5.72458 | 1.89694 | 1.24601 | -0.12419 | 0.2176596 | 0.0572458
103.928 | 6.23523 | 25532.9901 | 1.27582 | 0.0573 | 319.1623763 | 5.73034 | 1.89885 | 1.24749 | -0.12434 | 0.2176991 | 0.0573034
104.028 | 6.24112 | 25531.29852 | 1.27564 | 0.05737 | 319.1412315 | 5.73704 | 1.90107 | 1.24513 | -0.1241 | 0.2170335 | 0.0573704
104.128 | 6.24734 | 25537.05812 | 1.27592 | 0.05745 | 319.2132265 | 5.74539 | 1.90383 | 1.24768 | -0.12436 | 0.2171619 | 0.0574539
104.228 | 6.25328 | 25536.60214 | 1.27577 | 0.05756 | 319.2075268 | 5.75568 | 1.90724 | 1.23704 | -0.1233 | 0.2149251 | 0.0575568
104.328 | 6.25912 | 25539.19494 | 1.2758 | 0.05763 | 319.2399368 | 5.7633 | 1.90977 | 1.2422 | -0.12381 | 0.2155362 | 0.057633
104.428 | 6.26517 | 25539.9102 | 1.2758 | 0.05775 | 319.2488775 | 5.77505 | 1.91366 | 1.2444 | -0.12403 | 0.2154787 | 0.0577505
104.528 | 6.27112 | 25541.1011 | 1.27584 | 0.05781 | 319.2637638 | 5.78118 | 1.91569 | 1.24252 | -0.12384 | 0.214925 | 0.0578118
104.628 | 6.27723 | 25542.72473 | 1.27576 | 0.05789 | 319.2840591 | 5.78926 | 1.91837 | 1.23907 | -0.1235 | 0.2140291 | 0.0578926
104.728 | 6.28317 | 25543.52939 | 1.27585 | 0.05801 | 319.2941174 | 5.80119 | 1.92233 | 1.23487 | -0.12308 | 0.2128649 | 0.0580119
104.828 | 6.28928 | 25549.30687 | 1.27573 | 0.05809 | 319.3663359 | 5.80853 | 1.92476 | 1.24159 | -0.12375 | 0.2137529 | 0.0580853
104.928 | 6.29517 | 25548.36273 | 1.27593 | 0.05818 | 319.3545341 | 5.81777 | 1.92782 | 1.22367 | -0.12197 | 0.2103332 | 0.0581777
105.028 | 6.30101 | 25549.85404 | 1.27593 | 0.05826 | 319.3731755 | 5.8263 | 1.93064 | 1.22849 | -0.12245 | 0.2108525 | 0.058263
105.128 | 6.30728 | 25552.00517 | 1.27592 | 0.05835 | 319.4000646 | 5.83521 | 1.9336 | 1.23542 | -0.12314 | 0.2117182 | 0.0583521
105.228 | 6.31317 | 25550.89831 | 1.27576 | 0.05845 | 319.3862289 | 5.84506 | 1.93686 | 1.22892 | -0.12249 | 0.2102493 | 0.0584506
105.32801 | 6.31923 | 25555.70483 | 1.27596 | 0.05854 | 319.4463104 | 5.85385 | 1.93978 | 1.22509 | -0.12211 | 0.2092794 | 0.0585385
105.42801 | 6.32517 | 25556.23055 | 1.27587 | 0.05858 | 319.4528819 | 5.85819 | 1.94121 | 1.22578 | -0.12218 | 0.2092421 | 0.0585819
105.52801 | 6.33107 | 25558.90203 | 1.27596 | 0.05873 | 319.4862754 | 5.87298 | 1.94611 | 1.22794 | -0.12239 | 0.209083 | 0.0587298
105.62801 | 6.33717 | 25560.19485 | 1.27625 | 0.05878 | 319.5024356 | 5.87763 | 1.94765 | 1.22953 | -0.12255 | 0.2091881 | 0.0587763
105.72801 | 6.34317 | 25560.40585 | 1.27572 | 0.05887 | 319.5050731 | 5.88741 | 1.95089 | 1.22281 | -0.12188 | 0.2076991 | 0.0588741
105.82801 | 6.34934 | 25563.98571 | 1.27623 | 0.05897 | 319.5498214 | 5.89696 | 1.95406 | 1.21978 | -0.12158 | 0.206849 | 0.0589696
105.92801 | 6.35523 | 25563.11846 | 1.27591 | 0.05903 | 319.5389808 | 5.90336 | 1.95618 | 1.23672 | -0.12327 | 0.2094943 | 0.0590336
106.02801 | 6.36112 | 25567.88921 | 1.27606 | 0.05912 | 319.5986151 | 5.91197 | 1.95903 | 1.26973 | -0.12656 | 0.2147727 | 0.0591197
106.12801 | 6.36712 | 25567.81411 | 1.27584 | 0.05917 | 319.5976764 | 5.91673 | 1.96061 | 1.27328 | -0.12691 | 0.2151999 | 0.0591673
106.22801 | 6.37301 | 25568.06982 | 1.27613 | 0.05925 | 319.6008728 | 5.92456 | 1.96321 | 1.27261 | -0.12684 | 0.2148024 | 0.0592456
106.32801 | 6.37933 | 25572.7905 | 1.27591 | 0.05935 | 319.6598813 | 5.93524 | 1.96674 | 1.27307 | -0.12689 | 0.2144934 | 0.0593524
106.42801 | 6.38528 | 25570.98091 | 1.27596 | 0.05943 | 319.6372614 | 5.94299 | 1.96931 | 1.26676 | -0.12626 | 0.213152 | 0.0594299
106.52801 | 6.39123 | 25575.27602 | 1.27587 | 0.0595 | 319.6909503 | 5.95006 | 1.97165 | 1.26859 | -0.12644 | 0.2132063 | 0.0595006
106.62801 | 6.39723 | 25575.25277 | 1.27593 | 0.05958 | 319.6906596 | 5.95831 | 1.97439 | 1.26542 | -0.12613 | 0.212379 | 0.0595831
106.72801 | 6.40301 | 25575.33324 | 1.276 | 0.05962 | 319.6916655 | 5.96223 | 1.97569 | 1.26012 | -0.1256 | 0.2113505 | 0.0596223
106.82801 | 6.40917 | 25577.73471 | 1.27597 | 0.05971 | 319.7216839 | 5.97093 | 1.97857 | 1.26178 | -0.12576 | 0.2113205 | 0.0597093
106.92801 | 6.41517 | 25578.51076 | 1.27593 | 0.05978 | 319.7313845 | 5.97826 | 1.981 | 1.25857 | -0.12544 | 0.2105245 | 0.0597826
107.02801 | 6.42128 | 25583.51934 | 1.27589 | 0.05986 | 319.7939918 | 5.98609 | 1.9836 | 1.26299 | -0.12588 | 0.2109875 | 0.0598609
107.12801 | 6.42723 | 25583.74643 | 1.27597 | 0.05994 | 319.7968304 | 5.99359 | 1.98608 | 1.27039 | -0.12662 | 0.2119581 | 0.0599359
107.22801 | 6.43307 | 25587.11886 | 1.27577 | 0.06 | 319.8389858 | 6.00029 | 1.9883 | 1.27205 | -0.12679 | 0.2119981 | 0.0600029
107.32801 | 6.43928 | 25587.34953 | 1.2761 | 0.06011 | 319.8418691 | 6.0114 | 1.99198 | 1.28523 | -0.1281 | 0.2137988 | 0.060114
107.42801 | 6.44512 | 25585.4398 | 1.27598 | 0.06019 | 319.8179975 | 6.01879 | 1.99443 | 1.28707 | -0.12829 | 0.213842 | 0.0601879
107.52801 | 6.45133 | 25591.76981 | 1.27609 | 0.06027 | 319.8971226 | 6.02697 | 1.99714 | 1.28352 | -0.12793 | 0.2129627 | 0.0602697
107.62801 | 6.45717 | 25589.20205 | 1.27604 | 0.0604 | 319.8650256 | 6.0397 | 2.00136 | 1.27896 | -0.12748 | 0.2117589 | 0.060397
107.72801 | 6.46317 | 25593.88697 | 1.276 | 0.06048 | 319.9235871 | 6.0481 | 2.00414 | 1.28953 | -0.12853 | 0.2132124 | 0.060481
107.82801 | 6.46917 | 25595.1798 | 1.27612 | 0.06056 | 319.9397475 | 6.05604 | 2.00677 | 1.28692 | -0.12827 | 0.2125019 | 0.0605604
107.92801 | 6.47512 | 25594.84899 | 1.276 | 0.06066 | 319.9356124 | 6.06561 | 2.00994 | 1.29575 | -0.12915 | 0.2136224 | 0.0606561
108.02801 | 6.48134 | 25596.64965 | 1.27614 | 0.06077 | 319.9581206 | 6.07661 | 2.01359 | 1.30066 | -0.12964 | 0.2140437 | 0.0607661
108.12801 | 6.48717 | 25596.39931 | 1.27615 | 0.06084 | 319.9549914 | 6.08434 | 2.01615 | 1.29797 | -0.12937 | 0.2133296 | 0.0608434
108.22801 | 6.49328 | 25600.71409 | 1.27628 | 0.06095 | 320.0089261 | 6.0955 | 2.01985 | 1.32883 | -0.13245 | 0.2180018 | 0.060955
108.32801 | 6.49912 | 25599.87903 | 1.27607 | 0.06104 | 319.9984879 | 6.10382 | 2.02261 | 1.35656 | -0.13521 | 0.2222477 | 0.0610382
108.42801 | 6.50501 | 25603.1853 | 1.27662 | 0.06114 | 320.0398163 | 6.11427 | 2.02607 | 1.37069 | -0.13662 | 0.2241788 | 0.0611427
108.52801 | 6.51128 | 25604.88403 | 1.27616 | 0.06122 | 320.0610504 | 6.12151 | 2.02847 | 1.35974 | -0.13553 | 0.2221249 | 0.0612151
108.62801 | 6.51717 | 25603.90055 | 1.27635 | 0.06131 | 320.0487569 | 6.1308 | 2.03155 | 1.35774 | -0.13533 | 0.2214621 | 0.061308
108.72801 | 6.52328 | 25609.17914 | 1.27621 | 0.06144 | 320.1147393 | 6.14359 | 2.03578 | 1.35588 | -0.13514 | 0.2206983 | 0.0614359
108.82801 | 6.52923 | 25608.44243 | 1.27619 | 0.0615 | 320.1055304 | 6.14978 | 2.03784 | 1.35869 | -0.13542 | 0.2209331 | 0.0614978
108.92801 | 6.53512 | 25611.14967 | 1.2763 | 0.06163 | 320.1393709 | 6.16335 | 2.04233 | 1.34352 | -0.13391 | 0.2179853 | 0.0616335
109.02801 | 6.54112 | 25611.97221 | 1.27635 | 0.06172 | 320.1496526 | 6.17239 | 2.04533 | 1.35799 | -0.13535 | 0.2200104 | 0.0617239
109.12801 | 6.54712 | 25611.37676 | 1.27608 | 0.06181 | 320.1422095 | 6.18089 | 2.04814 | 1.34888 | -0.13445 | 0.2182339 | 0.0618089
109.22801 | 6.55334 | 25614.94768 | 1.27639 | 0.06192 | 320.186846 | 6.19244 | 2.05197 | 1.35436 | -0.13499 | 0.2187118 | 0.0619244
109.32801 | 6.55923 | 25616.20295 | 1.27634 | 0.06199 | 320.2025369 | 6.19947 | 2.0543 | 1.34366 | -0.13393 | 0.2167379 | 0.0619947
109.42801 | 6.56517 | 25619.12477 | 1.27653 | 0.0621 | 320.2390596 | 6.2098 | 2.05772 | 1.35169 | -0.13473 | 0.2176705 | 0.062098
109.52801 | 6.57112 | 25619.46452 | 1.27629 | 0.06217 | 320.2433065 | 6.21678 | 2.06004 | 1.34054 | -0.13361 | 0.2156325 | 0.0621678
109.62801 | 6.57707 | 25619.47882 | 1.27642 | 0.06227 | 320.2434853 | 6.2273 | 2.06352 | 1.34533 | -0.13409 | 0.2160374 | 0.062273
109.72801 | 6.58334 | 25622.15745 | 1.27619 | 0.06237 | 320.2769681 | 6.23681 | 2.06667 | 1.32375 | -0.13194 | 0.2122479 | 0.0623681
109.82801 | 6.58917 | 25620.31746 | 1.2763 | 0.06245 | 320.2539683 | 6.24489 | 2.06935 | 1.33701 | -0.13326 | 0.2140966 | 0.0624489
109.92801 | 6.59517 | 25626.03951 | 1.2763 | 0.06254 | 320.3254939 | 6.25403 | 2.07238 | 1.3296 | -0.13252 | 0.2125989 | 0.0625403
110.02801 | 6.60128 | 25627.05874 | 1.27616 | 0.06261 | 320.3382343 | 6.26143 | 2.07483 | 1.33179 | -0.13274 | 0.2126974 | 0.0626143
110.12801 | 6.60701 | 25626.62423 | 1.27618 | 0.06272 | 320.3328029 | 6.2722 | 2.0784 | 1.32376 | -0.13194 | 0.2110519 | 0.062722
110.22801 | 6.61323 | 25629.53174 | 1.27603 | 0.06277 | 320.3691468 | 6.27694 | 2.07997 | 1.33853 | -0.13341 | 0.2132456 | 0.0627694
110.32801 | 6.61923 | 25627.95103 | 1.27614 | 0.06286 | 320.3493879 | 6.28634 | 2.08309 | 1.33383 | -0.13295 | 0.2121791 | 0.0628634
110.42801 | 6.62528 | 25632.17461 | 1.27611 | 0.06292 | 320.4021826 | 6.29159 | 2.08483 | 1.33283 | -0.13285 | 0.2118431 | 0.0629159
110.52801 | 6.63117 | 25631.64532 | 1.27611 | 0.06302 | 320.3955665 | 6.30241 | 2.08841 | 1.32283 | -0.13185 | 0.2098927 | 0.0630241
110.62801 | 6.63707 | 25634.36151 | 1.27605 | 0.06309 | 320.4295189 | 6.30918 | 2.09066 | 1.33017 | -0.13258 | 0.2108309 | 0.0630918
110.72801 | 6.64323 | 25636.39283 | 1.27599 | 0.06315 | 320.4549104 | 6.31521 | 2.09265 | 1.33066 | -0.13263 | 0.2107072 | 0.0631521
110.82801 | 6.64907 | 25634.37223 | 1.27588 | 0.06323 | 320.4296529 | 6.32276 | 2.09515 | 1.32543 | -0.13211 | 0.2096284 | 0.0632276
110.92801 | 6.65534 | 25639.1269 | 1.27599 | 0.0633 | 320.4890863 | 6.32983 | 2.0975 | 1.32912 | -0.13248 | 0.2099772 | 0.0632983
111.02801 | 6.66128 | 25637.71069 | 1.27604 | 0.06337 | 320.4713836 | 6.33699 | 2.09987 | 1.3289 | -0.13245 | 0.2097052 | 0.0633699
111.12801 | 6.66712 | 25642.0058 | 1.27585 | 0.06348 | 320.5250725 | 6.34753 | 2.10336 | 1.3344 | -0.133 | 0.2102235 | 0.0634753
111.22801 | 6.67317 | 25642.95352 | 1.27595 | 0.06353 | 320.536919 | 6.35295 | 2.10516 | 1.36823 | -0.13638 | 0.2153692 | 0.0635295
111.32801 | 6.67901 | 25641.97183 | 1.27595 | 0.06365 | 320.5246479 | 6.36547 | 2.10931 | 1.36979 | -0.13653 | 0.2151907 | 0.0636547
111.42801 | 6.68528 | 25645.2477 | 1.27608 | 0.06372 | 320.5655963 | 6.37166 | 2.11136 | 1.36924 | -0.13648 | 0.2148953 | 0.0637166
111.52801 | 6.69123 | 25645.12074 | 1.2761 | 0.0638 | 320.5640093 | 6.38001 | 2.11413 | 1.35757 | -0.13531 | 0.2127849 | 0.0638001
111.62801 | 6.69734 | 25649.90759 | 1.27607 | 0.06388 | 320.6238449 | 6.38792 | 2.11675 | 1.36695 | -0.13625 | 0.2139898 | 0.0638792
111.72801 | 6.70317 | 25648.44668 | 1.27607 | 0.06396 | 320.6055835 | 6.3956 | 2.11929 | 1.36546 | -0.1361 | 0.2134999 | 0.063956
111.82801 | 6.70907 | 25650.21694 | 1.27601 | 0.06406 | 320.6277118 | 6.40587 | 2.1227 | 1.36164 | -0.13572 | 0.2125613 | 0.0640587
111.92801 | 6.71528 | 25651.03054 | 1.27615 | 0.06413 | 320.6378818 | 6.41271 | 2.12496 | 1.36188 | -0.13574 | 0.212372 | 0.0641271
112.02801 | 6.72107 | 25649.07968 | 1.27587 | 0.0642 | 320.613496 | 6.42031 | 2.12748 | 1.36077 | -0.13563 | 0.2119477 | 0.0642031
112.12801 | 6.72728 | 25653.97382 | 1.2763 | 0.06433 | 320.6746728 | 6.43278 | 2.13161 | 1.35678 | -0.13523 | 0.2109166 | 0.0643278
112.22801 | 6.73323 | 25653.14591 | 1.27582 | 0.06437 | 320.6643239 | 6.43738 | 2.13314 | 1.36227 | -0.13578 | 0.2116187 | 0.0643738
112.32801 | 6.73907 | 25656.25012 | 1.27608 | 0.06447 | 320.7031265 | 6.44702 | 2.13633 | 1.36636 | -0.13619 | 0.2119367 | 0.0644702
112.42801 | 6.74517 | 25657.90057 | 1.27579 | 0.06458 | 320.7237571 | 6.4583 | 2.14007 | 1.36885 | -0.13644 | 0.2119521 | 0.064583
112.52801 | 6.75117 | 25658.24747 | 1.27618 | 0.06467 | 320.7280934 | 6.46693 | 2.14293 | 1.36422 | -0.13597 | 0.2109533 | 0.0646693
112.62801 | 6.75733 | 25660.9565 | 1.27589 | 0.06475 | 320.7619563 | 6.47491 | 2.14557 | 1.36121 | -0.13567 | 0.2102284 | 0.0647491
112.72801 | 6.76323 | 25662.66954 | 1.27592 | 0.06487 | 320.7833693 | 6.48706 | 2.1496 | 1.35492 | -0.13505 | 0.208865 | 0.0648706
112.82801 | 6.76917 | 25664.92617 | 1.27582 | 0.06491 | 320.8115771 | 6.49144 | 2.15105 | 1.35628 | -0.13518 | 0.2089336 | 0.0649144
112.92801 | 6.77517 | 25666.25834 | 1.276 | 0.06503 | 320.8282293 | 6.50332 | 2.15499 | 1.35918 | -0.13547 | 0.2089979 | 0.0650332
113.02801 | 6.78101 | 25665.68255 | 1.27601 | 0.06513 | 320.8210319 | 6.51265 | 2.15808 | 1.36625 | -0.13618 | 0.209784 | 0.0651265
113.12801 | 6.78733 | 25668.85114 | 1.27597 | 0.0652 | 320.8606393 | 6.51964 | 2.16039 | 1.36222 | -0.13578 | 0.208941 | 0.0651964
113.22801 | 6.79323 | 25668.23244 | 1.27581 | 0.06527 | 320.8529055 | 6.52695 | 2.16282 | 1.3733 | -0.13688 | 0.2104046 | 0.0652695
113.32801 | 6.79923 | 25672.69564 | 1.27599 | 0.06536 | 320.9086955 | 6.53625 | 2.1659 | 1.37732 | -0.13728 | 0.2107202 | 0.0653625
113.42801 | 6.80528 | 25673.02644 | 1.27573 | 0.06547 | 320.9128305 | 6.54701 | 2.16946 | 1.39479 | -0.13902 | 0.2130423 | 0.0654701
113.52801 | 6.81101 | 25672.66166 | 1.276 | 0.06554 | 320.9082708 | 6.55378 | 2.17171 | 1.38851 | -0.1384 | 0.211864 | 0.0655378
113.62801 | 6.81728 | 25675.60315 | 1.276 | 0.06561 | 320.9450394 | 6.56146 | 2.17425 | 1.37491 | -0.13704 | 0.2095433 | 0.0656146
113.72801 | 6.82323 | 25674.0725 | 1.27591 | 0.06569 | 320.9259063 | 6.56875 | 2.17667 | 1.39216 | -0.13876 | 0.2119368 | 0.0656875
113.82801 | 6.82928 | 25677.77932 | 1.27601 | 0.06577 | 320.9722415 | 6.57667 | 2.17929 | 1.39413 | -0.13896 | 0.2119811 | 0.0657667
113.92801 | 6.83523 | 25677.57189 | 1.27567 | 0.06584 | 320.9696486 | 6.58384 | 2.18167 | 1.41583 | -0.14112 | 0.2150462 | 0.0658384
114.02801 | 6.84112 | 25679.757 | 1.2758 | 0.06593 | 320.9969625 | 6.59267 | 2.1846 | 1.43964 | -0.14349 | 0.2183698 | 0.0659267
114.12801 | 6.84717 | 25679.82495 | 1.27583 | 0.066 | 320.9978119 | 6.59994 | 2.187 | 1.44628 | -0.14415 | 0.2191353 | 0.0659994
114.22801 | 6.85307 | 25679.42977 | 1.27579 | 0.06609 | 320.9928721 | 6.60889 | 2.18997 | 1.44609 | -0.14413 | 0.2188098 | 0.0660889
114.32801 | 6.85928 | 25682.71816 | 1.27587 | 0.06617 | 321.033977 | 6.61681 | 2.19259 | 1.43556 | -0.14309 | 0.2169565 | 0.0661681
114.42801 | 6.86517 | 25682.01542 | 1.27579 | 0.06626 | 321.0251928 | 6.62582 | 2.19558 | 1.44688 | -0.14421 | 0.21837 | 0.0662582
114.52801 | 6.87117 | 25687.53183 | 1.27581 | 0.0663 | 321.0941479 | 6.63043 | 2.19711 | 1.43908 | -0.14344 | 0.2170417 | 0.0663043
114.62801 | 6.87728 | 25687.87158 | 1.27585 | 0.06639 | 321.0983948 | 6.63889 | 2.19991 | 1.4328 | -0.14281 | 0.2158192 | 0.0663889
114.72801 | 6.88307 | 25686.6771 | 1.2757 | 0.06643 | 321.0834638 | 6.64271 | 2.20118 | 1.43483 | -0.14301 | 0.2160007 | 0.0664271
114.82801 | 6.88928 | 25689.21804 | 1.27573 | 0.06654 | 321.1152255 | 6.65448 | 2.20508 | 1.43192 | -0.14272 | 0.2151814 | 0.0665448
114.92801 | 6.89523 | 25688.27927 | 1.27592 | 0.06662 | 321.1034909 | 6.66223 | 2.20765 | 1.43865 | -0.14339 | 0.2159412 | 0.0666223
115.02801 | 6.90117 | 25692.00754 | 1.27576 | 0.06671 | 321.1500943 | 6.6713 | 2.21065 | 1.43872 | -0.1434 | 0.2156581 | 0.066713
115.12801 | 6.90717 | 25692.43491 | 1.27571 | 0.0668 | 321.1554364 | 6.67976 | 2.21345 | 1.44444 | -0.14397 | 0.2162413 | 0.0667976
115.22801 | 6.91312 | 25695.22262 | 1.27567 | 0.0669 | 321.1902828 | 6.68989 | 2.21681 | 1.43055 | -0.14259 | 0.2138376 | 0.0668989
115.32801 | 6.91923 | 25694.81313 | 1.27591 | 0.06696 | 321.1851641 | 6.6962 | 2.2189 | 1.4269 | -0.14222 | 0.213091 | 0.066962
115.42801 | 6.92517 | 25694.08178 | 1.27574 | 0.06705 | 321.1760223 | 6.70481 | 2.22176 | 1.43592 | -0.14312 | 0.2141627 | 0.0670481
115.52801 | 6.93139 | 25698.60041 | 1.27597 | 0.06715 | 321.2325051 | 6.71527 | 2.22522 | 1.42557 | -0.14209 | 0.2122878 | 0.0671527
115.62801 | 6.93723 | 25696.32947 | 1.27582 | 0.06725 | 321.2041184 | 6.72483 | 2.22839 | 1.42731 | -0.14226 | 0.2122448 | 0.0672483
115.72801 | 6.94307 | 25699.76449 | 1.27573 | 0.06732 | 321.2470561 | 6.73249 | 2.23093 | 1.41889 | -0.14142 | 0.2107526 | 0.0673249
115.82801 | 6.94917 | 25699.96476 | 1.2759 | 0.06739 | 321.2495595 | 6.73879 | 2.23301 | 1.41986 | -0.14152 | 0.2106995 | 0.0673879
115.92801 | 6.95507 | 25699.24593 | 1.27584 | 0.06751 | 321.2405741 | 6.75063 | 2.23694 | 1.42424 | -0.14196 | 0.2109788 | 0.0675063
116.02801 | 6.96133 | 25703.47846 | 1.27584 | 0.06758 | 321.2934808 | 6.75832 | 2.23949 | 1.41492 | -0.14103 | 0.2093597 | 0.0675832
116.12801 | 6.96728 | 25703.37653 | 1.27593 | 0.06766 | 321.2922066 | 6.76649 | 2.24219 | 1.41278 | -0.14082 | 0.2087907 | 0.0676649
116.22801 | 6.97323 | 25706.87234 | 1.27576 | 0.06777 | 321.3359043 | 6.7774 | 2.24581 | 1.41042 | -0.14058 | 0.2081064 | 0.067774
116.32801 | 6.97917 | 25707.29256 | 1.27567 | 0.06787 | 321.341157 | 6.78726 | 2.24908 | 1.40561 | -0.1401 | 0.2070954 | 0.0678726
116.42801 | 6.98507 | 25707.01182 | 1.2759 | 0.06794 | 321.3376478 | 6.79384 | 2.25126 | 1.45113 | -0.14464 | 0.213595 | 0.0679384
116.52801 | 6.99123 | 25708.32431 | 1.27574 | 0.06803 | 321.3540539 | 6.80292 | 2.25426 | 1.46427 | -0.14595 | 0.2152414 | 0.0680292
116.62801 | 6.99712 | 25707.32474 | 1.276 | 0.06814 | 321.3415593 | 6.81365 | 2.25782 | 1.4614 | -0.14566 | 0.2144812 | 0.0681365
116.72801 | 7.00328 | 25713.72271 | 1.27573 | 0.06821 | 321.4215339 | 6.82119 | 2.26032 | 1.45684 | -0.14521 | 0.2135756 | 0.0682119
116.82801 | 7.00917 | 25713.34183 | 1.27583 | 0.06834 | 321.4167729 | 6.83388 | 2.26452 | 1.45481 | -0.145 | 0.212882 | 0.0683388
116.92801 | 7.01507 | 25714.42544 | 1.27584 | 0.06845 | 321.430318 | 6.84489 | 2.26817 | 1.45591 | -0.14511 | 0.2127003 | 0.0684489
117.02801 | 7.02128 | 25716.02225 | 1.27581 | 0.06848 | 321.4502781 | 6.84848 | 2.26936 | 1.45995 | -0.14552 | 0.2131787 | 0.0684848
117.12801 | 7.02717 | 25713.41515 | 1.27575 | 0.06861 | 321.4176894 | 6.86089 | 2.27348 | 1.45932 | -0.14545 | 0.2127013 | 0.0686089
117.22801 | 7.03323 | 25718.47916 | 1.27578 | 0.06867 | 321.4809895 | 6.8666 | 2.27537 | 1.45647 | -0.14517 | 0.2121093 | 0.068666
117.32801 | 7.03923 | 25716.93242 | 1.27583 | 0.06877 | 321.4616553 | 6.87654 | 2.27866 | 1.46471 | -0.14599 | 0.213001 | 0.0687654
117.42801 | 7.04512 | 25719.73801 | 1.27553 | 0.06885 | 321.4967251 | 6.88456 | 2.28132 | 1.45312 | -0.14484 | 0.2110694 | 0.0688456
117.52801 | 7.05117 | 25720.54803 | 1.27585 | 0.06892 | 321.5068504 | 6.89153 | 2.28363 | 1.46053 | -0.14557 | 0.2119312 | 0.0689153
117.62801 | 7.05712 | 25719.43045 | 1.27563 | 0.06899 | 321.4928806 | 6.89935 | 2.28622 | 1.45933 | -0.14545 | 0.211517 | 0.0689935
117.72801 | 7.06333 | 25721.94993 | 1.27586 | 0.0691 | 321.5243741 | 6.91003 | 2.28976 | 1.46588 | -0.14611 | 0.212138 | 0.0691003
117.82801 | 7.06923 | 25720.6732 | 1.27579 | 0.06917 | 321.508415 | 6.91659 | 2.29193 | 1.46418 | -0.14594 | 0.211691 | 0.0691659
117.92801 | 7.07512 | 25724.20835 | 1.27579 | 0.06927 | 321.5526044 | 6.92699 | 2.29538 | 1.4662 | -0.14614 | 0.2116648 | 0.0692699
118.02801 | 7.08112 | 25724.16008 | 1.27552 | 0.06934 | 321.552001 | 6.93354 | 2.29755 | 1.45892 | -0.14541 | 0.2104149 | 0.0693354
118.12801 | 7.08696 | 25724.84493 | 1.27576 | 0.06944 | 321.5605616 | 6.94381 | 2.30095 | 1.45789 | -0.14531 | 0.2099553 | 0.0694381
118.22801 | 7.09333 | 25730.16465 | 1.27565 | 0.0695 | 321.6270581 | 6.95049 | 2.30317 | 1.45351 | -0.14487 | 0.2091234 | 0.0695049
118.32801 | 7.09923 | 25727.5933 | 1.27572 | 0.06957 | 321.5949163 | 6.95697 | 2.30531 | 1.45231 | -0.14475 | 0.2087561 | 0.0695697
118.42801 | 7.10528 | 25732.48923 | 1.27587 | 0.06963 | 321.6561154 | 6.96341 | 2.30744 | 1.45176 | -0.1447 | 0.2084841 | 0.0696341
118.52801 | 7.11123 | 25731.93848 | 1.27567 | 0.06974 | 321.649231 | 6.97351 | 2.31079 | 1.45726 | -0.14525 | 0.2089708 | 0.0697351
118.62801 | 7.11707 | 25732.73957 | 1.27581 | 0.06983 | 321.6592446 | 6.98263 | 2.31381 | 1.45517 | -0.14504 | 0.2083986 | 0.0698263
118.72801 | 7.12317 | 25733.34754 | 1.27582 | 0.0699 | 321.6668443 | 6.99031 | 2.31636 | 1.45995 | -0.14552 | 0.2088534 | 0.0699031
118.82801 | 7.12912 | 25732.24068 | 1.27571 | 0.07001 | 321.6530085 | 7.0006 | 2.31977 | 1.45643 | -0.14517 | 0.2080436 | 0.070006
118.92801 | 7.13533 | 25736.39989 | 1.27579 | 0.07009 | 321.7049986 | 7.00898 | 2.32255 | 1.45926 | -0.14545 | 0.2081986 | 0.0700898
119.02801 | 7.14117 | 25736.12273 | 1.27581 | 0.07017 | 321.7015341 | 7.01671 | 2.32511 | 1.47434 | -0.14695 | 0.2101184 | 0.0701671
119.12801 | 7.14717 | 25739.59172 | 1.2756 | 0.07026 | 321.7448965 | 7.02601 | 2.32819 | 1.47248 | -0.14677 | 0.2095756 | 0.0702601
119.22801 | 7.15317 | 25738.16836 | 1.27572 | 0.0704 | 321.7271045 | 7.03992 | 2.3328 | 1.48061 | -0.14758 | 0.2103163 | 0.0703992
119.32801 | 7.15907 | 25737.32257 | 1.27565 | 0.07048 | 321.7165321 | 7.04777 | 2.3354 | 1.48612 | -0.14813 | 0.2108639 | 0.0704777
119.42801 | 7.16534 | 25741.25469 | 1.27579 | 0.07057 | 321.7656836 | 7.05663 | 2.33834 | 1.48435 | -0.14795 | 0.2103483 | 0.0705663
119.52801 | 7.17117 | 25739.08389 | 1.27581 | 0.07065 | 321.7385486 | 7.06518 | 2.34117 | 1.48839 | -0.14835 | 0.2106655 | 0.0706518
119.62801 | 7.17717 | 25743.92438 | 1.27577 | 0.07075 | 321.7990548 | 7.07474 | 2.34434 | 1.54209 | -0.1537 | 0.2179713 | 0.0707474
119.72801 | 7.18317 | 25745.11349 | 1.27581 | 0.07082 | 321.8139186 | 7.08196 | 2.34673 | 1.54451 | -0.15395 | 0.2180908 | 0.0708196
119.82801 | 7.18907 | 25744.79878 | 1.27575 | 0.07091 | 321.8099848 | 7.09134 | 2.34984 | 1.53814 | -0.15331 | 0.216904 | 0.0709134
119.92801 | 7.19528 | 25745.78762 | 1.27598 | 0.071 | 321.8223453 | 7.09976 | 2.35263 | 1.52922 | -0.15242 | 0.2153904 | 0.0709976
120.02801 | 7.20123 | 25745.4282 | 1.27581 | 0.07113 | 321.8178525 | 7.1128 | 2.35695 | 1.5344 | -0.15294 | 0.2157238 | 0.071128
120.12801 | 7.20728 | 25749.34959 | 1.27592 | 0.07119 | 321.8668699 | 7.11946 | 2.35916 | 1.54328 | -0.15382 | 0.2167692 | 0.0711946
120.22801 | 7.21312 | 25749.35675 | 1.2757 | 0.0713 | 321.8669594 | 7.13042 | 2.36279 | 1.53913 | -0.15341 | 0.215854 | 0.0713042
120.32801 | 7.21901 | 25750.42427 | 1.27593 | 0.07144 | 321.8803034 | 7.14357 | 2.36714 | 1.53355 | -0.15285 | 0.2146756 | 0.0714357
120.42801 | 7.22523 | 25751.21641 | 1.27569 | 0.07151 | 321.8902051 | 7.15148 | 2.36977 | 1.53488 | -0.15299 | 0.2146241 | 0.0715148
120.52801 | 7.23117 | 25749.99869 | 1.2759 | 0.07163 | 321.8749836 | 7.16265 | 2.37347 | 1.53563 | -0.15306 | 0.2143941 | 0.0716265
120.62801 | 7.23733 | 25755.65994 | 1.27569 | 0.07169 | 321.9457493 | 7.16857 | 2.37543 | 1.52329 | -0.15183 | 0.2124957 | 0.0716857
120.72801 | 7.24333 | 25754.62997 | 1.276 | 0.07174 | 321.9328746 | 7.17445 | 2.37738 | 1.52072 | -0.15157 | 0.2119633 | 0.0717445
120.82801 | 7.24907 | 25756.11234 | 1.27564 | 0.07187 | 321.9514043 | 7.1867 | 2.38144 | 1.52708 | -0.15221 | 0.212487 | 0.071867
120.92801 | 7.25512 | 25756.90806 | 1.27567 | 0.07195 | 321.9613508 | 7.19475 | 2.38411 | 1.52261 | -0.15176 | 0.2116279 | 0.0719475
121.02801 | 7.26107 | 25755.71358 | 1.27564 | 0.07204 | 321.9464198 | 7.20406 | 2.38719 | 1.51207 | -0.15071 | 0.2098914 | 0.0720406
121.12801 | 7.26728 | 25758.58176 | 1.27557 | 0.07215 | 321.982272 | 7.21504 | 2.39083 | 1.51345 | -0.15085 | 0.2097632 | 0.0721504
121.22801 | 7.27317 | 25758.52633 | 1.27589 | 0.07219 | 321.9815791 | 7.21913 | 2.39218 | 1.51005 | -0.15051 | 0.2091734 | 0.0721913
121.32801 | 7.27923 | 25762.07399 | 1.27573 | 0.07234 | 322.0259249 | 7.23416 | 2.39716 | 1.51045 | -0.15055 | 0.2087941 | 0.0723416
121.42801 | 7.28523 | 25761.86478 | 1.27584 | 0.0724 | 322.0233098 | 7.24017 | 2.39915 | 1.51056 | -0.15056 | 0.208636 | 0.0724017
121.52801 | 7.29101 | 25760.93853 | 1.2758 | 0.07248 | 322.0117316 | 7.24775 | 2.40167 | 1.52791 | -0.15229 | 0.2108116 | 0.0724775
121.62801 | 7.29733 | 25762.80892 | 1.27582 | 0.07258 | 322.0351115 | 7.25826 | 2.40515 | 1.55546 | -0.15504 | 0.2143021 | 0.0725826
121.72801 | 7.30317 | 25760.53262 | 1.27571 | 0.07262 | 322.0066578 | 7.26197 | 2.40638 | 1.56115 | -0.1556 | 0.2149761 | 0.0726197
121.82801 | 7.30923 | 25766.09731 | 1.27576 | 0.0727 | 322.0762164 | 7.26982 | 2.40898 | 1.5574 | -0.15523 | 0.2142281 | 0.0726982
121.92801 | 7.31523 | 25765.2086 | 1.27568 | 0.07278 | 322.0651075 | 7.27834 | 2.4118 | 1.5508 | -0.15457 | 0.2130706 | 0.0727834
122.02801 | 7.32112 | 25767.22562 | 1.27559 | 0.07286 | 322.0903203 | 7.28552 | 2.41418 | 1.55468 | -0.15496 | 0.2133931 | 0.0728552
122.12801 | 7.32723 | 25767.68875 | 1.27584 | 0.07297 | 322.0961094 | 7.29669 | 2.41788 | 1.55182 | -0.15467 | 0.2126745 | 0.0729669
122.22801 | 7.33323 | 25765.872 | 1.27583 | 0.07302 | 322.0734 | 7.30234 | 2.41976 | 1.55841 | -0.15533 | 0.2134124 | 0.0730234
122.32801 | 7.33933 | 25769.04237 | 1.27584 | 0.0731 | 322.1130296 | 7.30965 | 2.42218 | 1.55686 | -0.15518 | 0.2129869 | 0.0730965
122.42801 | 7.34512 | 25768.58103 | 1.27604 | 0.07317 | 322.1072629 | 7.31695 | 2.4246 | 1.55237 | -0.15473 | 0.2121608 | 0.0731695
122.52801 | 7.35112 | 25772.07327 | 1.27569 | 0.07328 | 322.1509159 | 7.32786 | 2.42821 | 1.55321 | -0.15481 | 0.2119596 | 0.0732786
122.62801 | 7.35717 | 25772.21811 | 1.27589 | 0.07334 | 322.1527264 | 7.33433 | 2.43036 | 1.54699 | -0.15419 | 0.2109245 | 0.0733433
122.72801 | 7.36307 | 25771.86227 | 1.27606 | 0.07346 | 322.1482784 | 7.34606 | 2.43424 | 1.55594 | -0.15508 | 0.2118061 | 0.0734606
122.82801 | 7.36939 | 25774.63031 | 1.27585 | 0.07355 | 322.1828789 | 7.35458 | 2.43707 | 1.56027 | -0.15552 | 0.2121494 | 0.0735458
122.92801 | 7.37523 | 25772.15016 | 1.27617 | 0.07365 | 322.151877 | 7.36517 | 2.44058 | 1.54745 | -0.15424 | 0.2101038 | 0.0736517
123.02801 | 7.38117 | 25776.5311 | 1.27581 | 0.07371 | 322.2066388 | 7.37107 | 2.44253 | 1.56124 | -0.15561 | 0.2118064 | 0.0737107
123.12801 | 7.38717 | 25776.20387 | 1.27609 | 0.07381 | 322.2025484 | 7.38127 | 2.44591 | 1.55521 | -0.15501 | 0.2106968 | 0.0738127
123.22801 | 7.39301 | 25775.82657 | 1.27593 | 0.07395 | 322.1978321 | 7.39484 | 2.45041 | 1.55514 | -0.155 | 0.2103007 | 0.0739484
123.32801 | 7.39923 | 25777.31967 | 1.27606 | 0.07403 | 322.2164959 | 7.40302 | 2.45312 | 1.55318 | -0.15481 | 0.2098036 | 0.0740302
123.42801 | 7.40528 | 25777.81498 | 1.27599 | 0.07409 | 322.2226873 | 7.40915 | 2.45515 | 1.5485 | -0.15434 | 0.2089983 | 0.0740915
123.52801 | 7.41128 | 25780.70462 | 1.2762 | 0.07416 | 322.2588078 | 7.4165 | 2.45758 | 1.54586 | -0.15408 | 0.2084352 | 0.074165
123.62801 | 7.41723 | 25780.36129 | 1.27582 | 0.07426 | 322.2545161 | 7.42574 | 2.46065 | 1.54841 | -0.15433 | 0.2085193 | 0.0742574
123.72801 | 7.42307 | 25780.95138 | 1.27614 | 0.07436 | 322.2618923 | 7.4363 | 2.46415 | 1.55627 | -0.15512 | 0.2092802 | 0.074363
123.82801 | 7.42917 | 25781.46458 | 1.27604 | 0.07448 | 322.2683073 | 7.44766 | 2.46791 | 1.55009 | -0.1545 | 0.2081311 | 0.0744766
123.92801 | 7.43507 | 25781.29292 | 1.27602 | 0.07454 | 322.2661615 | 7.45421 | 2.47008 | 1.54193 | -0.15369 | 0.2068536 | 0.0745421
124.02801 | 7.44128 | 25785.32517 | 1.27603 | 0.07465 | 322.3165646 | 7.46474 | 2.47357 | 1.5418 | -0.15368 | 0.2065444 | 0.0746474
124.12801 | 7.44728 | 25785.5165 | 1.27613 | 0.07476 | 322.3189563 | 7.47648 | 2.47746 | 1.54326 | -0.15382 | 0.2064153 | 0.0747648
124.22801 | 7.45312 | 25789.00516 | 1.27604 | 0.07485 | 322.3625645 | 7.48459 | 2.48015 | 1.54318 | -0.15381 | 0.206181 | 0.0748459
124.32801 | 7.45923 | 25790.17997 | 1.2761 | 0.07489 | 322.3772496 | 7.48897 | 2.4816 | 1.55243 | -0.15473 | 0.2072955 | 0.0748897
124.42801 | 7.46512 | 25786.69667 | 1.2761 | 0.075 | 322.3337084 | 7.50022 | 2.48533 | 1.55486 | -0.15498 | 0.2073086 | 0.0750022
124.52801 | 7.47123 | 25788.84244 | 1.27595 | 0.0751 | 322.3605305 | 7.51017 | 2.48862 | 1.55268 | -0.15476 | 0.2067437 | 0.0751017
124.62801 | 7.47723 | 25788.64574 | 1.27612 | 0.07518 | 322.3580718 | 7.51815 | 2.49127 | 1.56024 | -0.15551 | 0.2075298 | 0.0751815
124.72801 | 7.48317 | 25791.05616 | 1.27584 | 0.07525 | 322.388202 | 7.52498 | 2.49353 | 1.55882 | -0.15537 | 0.2071527 | 0.0752498
124.82801 | 7.48912 | 25791.46564 | 1.27591 | 0.07534 | 322.3933205 | 7.53382 | 2.49646 | 1.56386 | -0.15587 | 0.2075786 | 0.0753382
124.92801 | 7.49507 | 25792.61005 | 1.2758 | 0.07544 | 322.4076256 | 7.54405 | 2.49985 | 1.56311 | -0.1558 | 0.2071977 | 0.0754405
125.02801 | 7.50128 | 25793.59889 | 1.27604 | 0.07553 | 322.4199861 | 7.55269 | 2.50271 | 1.57056 | -0.15654 | 0.2079471 | 0.0755269
125.12801 | 7.50723 | 25791.58008 | 1.276 | 0.0756 | 322.394751 | 7.56012 | 2.50518 | 1.58222 | -0.1577 | 0.209285 | 0.0756012
125.22801 | 7.51328 | 25796.11123 | 1.27597 | 0.07568 | 322.4513904 | 7.56759 | 2.50765 | 1.60713 | -0.16019 | 0.2123701 | 0.0756759
125.32801 | 7.51928 | 25793.92433 | 1.27607 | 0.07576 | 322.4240541 | 7.57595 | 2.51042 | 1.63711 | -0.16317 | 0.216093 | 0.0757595
125.42801 | 7.52496 | 25794.99364 | 1.27588 | 0.0758 | 322.4374205 | 7.5798 | 2.5117 | 1.63255 | -0.16272 | 0.2153817 | 0.075798
125.52801 | 7.53117 | 25796.61906 | 1.27609 | 0.07591 | 322.4577383 | 7.59104 | 2.51542 | 1.62719 | -0.16219 | 0.2143567 | 0.0759104
125.62801 | 7.53717 | 25795.23504 | 1.27592 | 0.07599 | 322.440438 | 7.59852 | 2.5179 | 1.62195 | -0.16166 | 0.213456 | 0.0759852
125.72801 | 7.54328 | 25798.74158 | 1.27624 | 0.07603 | 322.4842698 | 7.60318 | 2.51944 | 1.61919 | -0.16139 | 0.2129622 | 0.0760318
125.82801 | 7.54923 | 25799.18861 | 1.27578 | 0.07615 | 322.4898576 | 7.61453 | 2.52321 | 1.62478 | -0.16195 | 0.2133789 | 0.0761453
125.92801 | 7.55523 | 25801.81897 | 1.27602 | 0.0762 | 322.5227371 | 7.62019 | 2.52508 | 1.62114 | -0.16158 | 0.2127427 | 0.0762019
126.02801 | 7.56112 | 25799.68035 | 1.27598 | 0.07629 | 322.4960044 | 7.62886 | 2.52795 | 1.613 | -0.16077 | 0.2114339 | 0.0762886
126.12801 | 7.56701 | 25800.10772 | 1.2761 | 0.07635 | 322.5013465 | 7.63516 | 2.53004 | 1.60996 | -0.16047 | 0.2108613 | 0.0763516
126.22801 | 7.57328 | 25801.8297 | 1.27591 | 0.07645 | 322.5228713 | 7.64547 | 2.53346 | 1.60881 | -0.16035 | 0.2104266 | 0.0764547
126.32801 | 7.57917 | 25801.1198 | 1.27606 | 0.07654 | 322.5139975 | 7.65382 | 2.53623 | 1.61351 | -0.16082 | 0.2108111 | 0.0765382
126.42801 | 7.58523 | 25806.78999 | 1.27606 | 0.07663 | 322.5848749 | 7.66327 | 2.53936 | 1.60874 | -0.16035 | 0.2099287 | 0.0766327
126.52801 | 7.59128 | 25805.6885 | 1.27609 | 0.07674 | 322.5711063 | 7.67354 | 2.54276 | 1.60288 | -0.15976 | 0.208884 | 0.0767354
126.62801 | 7.59701 | 25805.11093 | 1.27613 | 0.07679 | 322.5638866 | 7.6786 | 2.54443 | 1.59927 | -0.1594 | 0.2082762 | 0.076786
126.72801 | 7.60328 | 25806.76138 | 1.27603 | 0.07687 | 322.5845173 | 7.68721 | 2.54729 | 1.64073 | -0.16354 | 0.2134363 | 0.0768721
126.82801 | 7.60923 | 25805.22537 | 1.27614 | 0.07698 | 322.5653171 | 7.69801 | 2.55087 | 1.64022 | -0.16348 | 0.2130707 | 0.0769801
126.92801 | 7.61523 | 25807.84678 | 1.27611 | 0.07709 | 322.5980848 | 7.70853 | 2.55435 | 1.64797 | -0.16426 | 0.2137852 | 0.0770853
127.02801 | 7.62117 | 25809.09133 | 1.27626 | 0.07716 | 322.6136416 | 7.7158 | 2.55676 | 1.64959 | -0.16442 | 0.2137938 | 0.077158
127.12801 | 7.62712 | 25810.63807 | 1.27616 | 0.07724 | 322.6329759 | 7.72361 | 2.55935 | 1.64151 | -0.16361 | 0.2125314 | 0.0772361
127.22801 | 7.63323 | 25811.23531 | 1.27622 | 0.07734 | 322.6404414 | 7.7341 | 2.56283 | 1.63766 | -0.16323 | 0.2117454 | 0.077341
127.32801 | 7.63912 | 25808.9 | 1.27619 | 0.07742 | 322.61125 | 7.74169 | 2.56534 | 1.64803 | -0.16426 | 0.2128773 | 0.0774169
127.42801 | 7.64539 | 25812.36362 | 1.27636 | 0.07753 | 322.6545453 | 7.75296 | 2.56907 | 1.64378 | -0.16384 | 0.2120197 | 0.0775296
127.52801 | 7.65123 | 25811.02431 | 1.27626 | 0.07762 | 322.6378039 | 7.76229 | 2.57217 | 1.64931 | -0.16439 | 0.2124772 | 0.0776229
127.62801 | 7.65707 | 25814.40926 | 1.27627 | 0.07769 | 322.6801158 | 7.76913 | 2.57444 | 1.65157 | -0.16462 | 0.2125811 | 0.0776913
127.72801 | 7.66317 | 25814.52549 | 1.27616 | 0.0778 | 322.6815686 | 7.78032 | 2.57814 | 1.64455 | -0.16392 | 0.2113731 | 0.0778032
127.82801 | 7.66901 | 25812.87324 | 1.27608 | 0.0779 | 322.6609155 | 7.78979 | 2.58128 | 1.64947 | -0.16441 | 0.2117477 | 0.0778979
127.92801 | 7.67533 | 25817.52777 | 1.27624 | 0.07799 | 322.7190971 | 7.79935 | 2.58445 | 1.6508 | -0.16454 | 0.2116587 | 0.0779935
128.02801 | 7.68128 | 25815.15491 | 1.27619 | 0.07808 | 322.6894364 | 7.80783 | 2.58726 | 1.65799 | -0.16526 | 0.2123497 | 0.0780783
128.12801 | 7.68723 | 25817.74592 | 1.27615 | 0.07811 | 322.721824 | 7.81097 | 2.5883 | 1.65568 | -0.16503 | 0.2119686 | 0.0781097
128.22801 | 7.69317 | 25817.9301 | 1.27604 | 0.07823 | 322.7241263 | 7.82349 | 2.59245 | 1.64866 | -0.16433 | 0.210732 | 0.0782349
128.32801 | 7.69907 | 25817.58857 | 1.27613 | 0.07833 | 322.7198571 | 7.83305 | 2.59561 | 1.65505 | -0.16496 | 0.2112906 | 0.0783305
128.42801 | 7.70517 | 25817.86394 | 1.27592 | 0.0784 | 322.7232993 | 7.84018 | 2.59798 | 1.64658 | -0.16412 | 0.2100181 | 0.0784018
128.52801 | 7.71112 | 25817.34538 | 1.27607 | 0.07852 | 322.7168173 | 7.85173 | 2.6018 | 1.64647 | -0.16411 | 0.2096952 | 0.0785173
128.62801 | 7.71728 | 25822.36648 | 1.27605 | 0.07861 | 322.779581 | 7.86076 | 2.6048 | 1.65088 | -0.16455 | 0.2100153 | 0.0786076
128.72801 | 7.72323 | 25820.48178 | 1.27617 | 0.0787 | 322.7560223 | 7.87004 | 2.60787 | 1.65332 | -0.16479 | 0.2100777 | 0.0787004
128.82801 | 7.72907 | 25822.52204 | 1.27597 | 0.07877 | 322.7815255 | 7.87733 | 2.61029 | 1.64824 | -0.16428 | 0.2092384 | 0.0787733
128.92801 | 7.73528 | 25823.33744 | 1.27621 | 0.07887 | 322.791718 | 7.88674 | 2.61341 | 1.64772 | -0.16423 | 0.2089228 | 0.0788674
129.02801 | 7.74112 | 25819.38386 | 1.27603 | 0.07897 | 322.7422983 | 7.89664 | 2.61669 | 1.64679 | -0.16414 | 0.2085431 | 0.0789664
129.12801 | 7.74728 | 25823.06385 | 1.27605 | 0.07906 | 322.7882981 | 7.90555 | 2.61964 | 1.64195 | -0.16366 | 0.2076959 | 0.0790555
129.22801 | 7.75317 | 25822.01779 | 1.27605 | 0.07911 | 322.7752224 | 7.91144 | 2.62159 | 1.64052 | -0.16351 | 0.2073605 | 0.0791144
129.32801 | 7.75912 | 25825.0165 | 1.27615 | 0.07922 | 322.8127063 | 7.92231 | 2.6252 | 1.63841 | -0.1633 | 0.2068096 | 0.0792231
129.42801 | 7.76512 | 25825.08624 | 1.27614 | 0.07929 | 322.813578 | 7.92899 | 2.62741 | 1.63744 | -0.16321 | 0.2065131 | 0.0792899
129.52801 | 7.77112 | 25825.2883 | 1.27616 | 0.07941 | 322.8161038 | 7.94114 | 2.63143 | 1.64925 | -0.16438 | 0.2076843 | 0.0794114
129.62801 | 7.77739 | 25826.63834 | 1.27618 | 0.07947 | 322.8329793 | 7.9467 | 2.63328 | 1.64306 | -0.16377 | 0.20676 | 0.079467
129.72801 | 7.78323 | 25825.17564 | 1.27603 | 0.07956 | 322.8146955 | 7.95604 | 2.63637 | 1.63952 | -0.16341 | 0.2060724 | 0.0795604
129.82801 | 7.78923 | 25830.35052 | 1.27616 | 0.07968 | 322.8793815 | 7.96755 | 2.64019 | 1.63967 | -0.16343 | 0.2057935 | 0.0796755
129.92801 | 7.79512 | 25827.66294 | 1.27601 | 0.07978 | 322.8457868 | 7.9782 | 2.64371 | 1.63749 | -0.16321 | 0.2052455 | 0.079782
130.02801 | 7.80101 | 25829.00763 | 1.27622 | 0.07982 | 322.8625954 | 7.98226 | 2.64506 | 1.64404 | -0.16387 | 0.2059617 | 0.0798226
130.12801 | 7.80728 | 25830.96027 | 1.27624 | 0.07996 | 322.8870034 | 7.99553 | 2.64946 | 1.64583 | -0.16404 | 0.2058438 | 0.0799553
130.22801 | 7.81323 | 25828.59993 | 1.27627 | 0.08002 | 322.8574991 | 8.00247 | 2.65176 | 1.64216 | -0.16368 | 0.2052066 | 0.0800247
130.32801 | 7.81928 | 25832.60536 | 1.27629 | 0.08012 | 322.907567 | 8.0122 | 2.65498 | 1.64362 | -0.16382 | 0.2051397 | 0.080122
130.42801 | 7.82523 | 25832.68046 | 1.27629 | 0.08022 | 322.9085058 | 8.02214 | 2.65827 | 1.66147 | -0.1656 | 0.2071106 | 0.0802214
130.52801 | 7.83107 | 25833.27234 | 1.27616 | 0.08032 | 322.9159043 | 8.03238 | 2.66167 | 1.65869 | -0.16533 | 0.2065004 | 0.0803238
130.62801 | 7.83712 | 25833.70686 | 1.27614 | 0.08043 | 322.9213358 | 8.04303 | 2.6652 | 1.65699 | -0.16516 | 0.2060156 | 0.0804303
130.72801 | 7.84312 | 25832.60357 | 1.27614 | 0.08052 | 322.9075446 | 8.05152 | 2.66801 | 1.70692 | -0.17013 | 0.2119997 | 0.0805152
130.82801 | 7.84928 | 25835.63268 | 1.27619 | 0.08063 | 322.9454085 | 8.06287 | 2.67177 | 1.72861 | -0.17229 | 0.2143914 | 0.0806287
130.92801 | 7.85523 | 25835.30366 | 1.27637 | 0.08074 | 322.9412958 | 8.0744 | 2.67559 | 1.7195 | -0.17139 | 0.212957 | 0.080744
131.02801 | 7.86117 | 25837.60321 | 1.27613 | 0.08083 | 322.9700401 | 8.0828 | 2.67838 | 1.72277 | -0.17171 | 0.2131402 | 0.080828
131.12801 | 7.86717 | 25836.23528 | 1.2762 | 0.0809 | 322.952941 | 8.08979 | 2.68069 | 1.71089 | -0.17053 | 0.2114876 | 0.0808979
131.22801 | 7.87301 | 25834.75828 | 1.27611 | 0.081 | 322.9344785 | 8.10021 | 2.68414 | 1.71895 | -0.17133 | 0.2122105 | 0.0810021
131.32801 | 7.87933 | 25838.51874 | 1.27621 | 0.08109 | 322.9814843 | 8.10913 | 2.6871 | 1.71385 | -0.17082 | 0.2113482 | 0.0810913
131.42801 | 7.88523 | 25835.77394 | 1.27619 | 0.08119 | 322.9471743 | 8.11869 | 2.69027 | 1.71049 | -0.17049 | 0.2106855 | 0.0811869
131.52801 | 7.89117 | 25840.3641 | 1.27616 | 0.08128 | 323.0045513 | 8.12815 | 2.6934 | 1.70237 | -0.16968 | 0.2094413 | 0.0812815
131.62801 | 7.89723 | 25840.60013 | 1.27598 | 0.08139 | 323.0075016 | 8.13879 | 2.69693 | 1.70556 | -0.17 | 0.2095594 | 0.0813879
131.72801 | 7.90312 | 25840.10124 | 1.27606 | 0.08145 | 323.0012655 | 8.145 | 2.69898 | 1.70606 | -0.17005 | 0.209461 | 0.08145
131.82801 | 7.90928 | 25840.37483 | 1.27616 | 0.08154 | 323.0046854 | 8.15352 | 2.70181 | 1.73015 | -0.17245 | 0.2121967 | 0.0815352
131.92801 | 7.91517 | 25838.77623 | 1.27619 | 0.08163 | 322.9847029 | 8.16284 | 2.7049 | 1.74423 | -0.17385 | 0.2136793 | 0.0816284
132.02801 | 7.92128 | 25842.11469 | 1.27626 | 0.08172 | 323.0264336 | 8.17177 | 2.70785 | 1.74666 | -0.17409 | 0.2137432 | 0.0817177
132.12801 | 7.92717 | 25841.555 | 1.27611 | 0.0818 | 323.0194375 | 8.18034 | 2.7107 | 1.74647 | -0.17408 | 0.213496 | 0.0818034
132.22801 | 7.93301 | 25843.27698 | 1.27611 | 0.08189 | 323.0409623 | 8.18868 | 2.71346 | 1.7385 | -0.17328 | 0.2123053 | 0.0818868
132.32801 | 7.93923 | 25844.59305 | 1.27623 | 0.08199 | 323.0574131 | 8.19858 | 2.71674 | 1.74438 | -0.17387 | 0.2127661 | 0.0819858
132.42801 | 7.94512 | 25841.70341 | 1.27609 | 0.08208 | 323.0212926 | 8.20802 | 2.71987 | 1.74324 | -0.17375 | 0.2123825 | 0.0820802
132.52801 | 7.95133 | 25847.07141 | 1.27615 | 0.08218 | 323.0883926 | 8.21787 | 2.72313 | 1.74603 | -0.17403 | 0.2124675 | 0.0821787
132.62801 | 7.95728 | 25844.12813 | 1.2762 | 0.08226 | 323.0516016 | 8.22561 | 2.7257 | 1.74693 | -0.17412 | 0.212377 | 0.0822561
132.72801 | 7.96317 | 25846.38119 | 1.27613 | 0.08235 | 323.0797649 | 8.2347 | 2.72871 | 1.74597 | -0.17403 | 0.2120259 | 0.082347
132.82801 | 7.96917 | 25847.25916 | 1.27628 | 0.08245 | 323.0907395 | 8.24486 | 2.73208 | 1.75141 | -0.17457 | 0.2124245 | 0.0824486
132.92801 | 7.97507 | 25845.68918 | 1.27626 | 0.08251 | 323.0711148 | 8.25099 | 2.73411 | 1.73322 | -0.17275 | 0.2100621 | 0.0825099
133.02801 | 7.98128 | 25847.39327 | 1.27611 | 0.08259 | 323.0924159 | 8.25887 | 2.73672 | 1.73469 | -0.1729 | 0.2100396 | 0.0825887
133.12801 | 7.98717 | 25847.09287 | 1.27628 | 0.08269 | 323.0886609 | 8.26936 | 2.7402 | 1.75033 | -0.17446 | 0.2116645 | 0.0826936
133.22801 | 7.99328 | 25850.59941 | 1.27629 | 0.08279 | 323.1324926 | 8.27861 | 2.74326 | 1.75487 | -0.17491 | 0.2119764 | 0.0827861
133.32801 | 7.99917 | 25848.611 | 1.27627 | 0.08285 | 323.1076375 | 8.28545 | 2.74553 | 1.74496 | -0.17392 | 0.2106053 | 0.0828545
133.42801 | 8.00501 | 25849.86627 | 1.27625 | 0.08293 | 323.1233284 | 8.29274 | 2.74794 | 1.74673 | -0.1741 | 0.2106336 | 0.0829274
133.52801 | 8.01128 | 25849.45679 | 1.27633 | 0.08302 | 323.1182099 | 8.30174 | 2.75092 | 1.74975 | -0.1744 | 0.2107691 | 0.0830174
133.62801 | 8.01712 | 25848.11568 | 1.27627 | 0.08309 | 323.101446 | 8.30898 | 2.75332 | 1.74189 | -0.17362 | 0.2096395 | 0.0830898
133.72801 | 8.02323 | 25852.91326 | 1.27635 | 0.0832 | 323.1614158 | 8.32004 | 2.75699 | 1.75333 | -0.17476 | 0.2107358 | 0.0832004
133.82801 | 8.02923 | 25852.04244 | 1.27623 | 0.08327 | 323.1505305 | 8.32716 | 2.75935 | 1.74399 | -0.17383 | 0.2094339 | 0.0832716
133.92801 | 8.03512 | 25853.95932 | 1.27642 | 0.08338 | 323.1744915 | 8.3376 | 2.76281 | 1.7433 | -0.17376 | 0.2090889 | 0.083376
134.02801 | 8.04117 | 25853.51586 | 1.27621 | 0.08347 | 323.1689483 | 8.34693 | 2.7659 | 1.74516 | -0.17394 | 0.2090781 | 0.0834693
134.12801 | 8.04723 | 25852.25701 | 1.27632 | 0.08354 | 323.1532126 | 8.35443 | 2.76839 | 1.73823 | -0.17325 | 0.2080609 | 0.0835443
134.22801 | 8.05333 | 25853.70183 | 1.27648 | 0.08361 | 323.1712729 | 8.36117 | 2.77062 | 1.73723 | -0.17315 | 0.2077736 | 0.0836117
134.32801 | 8.05917 | 25853.62494 | 1.27643 | 0.08371 | 323.1703118 | 8.37139 | 2.77401 | 1.74118 | -0.17355 | 0.2079917 | 0.0837139
134.42801 | 8.06512 | 25855.59368 | 1.27625 | 0.08381 | 323.194921 | 8.38081 | 2.77713 | 1.73993 | -0.17342 | 0.2076088 | 0.0838081
134.52801 | 8.07112 | 25856.20701 | 1.27639 | 0.0839 | 323.2025876 | 8.39009 | 2.7802 | 1.73836 | -0.17327 | 0.2071921 | 0.0839009
134.62801 | 8.07707 | 25856.09078 | 1.27643 | 0.08402 | 323.2011348 | 8.40202 | 2.78415 | 1.74067 | -0.1735 | 0.2071728 | 0.0840202
134.72801 | 8.08339 | 25857.36215 | 1.27624 | 0.0841 | 323.2170269 | 8.41047 | 2.78696 | 1.74218 | -0.17365 | 0.2071442 | 0.0841047
134.82801 | 8.08928 | 25855.10015 | 1.2764 | 0.08417 | 323.1887519 | 8.4166 | 2.78899 | 1.741 | -0.17353 | 0.2068531 | 0.084166
134.92801 | 8.09523 | 25859.07876 | 1.2763 | 0.08426 | 323.2384845 | 8.42602 | 2.79211 | 1.73118 | -0.17255 | 0.2054564 | 0.0842602
135.02801 | 8.10123 | 25858.21152 | 1.27637 | 0.08433 | 323.227644 | 8.43295 | 2.7944 | 1.73081 | -0.17251 | 0.2052437 | 0.0843295
135.12801 | 8.10696 | 25857.44262 | 1.27628 | 0.08443 | 323.2180328 | 8.44317 | 2.79779 | 1.72952 | -0.17239 | 0.2048425 | 0.0844317
135.22801 | 8.11317 | 25859.44533 | 1.2766 | 0.08452 | 323.2430666 | 8.45183 | 2.80066 | 1.73324 | -0.17276 | 0.2050727 | 0.0845183
135.32801 | 8.11923 | 25858.15966 | 1.27614 | 0.08457 | 323.2269958 | 8.45729 | 2.80247 | 1.73949 | -0.17338 | 0.2056794 | 0.0845729
135.42801 | 8.12533 | 25861.97197 | 1.27639 | 0.08466 | 323.2746496 | 8.46598 | 2.80535 | 1.73229 | -0.17266 | 0.2046178 | 0.0846598
135.52801 | 8.13123 | 25860.17489 | 1.27612 | 0.08474 | 323.2521861 | 8.47399 | 2.808 | 1.7448 | -0.17391 | 0.2059006 | 0.0847399
135.62801 | 8.13712 | 25861.4409 | 1.27619 | 0.08487 | 323.2680113 | 8.4872 | 2.81238 | 1.74066 | -0.1735 | 0.2050924 | 0.084872
135.72801 | 8.14323 | 25861.26208 | 1.27618 | 0.08493 | 323.265776 | 8.49332 | 2.81441 | 1.74255 | -0.17368 | 0.2051671 | 0.0849332
135.82801 | 8.14901 | 25859.22539 | 1.27627 | 0.085 | 323.2403174 | 8.49999 | 2.81662 | 1.74346 | -0.17377 | 0.2051132 | 0.0849999
135.92801 | 8.15528 | 25863.22725 | 1.2763 | 0.0851 | 323.2903406 | 8.51028 | 2.82003 | 1.74339 | -0.17377 | 0.2048569 | 0.0851028
136.02801 | 8.16128 | 25862.1937 | 1.2763 | 0.08516 | 323.2774213 | 8.51581 | 2.82186 | 1.75389 | -0.17481 | 0.2059569 | 0.0851581
136.12801 | 8.16717 | 25865.10658 | 1.2762 | 0.08525 | 323.3138323 | 8.52478 | 2.82483 | 1.75407 | -0.17483 | 0.2057613 | 0.0852478
136.22801 | 8.17328 | 25864.82227 | 1.27619 | 0.08533 | 323.3102784 | 8.5334 | 2.82769 | 1.75436 | -0.17486 | 0.2055875 | 0.085334
136.32801 | 8.17912 | 25862.88214 | 1.27628 | 0.08542 | 323.2860268 | 8.54167 | 2.83043 | 1.78187 | -0.1776 | 0.2086091 | 0.0854167
136.42801 | 8.18523 | 25863.35421 | 1.27624 | 0.08551 | 323.2919276 | 8.55098 | 2.83352 | 1.81914 | -0.18132 | 0.2127405 | 0.0855098
136.52801 | 8.19123 | 25862.59961 | 1.27641 | 0.08556 | 323.2824951 | 8.55578 | 2.8351 | 1.81353 | -0.18076 | 0.2119655 | 0.0855578
136.62801 | 8.19723 | 25865.62157 | 1.27625 | 0.08567 | 323.3202696 | 8.5674 | 2.83896 | 1.80722 | -0.18013 | 0.2109415 | 0.085674
136.72801 | 8.20312 | 25864.07661 | 1.27629 | 0.08574 | 323.3009576 | 8.57422 | 2.84121 | 1.80408 | -0.17982 | 0.2104075 | 0.0857422
136.82801 | 8.20907 | 25866.14013 | 1.27632 | 0.08586 | 323.3267516 | 8.58592 | 2.84509 | 1.79903 | -0.17931 | 0.2095326 | 0.0858592
136.92801 | 8.21528 | 25866.36543 | 1.27637 | 0.08591 | 323.3295679 | 8.59052 | 2.84662 | 1.83821 | -0.18322 | 0.2139812 | 0.0859052
137.02801 | 8.22117 | 25863.82985 | 1.2762 | 0.08601 | 323.2978731 | 8.60108 | 2.85012 | 1.83618 | -0.18302 | 0.2134825 | 0.0860108
137.12801 | 8.22733 | 25868.06595 | 1.27626 | 0.0861 | 323.3508244 | 8.60967 | 2.85296 | 1.85001 | -0.18439 | 0.2148758 | 0.0860967
137.22801 | 8.23323 | 25865.76462 | 1.27634 | 0.0862 | 323.3220578 | 8.62006 | 2.8564 | 1.85228 | -0.18462 | 0.2148802 | 0.0862006
137.32801 | 8.23901 | 25868.13927 | 1.27643 | 0.08629 | 323.3517409 | 8.62923 | 2.85944 | 1.84491 | -0.18389 | 0.2137978 | 0.0862923
137.42801 | 8.24512 | 25868.33417 | 1.27625 | 0.08632 | 323.3541771 | 8.63242 | 2.8605 | 1.84058 | -0.18346 | 0.2132172 | 0.0863242
137.52801 | 8.25117 | 25867.62249 | 1.27619 | 0.08647 | 323.3452811 | 8.64723 | 2.86541 | 1.85182 | -0.18457 | 0.2141518 | 0.0864723
137.62801 | 8.25733 | 25869.7933 | 1.27657 | 0.08653 | 323.3724163 | 8.65322 | 2.86739 | 1.83625 | -0.18302 | 0.2122042 | 0.0865322
137.72801 | 8.26328 | 25869.95244 | 1.27635 | 0.08663 | 323.3744055 | 8.66289 | 2.8706 | 1.84456 | -0.18385 | 0.2129266 | 0.0866289
137.82801 | 8.26923 | 25871.71018 | 1.27628 | 0.08673 | 323.3963773 | 8.67252 | 2.87379 | 1.84012 | -0.18341 | 0.2121782 | 0.0867252
137.92801 | 8.27517 | 25870.64087 | 1.2763 | 0.08681 | 323.3830109 | 8.68102 | 2.87661 | 1.84029 | -0.18343 | 0.2119901 | 0.0868102
138.02801 | 8.28101 | 25869.70747 | 1.27653 | 0.08691 | 323.3713434 | 8.69122 | 2.87999 | 1.85024 | -0.18442 | 0.2128861 | 0.0869122
138.12801 | 8.28728 | 25871.04678 | 1.27632 | 0.087 | 323.3880848 | 8.69985 | 2.88284 | 1.84464 | -0.18386 | 0.2120312 | 0.0869985
138.22801 | 8.29317 | 25869.41779 | 1.27639 | 0.08713 | 323.3677224 | 8.71282 | 2.88714 | 1.84982 | -0.18438 | 0.2123101 | 0.0871282
138.32801 | 8.29917 | 25874.50325 | 1.2761 | 0.08719 | 323.4312906 | 8.71947 | 2.88935 | 1.85188 | -0.18458 | 0.2123845 | 0.0871947
138.42801 | 8.30528 | 25873.76118 | 1.27628 | 0.08732 | 323.4220148 | 8.7316 | 2.89337 | 1.84593 | -0.18399 | 0.211408 | 0.087316
138.52801 | 8.31101 | 25872.86174 | 1.27626 | 0.08742 | 323.4107718 | 8.7423 | 2.89691 | 1.85645 | -0.18504 | 0.2123526 | 0.087423
138.62801 | 8.31728 | 25874.22073 | 1.27638 | 0.08748 | 323.4277591 | 8.74805 | 2.89882 | 1.84998 | -0.18439 | 0.2114734 | 0.0874805
138.72801 | 8.32323 | 25870.90015 | 1.27638 | 0.0876 | 323.3862519 | 8.75959 | 2.90264 | 1.83924 | -0.18332 | 0.2099687 | 0.0875959
138.82801 | 8.32923 | 25873.21758 | 1.27634 | 0.08769 | 323.4152198 | 8.76878 | 2.90569 | 1.83701 | -0.1831 | 0.2094944 | 0.0876878
138.92801 | 8.33517 | 25873.0334 | 1.27645 | 0.08779 | 323.4129175 | 8.77869 | 2.90897 | 1.84865 | -0.18426 | 0.2105838 | 0.0877869
139.02801 | 8.34112 | 25875.7174 | 1.27612 | 0.08791 | 323.4464675 | 8.79074 | 2.91296 | 1.84241 | -0.18364 | 0.2095853 | 0.0879074
139.12801 | 8.34723 | 25875.78356 | 1.27628 | 0.08799 | 323.4472945 | 8.79928 | 2.91579 | 1.84272 | -0.18367 | 0.2094171 | 0.0879928
139.22801 | 8.35312 | 25873.66641 | 1.27621 | 0.08807 | 323.4208301 | 8.80699 | 2.91835 | 1.84545 | -0.18394 | 0.2095438 | 0.0880699
139.32801 | 8.35939 | 25876.27172 | 1.27635 | 0.08816 | 323.4533965 | 8.81644 | 2.92148 | 1.84886 | -0.18428 | 0.209706 | 0.0881644
139.42801 | 8.36523 | 25873.14606 | 1.2763 | 0.08825 | 323.4143258 | 8.82501 | 2.92432 | 1.84153 | -0.18355 | 0.2086717 | 0.0882501
139.52801 | 8.37112 | 25877.79522 | 1.27616 | 0.08838 | 323.4724403 | 8.83773 | 2.92853 | 1.84066 | -0.18346 | 0.2082729 | 0.0883773
139.62801 | 8.37723 | 25876.93155 | 1.27621 | 0.0885 | 323.4616444 | 8.85036 | 2.93272 | 1.84348 | -0.18374 | 0.2082944 | 0.0885036
139.72801 | 8.38301 | 25875.74422 | 1.27631 | 0.08856 | 323.4468028 | 8.85597 | 2.93458 | 1.84174 | -0.18357 | 0.2079659 | 0.0885597
139.82801 | 8.38933 | 25878.35133 | 1.27629 | 0.08866 | 323.4793916 | 8.86643 | 2.93804 | 1.84476 | -0.18387 | 0.2080612 | 0.0886643
139.92801 | 8.39528 | 25875.89443 | 1.27637 | 0.08877 | 323.4486804 | 8.87712 | 2.94159 | 1.8387 | -0.18327 | 0.207128 | 0.0887712
140.02801 | 8.40123 | 25878.21722 | 1.27636 | 0.08886 | 323.4777153 | 8.88551 | 2.94437 | 1.84685 | -0.18408 | 0.2078496 | 0.0888551
140.12801 | 8.40723 | 25877.28024 | 1.2761 | 0.08897 | 323.466003 | 8.89654 | 2.94802 | 1.8412 | -0.18352 | 0.2069569 | 0.0889654
140.22801 | 8.41307 | 25878.13675 | 1.27636 | 0.08903 | 323.4767094 | 8.90293 | 2.95014 | 1.84027 | -0.18342 | 0.2067039 | 0.0890293
140.32801 | 8.41917 | 25877.12288 | 1.2762 | 0.08914 | 323.464036 | 8.91398 | 2.9538 | 1.83983 | -0.18338 | 0.2063983 | 0.0891398
140.42801 | 8.42512 | 25876.2753 | 1.27642 | 0.08924 | 323.4534413 | 8.92391 | 2.95709 | 1.83075 | -0.18247 | 0.2051511 | 0.0892391
140.52801 | 8.43133 | 25880.20205 | 1.27622 | 0.08931 | 323.5025256 | 8.93085 | 2.95939 | 1.83358 | -0.18276 | 0.2053086 | 0.0893085
140.62801 | 8.43723 | 25877.7076 | 1.27647 | 0.08941 | 323.471345 | 8.94119 | 2.96282 | 1.83575 | -0.18297 | 0.2053138 | 0.0894119
140.72801 | 8.44312 | 25880.77068 | 1.27627 | 0.08953 | 323.5096335 | 8.95251 | 2.96657 | 1.83865 | -0.18326 | 0.2053782 | 0.0895251
140.82801 | 8.44923 | 25879.44746 | 1.27653 | 0.0896 | 323.4930933 | 8.95994 | 2.96903 | 1.83697 | -0.1831 | 0.2050203 | 0.0895994
140.92801 | 8.45507 | 25876.27888 | 1.27637 | 0.08971 | 323.453486 | 8.97101 | 2.9727 | 1.8398 | -0.18338 | 0.2050828 | 0.0897101
141.02801 | 8.46128 | 25879.89092 | 1.27638 | 0.08981 | 323.4986365 | 8.98082 | 2.97595 | 1.83366 | -0.18277 | 0.2041751 | 0.0898082
141.12801 | 8.46723 | 25879.81045 | 1.27642 | 0.08986 | 323.4976306 | 8.98618 | 2.97772 | 1.8399 | -0.18339 | 0.2047477 | 0.0898618
141.22801 | 8.47323 | 25882.75015 | 1.27652 | 0.08997 | 323.5343769 | 8.99733 | 2.98142 | 1.84192 | -0.18359 | 0.2047185 | 0.0899733
141.32801 | 8.47912 | 25882.24947 | 1.27636 | 0.09005 | 323.5281184 | 9.00481 | 2.9839 | 1.83497 | -0.1829 | 0.2037766 | 0.0900481
141.42801 | 8.48512 | 25881.07824 | 1.27645 | 0.09016 | 323.513478 | 9.01635 | 2.98772 | 1.83698 | -0.1831 | 0.2037388 | 0.0901635
141.52801 | 8.49133 | 25881.99556 | 1.27643 | 0.09023 | 323.5249445 | 9.02321 | 2.99 | 1.84115 | -0.18351 | 0.204046 | 0.0902321
141.62801 | 8.49717 | 25879.57263 | 1.27634 | 0.09032 | 323.4946579 | 9.03246 | 2.99306 | 1.84526 | -0.18392 | 0.2042921 | 0.0903246
141.72801 | 8.50323 | 25883.29554 | 1.27654 | 0.09043 | 323.5411943 | 9.0435 | 2.99672 | 1.8498 | -0.18437 | 0.2045447 | 0.090435
141.82801 | 8.50912 | 25881.88648 | 1.27626 | 0.09052 | 323.523581 | 9.05244 | 2.99968 | 1.88907 | -0.18829 | 0.2086808 | 0.0905244
141.92801 | 8.51501 | 25883.04698 | 1.2764 | 0.09059 | 323.5380873 | 9.05945 | 3.002 | 1.94819 | -0.19418 | 0.2150451 | 0.0905945
142.02801 | 8.52128 | 25884.642 | 1.2762 | 0.09067 | 323.558025 | 9.06734 | 3.00462 | 1.965 | -0.19586 | 0.2167118 | 0.0906734
142.12801 | 8.52717 | 25881.10864 | 1.27634 | 0.09079 | 323.513858 | 9.07856 | 3.00834 | 1.95261 | -0.19462 | 0.2150793 | 0.0907856
142.22801 | 8.53328 | 25884.85122 | 1.27642 | 0.09086 | 323.5606403 | 9.08563 | 3.01068 | 1.95114 | -0.19447 | 0.2147501 | 0.0908563
142.32801 | 8.53928 | 25883.16858 | 1.2764 | 0.09096 | 323.5396073 | 9.09631 | 3.01422 | 1.94778 | -0.19414 | 0.2141286 | 0.0909631
142.42801 | 8.54507 | 25883.71217 | 1.27623 | 0.09106 | 323.5464021 | 9.10588 | 3.01739 | 1.95118 | -0.19448 | 0.2142769 | 0.0910588
142.52801 | 8.55107 | 25883.4815 | 1.27644 | 0.09113 | 323.5435188 | 9.11336 | 3.01987 | 1.94489 | -0.19385 | 0.2134109 | 0.0911336
142.62801 | 8.55707 | 25882.41577 | 1.27631 | 0.09121 | 323.5301971 | 9.12108 | 3.02243 | 1.9442 | -0.19378 | 0.2131546 | 0.0912108
142.72801 | 8.56333 | 25885.70058 | 1.27623 | 0.09132 | 323.5712573 | 9.13235 | 3.02616 | 1.95541 | -0.1949 | 0.214119 | 0.0913235
142.82801 | 8.56923 | 25883.99649 | 1.27637 | 0.09141 | 323.5499561 | 9.14133 | 3.02914 | 1.94634 | -0.194 | 0.2129165 | 0.0914133
142.92801 | 8.57523 | 25886.98983 | 1.27642 | 0.09151 | 323.5873729 | 9.15097 | 3.03233 | 1.95365 | -0.19472 | 0.213491 | 0.0915097
143.02801 | 8.58117 | 25884.92632 | 1.27639 | 0.0916 | 323.561579 | 9.15982 | 3.03526 | 1.93961 | -0.19333 | 0.211752 | 0.0915982
143.12801 | 8.58701 | 25883.72111 | 1.27632 | 0.09168 | 323.5465139 | 9.16843 | 3.03812 | 1.94688 | -0.19405 | 0.2123461 | 0.0916843
143.22801 | 8.59328 | 25886.55174 | 1.27641 | 0.09179 | 323.5818968 | 9.17898 | 3.04161 | 1.94988 | -0.19435 | 0.2124288 | 0.0917898
143.32801 | 8.59917 | 25883.4511 | 1.27629 | 0.09186 | 323.5431388 | 9.18624 | 3.04402 | 1.95666 | -0.19503 | 0.212999 | 0.0918624
143.42801 | 8.60523 | 25887.68899 | 1.27664 | 0.09196 | 323.5961124 | 9.19641 | 3.04739 | 1.95497 | -0.19486 | 0.2125797 | 0.0919641
143.52801 | 8.61128 | 25886.81281 | 1.27634 | 0.09203 | 323.5851601 | 9.20301 | 3.04958 | 1.95332 | -0.19469 | 0.2122479 | 0.0920301
143.62801 | 8.61712 | 25886.93976 | 1.27651 | 0.09215 | 323.586747 | 9.2154 | 3.05368 | 1.95017 | -0.19438 | 0.2116208 | 0.092154
143.72801 | 8.62328 | 25886.71803 | 1.27633 | 0.09221 | 323.5839754 | 9.22123 | 3.05561 | 1.94522 | -0.19388 | 0.2109502 | 0.0922123
143.82801 | 8.62923 | 25884.85837 | 1.27638 | 0.0923 | 323.5607296 | 9.22964 | 3.0584 | 1.94433 | -0.1938 | 0.2106615 | 0.0922964
143.92801 | 8.63528 | 25885.25355 | 1.2765 | 0.09239 | 323.5656694 | 9.23906 | 3.06152 | 1.94594 | -0.19396 | 0.210621 | 0.0923906
144.02801 | 8.64117 | 25885.24997 | 1.27632 | 0.09248 | 323.5656246 | 9.24839 | 3.06461 | 1.94152 | -0.19352 | 0.2099306 | 0.0924839
144.12801 | 8.64707 | 25887.6425 | 1.27635 | 0.09257 | 323.5955313 | 9.25689 | 3.06743 | 1.94086 | -0.19345 | 0.2096665 | 0.0925689
144.22801 | 8.65317 | 25887.09533 | 1.27647 | 0.09268 | 323.5886916 | 9.26823 | 3.07119 | 1.94265 | -0.19363 | 0.2096031 | 0.0926823
144.32801 | 8.65912 | 25886.22808 | 1.27651 | 0.09274 | 323.577851 | 9.27445 | 3.07325 | 1.94691 | -0.19405 | 0.2099219 | 0.0927445
144.42801 | 8.66539 | 25889.44495 | 1.27641 | 0.09281 | 323.6180619 | 9.28106 | 3.07544 | 1.94254 | -0.19362 | 0.2093015 | 0.0928106
144.52801 | 8.67128 | 25886.17444 | 1.27646 | 0.09288 | 323.5771805 | 9.28825 | 3.07782 | 1.94688 | -0.19405 | 0.2096068 | 0.0928825
144.62801 | 8.67717 | 25888.44717 | 1.27641 | 0.09299 | 323.6055896 | 9.29942 | 3.08152 | 1.94102 | -0.19347 | 0.2087248 | 0.0929942
144.72801 | 8.68312 | 25888.38458 | 1.27646 | 0.09306 | 323.6048073 | 9.30617 | 3.08376 | 1.94357 | -0.19372 | 0.2088475 | 0.0930617
144.82801 | 8.68907 | 25887.50303 | 1.2765 | 0.09314 | 323.5937879 | 9.31448 | 3.08651 | 1.93943 | -0.19331 | 0.2082167 | 0.0931448
144.92801 | 8.69523 | 25888.07166 | 1.27654 | 0.09321 | 323.6008958 | 9.32117 | 3.08873 | 1.93954 | -0.19332 | 0.208079 | 0.0932117
145.02801 | 8.70123 | 25887.87496 | 1.27659 | 0.09334 | 323.598437 | 9.33361 | 3.09285 | 1.94411 | -0.19377 | 0.2082913 | 0.0933361
145.12801 | 8.70728 | 25891.80887 | 1.27643 | 0.09341 | 323.6476109 | 9.34122 | 3.09537 | 1.94956 | -0.19432 | 0.2087051 | 0.0934122
145.22801 | 8.71323 | 25890.39624 | 1.27643 | 0.09347 | 323.629953 | 9.34745 | 3.09744 | 1.93925 | -0.19329 | 0.207463 | 0.0934745
145.32801 | 8.71907 | 25890.61797 | 1.27656 | 0.09355 | 323.6327246 | 9.35509 | 3.09997 | 1.93073 | -0.19244 | 0.2063828 | 0.0935509
145.42801 | 8.72523 | 25889.3019 | 1.2766 | 0.09363 | 323.6162738 | 9.36311 | 3.10263 | 1.92766 | -0.19213 | 0.2058782 | 0.0936311
145.52801 | 8.73107 | 25887.04884 | 1.27637 | 0.09374 | 323.5881105 | 9.37408 | 3.10626 | 1.92569 | -0.19194 | 0.2054271 | 0.0937408
145.62801 | 8.73723 | 25892.37034 | 1.27654 | 0.09381 | 323.6546293 | 9.38054 | 3.1084 | 1.93702 | -0.19307 | 0.2064934 | 0.0938054
145.72801 | 8.74328 | 25890.31935 | 1.2764 | 0.09391 | 323.6289919 | 9.3908 | 3.1118 | 1.93398 | -0.19276 | 0.2059441 | 0.093908
145.82801 | 8.74912 | 25892.0002 | 1.27646 | 0.09399 | 323.6500025 | 9.39855 | 3.11437 | 1.93769 | -0.19313 | 0.206169 | 0.0939855
145.92801 | 8.75523 | 25892.27557 | 1.27643 | 0.09407 | 323.6534446 | 9.40683 | 3.11711 | 1.93565 | -0.19293 | 0.2057707 | 0.0940683
146.02801 | 8.76112 | 25888.85665 | 1.27653 | 0.09416 | 323.6107081 | 9.41645 | 3.1203 | 1.93645 | -0.19301 | 0.2056454 | 0.0941645
146.12801 | 8.76733 | 25890.37657 | 1.27628 | 0.09422 | 323.6297071 | 9.42175 | 3.12206 | 1.93017 | -0.19238 | 0.2048632 | 0.0942175
146.22801 | 8.77317 | 25888.91029 | 1.27644 | 0.09432 | 323.6113786 | 9.43156 | 3.12531 | 1.93083 | -0.19245 | 0.2047201 | 0.0943156
146.32801 | 8.77917 | 25892.1808 | 1.27619 | 0.09442 | 323.65226 | 9.44235 | 3.12889 | 1.93458 | -0.19282 | 0.2048833 | 0.0944235
146.42801 | 8.78523 | 25891.95728 | 1.27626 | 0.09449 | 323.649466 | 9.44924 | 3.13117 | 1.93099 | -0.19247 | 0.204354 | 0.0944924
146.52801 | 8.79101 | 25891.14189 | 1.27637 | 0.09459 | 323.6392736 | 9.45921 | 3.13447 | 1.93245 | -0.19261 | 0.204293 | 0.0945921
146.62801 | 8.79739 | 25892.1665 | 1.27642 | 0.09468 | 323.6520813 | 9.46766 | 3.13727 | 1.938 | -0.19317 | 0.2046968 | 0.0946766
146.72801 | 8.80323 | 25888.70466 | 1.27647 | 0.09478 | 323.6088083 | 9.47824 | 3.14078 | 1.92993 | -0.19236 | 0.2036169 | 0.0947824
146.82801 | 8.80923 | 25892.55631 | 1.27647 | 0.0949 | 323.6569539 | 9.49001 | 3.14468 | 1.94513 | -0.19388 | 0.2049661 | 0.0949001
146.92801 | 8.81523 | 25890.10119 | 1.27634 | 0.09497 | 323.6262649 | 9.49735 | 3.14711 | 1.97475 | -0.19683 | 0.2079264 | 0.0949735
147.02801 | 8.82101 | 25890.8236 | 1.27643 | 0.09509 | 323.635295 | 9.50928 | 3.15106 | 1.97724 | -0.19708 | 0.2079274 | 0.0950928
147.12801 | 8.82717 | 25891.30819 | 1.27648 | 0.0952 | 323.6413524 | 9.5196 | 3.15448 | 1.98425 | -0.19777 | 0.2084384 | 0.095196
147.22801 | 8.83323 | 25889.71317 | 1.27642 | 0.09527 | 323.6214146 | 9.5274 | 3.15707 | 1.99812 | -0.19916 | 0.2097235 | 0.095274
147.32801 | 8.83933 | 25891.77668 | 1.27652 | 0.09538 | 323.6472085 | 9.53814 | 3.16063 | 2.04219 | -0.20355 | 0.2141078 | 0.0953814
147.42801 | 8.84517 | 25890.20491 | 1.27641 | 0.0955 | 323.6275614 | 9.55017 | 3.16461 | 2.04101 | -0.20343 | 0.2137145 | 0.0955017
147.52801 | 8.85117 | 25893.84913 | 1.2764 | 0.09559 | 323.6731141 | 9.55909 | 3.16757 | 2.0374 | -0.20307 | 0.2131374 | 0.0955909
147.62801 | 8.85723 | 25892.69578 | 1.27642 | 0.09566 | 323.6586973 | 9.56639 | 3.16999 | 2.05535 | -0.20486 | 0.2148512 | 0.0956639
147.72801 | 8.86301 | 25891.12937 | 1.27638 | 0.09576 | 323.6391171 | 9.57646 | 3.17332 | 2.05111 | -0.20444 | 0.2141825 | 0.0957646
147.82801 | 8.86933 | 25893.26799 | 1.27651 | 0.09586 | 323.6658499 | 9.5857 | 3.17639 | 2.04173 | -0.2035 | 0.2129975 | 0.095857
147.92801 | 8.87523 | 25890.8236 | 1.27654 | 0.09596 | 323.635295 | 9.59557 | 3.17966 | 2.05422 | -0.20475 | 0.21408 | 0.0959557
148.02801 | 8.88117 | 25893.87238 | 1.27646 | 0.09607 | 323.6734048 | 9.60694 | 3.18343 | 2.0431 | -0.20364 | 0.2126692 | 0.0960694
148.12801 | 8.88717 | 25892.42935 | 1.27642 | 0.09615 | 323.6553669 | 9.61461 | 3.18597 | 2.05271 | -0.2046 | 0.213499 | 0.0961461
148.22801 | 8.89307 | 25891.50131 | 1.27655 | 0.09623 | 323.6437664 | 9.62348 | 3.1889 | 2.05921 | -0.20525 | 0.2139777 | 0.0962348
148.32801 | 8.89923 | 25891.85357 | 1.27645 | 0.09632 | 323.6481696 | 9.63158 | 3.19159 | 2.04968 | -0.2043 | 0.2128083 | 0.0963158
148.42801 | 8.90523 | 25890.48207 | 1.27649 | 0.09645 | 323.6310259 | 9.64508 | 3.19606 | 2.06046 | -0.20537 | 0.2136281 | 0.0964508
148.52801 | 8.91123 | 25893.05699 | 1.27645 | 0.09651 | 323.6632124 | 9.65104 | 3.19804 | 2.04137 | -0.20347 | 0.2115181 | 0.0965104
148.62801 | 8.91717 | 25892.60101 | 1.27651 | 0.09664 | 323.6575126 | 9.66375 | 3.20225 | 2.04262 | -0.20359 | 0.2113693 | 0.0966375
148.72801 | 8.92301 | 25892.44366 | 1.27625 | 0.09668 | 323.6555458 | 9.66788 | 3.20362 | 2.04969 | -0.2043 | 0.2120103 | 0.0966788
148.82801 | 8.92917 | 25892.1808 | 1.27656 | 0.0968 | 323.65226 | 9.68005 | 3.20765 | 2.04269 | -0.2036 | 0.2110206 | 0.0968005
148.92801 | 8.93512 | 25890.42842 | 1.27639 | 0.09692 | 323.6303553 | 9.69226 | 3.2117 | 2.03827 | -0.20316 | 0.2102987 | 0.0969226
149.02801 | 8.94133 | 25894.52863 | 1.27667 | 0.097 | 323.6816079 | 9.69978 | 3.21419 | 2.04582 | -0.20391 | 0.2109141 | 0.0969978
149.12801 | 8.94728 | 25892.44008 | 1.27658 | 0.0971 | 323.655501 | 9.71005 | 3.21759 | 2.04791 | -0.20412 | 0.2109062 | 0.0971005
149.22801 | 8.95307 | 25894.42492 | 1.27646 | 0.09722 | 323.6803115 | 9.72162 | 3.22143 | 2.04746 | -0.20408 | 0.2106089 | 0.0972162
149.32801 | 8.95917 | 25894.50538 | 1.27643 | 0.0973 | 323.6813173 | 9.73006 | 3.22422 | 2.04434 | -0.20376 | 0.2101056 | 0.0973006
149.42801 | 8.96512 | 25892.35783 | 1.27645 | 0.09738 | 323.6544729 | 9.73785 | 3.2268 | 2.04762 | -0.20409 | 0.2102743 | 0.0973785
149.52801 | 8.97128 | 25894.47498 | 1.2764 | 0.09746 | 323.6809373 | 9.7461 | 3.22954 | 2.04036 | -0.20337 | 0.2093514 | 0.097461
149.62801 | 8.97723 | 25892.75658 | 1.27641 | 0.09756 | 323.6594573 | 9.7563 | 3.23292 | 2.04955 | -0.20428 | 0.2100745 | 0.097563
149.72801 | 8.98328 | 25895.29574 | 1.27643 | 0.09765 | 323.6911968 | 9.7652 | 3.23587 | 2.04472 | -0.2038 | 0.2093884 | 0.097652
149.82801 | 8.98917 | 25893.17679 | 1.27628 | 0.09775 | 323.6647099 | 9.77482 | 3.23906 | 2.05068 | -0.2044 | 0.2097921 | 0.0977482
149.92801 | 8.99501 | 25892.83526 | 1.27648 | 0.09787 | 323.6604408 | 9.7866 | 3.24296 | 2.04605 | -0.20393 | 0.2090665 | 0.097866
150.02801 | 9.00123 | 25892.44187 | 1.27632 | 0.09793 | 323.6555234 | 9.79315 | 3.24513 | 2.04016 | -0.20335 | 0.2083252 | 0.0979315
150.12801 | 9.00717 | 25890.26034 | 1.27635 | 0.09804 | 323.6282543 | 9.80381 | 3.24866 | 2.03643 | -0.20298 | 0.2077182 | 0.0980381
150.22801 | 9.01328 | 25895.07759 | 1.27646 | 0.09812 | 323.6884699 | 9.81221 | 3.25145 | 2.04246 | -0.20358 | 0.2081549 | 0.0981221
150.32801 | 9.01933 | 25892.6779 | 1.27642 | 0.09825 | 323.6584738 | 9.82451 | 3.25552 | 2.03799 | -0.20313 | 0.2074394 | 0.0982451
150.42801 | 9.02507 | 25892.56346 | 1.27646 | 0.09832 | 323.6570433 | 9.832 | 3.258 | 2.03119 | -0.20245 | 0.2065897 | 0.09832
150.52801 | 9.03117 | 25892.72082 | 1.27656 | 0.09844 | 323.6590103 | 9.84431 | 3.26208 | 2.04216 | -0.20355 | 0.2074457 | 0.0984431
150.62801 | 9.03717 | 25890.19954 | 1.27645 | 0.09853 | 323.6274943 | 9.85335 | 3.26508 | 2.03922 | -0.20325 | 0.206957 | 0.0985335
150.72801 | 9.04323 | 25893.00692 | 1.27653 | 0.09866 | 323.6625865 | 9.86641 | 3.2694 | 2.03992 | -0.20332 | 0.206754 | 0.0986641
150.82801 | 9.04917 | 25893.33057 | 1.27652 | 0.09872 | 323.6666321 | 9.87241 | 3.27139 | 2.03387 | -0.20272 | 0.2060156 | 0.0987241
150.92801 | 9.05517 | 25895.62297 | 1.27648 | 0.09887 | 323.6952871 | 9.88701 | 3.27623 | 2.03685 | -0.20302 | 0.2060127 | 0.0988701
151.02801 | 9.06112 | 25893.23401 | 1.27659 | 0.09894 | 323.6654251 | 9.89367 | 3.27844 | 2.03318 | -0.20265 | 0.2055031 | 0.0989367
151.12801 | 9.06712 | 25892.99798 | 1.27651 | 0.09901 | 323.6624748 | 9.90097 | 3.28086 | 2.02944 | -0.20228 | 0.2049739 | 0.0990097
151.22801 | 9.07339 | 25893.33773 | 1.27663 | 0.0991 | 323.6667216 | 9.91024 | 3.28393 | 2.03154 | -0.20249 | 0.204994 | 0.0991024
151.32801 | 9.07917 | 25890.03861 | 1.27651 | 0.09923 | 323.6254826 | 9.92311 | 3.28819 | 2.0188 | -0.20122 | 0.2034443 | 0.0992311
151.42801 | 9.08517 | 25893.7794 | 1.27652 | 0.09929 | 323.6722425 | 9.92926 | 3.29023 | 2.03461 | -0.20279 | 0.2049105 | 0.0992926
151.52801 | 9.09117 | 25891.67476 | 1.27638 | 0.09941 | 323.6459345 | 9.94075 | 3.29404 | 2.02264 | -0.2016 | 0.2034696 | 0.0994075
151.62801 | 9.09701 | 25892.00556 | 1.27654 | 0.09949 | 323.6500695 | 9.94855 | 3.29662 | 2.0178 | -0.20112 | 0.2028235 | 0.0994855
151.72801 | 9.10328 | 25893.14461 | 1.27639 | 0.09957 | 323.6643076 | 9.95698 | 3.29942 | 2.03024 | -0.20236 | 0.2039012 | 0.0995698
151.82801 | 9.10928 | 25891.4566 | 1.27655 | 0.09964 | 323.6432075 | 9.96436 | 3.30186 | 2.07157 | -0.20648 | 0.2078979 | 0.0996436
151.92801 | 9.11528 | 25893.58091 | 1.27654 | 0.09979 | 323.6697614 | 9.97853 | 3.30656 | 2.07336 | -0.20666 | 0.2077821 | 0.0997853
152.02801 | 9.12117 | 25893.13745 | 1.27662 | 0.09983 | 323.6642181 | 9.98323 | 3.30812 | 2.06303 | -0.20563 | 0.2066496 | 0.0998323
152.12801 | 9.12712 | 25893.13209 | 1.27656 | 0.09993 | 323.6641511 | 9.99343 | 3.31149 | 2.07241 | -0.20656 | 0.2073772 | 0.0999343
152.22801 | 9.13312 | 25892.42935 | 1.27664 | 0.1 | 323.6553669 | 10.00021 | 3.31374 | 2.07765 | -0.20708 | 0.2077606 | 0.1000021
152.32801 | 9.13907 | 25890.30862 | 1.27652 | 0.10008 | 323.6288578 | 10.00769 | 3.31622 | 2.08059 | -0.20738 | 0.2078991 | 0.1000769
152.42801 | 9.14533 | 25893.92602 | 1.27655 | 0.10018 | 323.6740753 | 10.01761 | 3.31951 | 2.07833 | -0.20715 | 0.2074676 | 0.1001761
152.52801 | 9.15123 | 25892.12537 | 1.27676 | 0.10022 | 323.6515671 | 10.0224 | 3.3211 | 2.09054 | -0.20837 | 0.2085868 | 0.100224
152.62801 | 9.15712 | 25894.82725 | 1.27634 | 0.10033 | 323.6853406 | 10.03319 | 3.32467 | 2.09984 | -0.2093 | 0.2092894 | 0.1003319
152.72801 | 9.16323 | 25894.04762 | 1.2765 | 0.10043 | 323.6755953 | 10.04287 | 3.32788 | 2.09739 | -0.20905 | 0.2088437 | 0.1004287
152.82801 | 9.16907 | 25890.5375 | 1.27638 | 0.10053 | 323.6317188 | 10.05336 | 3.33135 | 2.11751 | -0.21106 | 0.2106271 | 0.1005336
152.92801 | 9.17528 | 25892.51339 | 1.27652 | 0.10058 | 323.6564174 | 10.0584 | 3.33302 | 2.15574 | -0.21487 | 0.2143224 | 0.100584
153.02801 | 9.18123 | 25889.90092 | 1.27657 | 0.10069 | 323.6237615 | 10.0695 | 3.3367 | 2.15732 | -0.21502 | 0.214243 | 0.100695
153.12801 | 9.18717 | 25892.84241 | 1.27672 | 0.10077 | 323.6605301 | 10.07745 | 3.33934 | 2.14803 | -0.2141 | 0.2131521 | 0.1007745
153.22801 | 9.19317 | 25892.48121 | 1.27648 | 0.10084 | 323.6560151 | 10.08407 | 3.34153 | 2.14645 | -0.21394 | 0.2128555 | 0.1008407
153.32801 | 9.19907 | 25892.15577 | 1.27664 | 0.10092 | 323.6519471 | 10.09234 | 3.34427 | 2.15457 | -0.21475 | 0.2134857 | 0.1009234
153.42801 | 9.20528 | 25891.88218 | 1.27652 | 0.10103 | 323.6485273 | 10.10287 | 3.34776 | 2.1474 | -0.21404 | 0.2125535 | 0.1010287
153.52801 | 9.21117 | 25889.45746 | 1.27664 | 0.1011 | 323.6182183 | 10.10951 | 3.34996 | 2.14112 | -0.21341 | 0.2117927 | 0.1010951
153.62801 | 9.21728 | 25893.116 | 1.27674 | 0.1012 | 323.66395 | 10.11962 | 3.35331 | 2.14551 | -0.21385 | 0.2120149 | 0.1011962
153.72801 | 9.22317 | 25890.39087 | 1.2764 | 0.10132 | 323.6298859 | 10.13235 | 3.35753 | 2.13561 | -0.21286 | 0.2107714 | 0.1013235
153.82801 | 9.22901 | 25891.87503 | 1.27658 | 0.10139 | 323.6484379 | 10.13884 | 3.35968 | 2.14678 | -0.21397 | 0.2117382 | 0.1013884
153.92801 | 9.23528 | 25893.21613 | 1.27647 | 0.10147 | 323.6652016 | 10.14691 | 3.36235 | 2.14335 | -0.21363 | 0.2112318 | 0.1014691
154.02801 | 9.24117 | 25888.97645 | 1.27648 | 0.1016 | 323.6122056 | 10.15955 | 3.36654 | 2.13868 | -0.21317 | 0.2105093 | 0.1015955
154.12801 | 9.24733 | 25891.93046 | 1.27664 | 0.10168 | 323.6491308 | 10.16751 | 3.36918 | 2.14335 | -0.21363 | 0.2108038 | 0.1016751
154.22801 | 9.25323 | 25889.44674 | 1.27664 | 0.10175 | 323.6180843 | 10.17495 | 3.37164 | 2.1407 | -0.21337 | 0.2103892 | 0.1017495
154.32801 | 9.25912 | 25890.15841 | 1.27652 | 0.10188 | 323.6269801 | 10.18823 | 3.37604 | 2.14387 | -0.21368 | 0.2104261 | 0.1018823
154.42801 | 9.26512 | 25889.23931 | 1.27655 | 0.10196 | 323.6154914 | 10.19582 | 3.37856 | 2.14217 | -0.21351 | 0.2101028 | 0.1019582
154.52801 | 9.27107 | 25888.37922 | 1.27665 | 0.10208 | 323.6047403 | 10.20819 | 3.38266 | 2.14167 | -0.21346 | 0.2097992 | 0.1020819
154.62801 | 9.27728 | 25889.31978 | 1.27656 | 0.10219 | 323.6164973 | 10.21925 | 3.38632 | 2.13389 | -0.21269 | 0.2088108 | 0.1021925
154.72801 | 9.28323 | 25888.42571 | 1.27669 | 0.10227 | 323.6053214 | 10.22654 | 3.38874 | 2.14159 | -0.21346 | 0.2094149 | 0.1022654
154.82801 | 9.28928 | 25892.35067 | 1.27642 | 0.10235 | 323.6543834 | 10.23507 | 3.39157 | 2.13602 | -0.2129 | 0.2086962 | 0.1023507
154.92801 | 9.29523 | 25889.41455 | 1.27646 | 0.10245 | 323.6176819 | 10.24475 | 3.39477 | 2.1363 | -0.21293 | 0.2085263 | 0.1024475
155.02801 | 9.30101 | 25889.12666 | 1.27665 | 0.10253 | 323.6140833 | 10.25347 | 3.39766 | 2.13284 | -0.21258 | 0.2080115 | 0.1025347
155.12801 | 9.30723 | 25889.166 | 1.27656 | 0.10265 | 323.614575 | 10.26486 | 3.40144 | 2.13016 | -0.21232 | 0.2075196 | 0.1026486
155.22801 | 9.31312 | 25885.91337 | 1.27656 | 0.10272 | 323.5739171 | 10.27155 | 3.40365 | 2.12966 | -0.21227 | 0.2073358 | 0.1027155
155.32801 | 9.31928 | 25890.16914 | 1.27676 | 0.10281 | 323.6271143 | 10.28059 | 3.40665 | 2.12636 | -0.21194 | 0.2068325 | 0.1028059
155.42801 | 9.32517 | 25889.53614 | 1.27657 | 0.10288 | 323.6192018 | 10.28784 | 3.40905 | 2.13217 | -0.21252 | 0.2072515 | 0.1028784
155.52801 | 9.33112 | 25889.51826 | 1.27669 | 0.10298 | 323.6189783 | 10.29753 | 3.41226 | 2.13526 | -0.21283 | 0.2073565 | 0.1029753
155.62801 | 9.33717 | 25888.69929 | 1.27654 | 0.10305 | 323.6087411 | 10.30535 | 3.41485 | 2.12853 | -0.21216 | 0.2065461 | 0.1030535
155.72801 | 9.34317 | 25887.48872 | 1.27678 | 0.10314 | 323.593609 | 10.31392 | 3.4177 | 2.12586 | -0.21189 | 0.2061156 | 0.1031392
155.82801 | 9.34933 | 25889.14096 | 1.27631 | 0.10323 | 323.614262 | 10.32293 | 3.42068 | 2.13087 | -0.21239 | 0.206421 | 0.1032293
155.92801 | 9.35517 | 25886.21914 | 1.27695 | 0.1033 | 323.5777393 | 10.3303 | 3.42312 | 2.1235 | -0.21165 | 0.2055603 | 0.103303
156.02801 | 9.36106 | 25889.03368 | 1.27625 | 0.10341 | 323.612921 | 10.34138 | 3.42679 | 2.1179 | -0.2111 | 0.2047986 | 0.1034138
156.12801 | 9.36717 | 25888.6385 | 1.27652 | 0.10348 | 323.6079813 | 10.34769 | 3.42888 | 2.11987 | -0.21129 | 0.2048641 | 0.1034769
156.22801 | 9.37306 | 25886.87897 | 1.27661 | 0.10358 | 323.5859871 | 10.35812 | 3.43234 | 2.12373 | -0.21168 | 0.2050304 | 0.1035812
156.32801 | 9.37939 | 25889.61661 | 1.2766 | 0.10368 | 323.6202076 | 10.36782 | 3.43556 | 2.12133 | -0.21144 | 0.2046071 | 0.1036782
156.42801 | 9.38528 | 25885.83827 | 1.27644 | 0.10377 | 323.5729784 | 10.37693 | 3.43857 | 2.12156 | -0.21146 | 0.2044497 | 0.1037693
156.52801 | 9.39117 | 25888.955 | 1.27708 | 0.10386 | 323.6119375 | 10.38593 | 3.44156 | 2.13229 | -0.21253 | 0.2053056 | 0.1038593
156.62801 | 9.39723 | 25887.91072 | 1.27626 | 0.10398 | 323.598884 | 10.39752 | 3.4454 | 2.15413 | -0.21471 | 0.2071773 | 0.1039752
156.72801 | 9.40301 | 25886.28173 | 1.27669 | 0.10403 | 323.5785216 | 10.40288 | 3.44717 | 2.15931 | -0.21522 | 0.2075685 | 0.1040288
156.82801 | 9.40917 | 25886.87003 | 1.27646 | 0.10413 | 323.5858754 | 10.41314 | 3.45057 | 2.15801 | -0.21509 | 0.2072391 | 0.1041314
156.92801 | 9.41523 | 25885.49495 | 1.27646 | 0.10424 | 323.5686869 | 10.42402 | 3.45418 | 2.15982 | -0.21527 | 0.2071965 | 0.1042402
157.02801 | 9.42133 | 25888.06808 | 1.27644 | 0.10435 | 323.600851 | 10.43549 | 3.45798 | 2.16259 | -0.21555 | 0.2072342 | 0.1043549
157.12801 | 9.42723 | 25886.29246 | 1.27665 | 0.10444 | 323.5786558 | 10.44436 | 3.46092 | 2.16425 | -0.21572 | 0.2072171 | 0.1044436
157.22801 | 9.43307 | 25887.46011 | 1.27643 | 0.10453 | 323.5932514 | 10.45343 | 3.46392 | 2.165 | -0.21579 | 0.2071091 | 0.1045343
157.32801 | 9.43923 | 25885.71131 | 1.27651 | 0.10464 | 323.5713914 | 10.46378 | 3.46735 | 2.1646 | -0.21575 | 0.206866 | 0.1046378
157.42801 | 9.44507 | 25882.49981 | 1.27641 | 0.10474 | 323.5312476 | 10.47416 | 3.47079 | 2.16217 | -0.21551 | 0.206429 | 0.1047416
157.52801 | 9.45128 | 25886.39081 | 1.27652 | 0.10483 | 323.5798851 | 10.48314 | 3.47377 | 2.17788 | -0.21707 | 0.2077507 | 0.1048314
157.62801 | 9.45723 | 25883.59773 | 1.2764 | 0.10494 | 323.5449716 | 10.49429 | 3.47746 | 2.1733 | -0.21662 | 0.2070936 | 0.1049429
157.72801 | 9.46317 | 25885.60939 | 1.27664 | 0.10505 | 323.5701174 | 10.50483 | 3.48096 | 2.17267 | -0.21655 | 0.2068258 | 0.1050483
157.82801 | 9.46923 | 25885.15341 | 1.27625 | 0.10512 | 323.5644176 | 10.51232 | 3.48344 | 2.17476 | -0.21676 | 0.2068773 | 0.1051232
157.92801 | 9.47512 | 25882.79486 | 1.27665 | 0.10523 | 323.5349358 | 10.52347 | 3.48713 | 2.18719 | -0.218 | 0.2078392 | 0.1052347
158.02801 | 9.48133 | 25883.8284 | 1.27646 | 0.10534 | 323.547855 | 10.53356 | 3.49048 | 2.19062 | -0.21834 | 0.2079658 | 0.1053356
158.12801 | 9.48717 | 25881.7327 | 1.27672 | 0.10546 | 323.5216588 | 10.5465 | 3.49476 | 2.2311 | -0.22238 | 0.2115489 | 0.105465
158.22801 | 9.49328 | 25884.32193 | 1.27649 | 0.10555 | 323.5540241 | 10.55502 | 3.49759 | 2.23484 | -0.22275 | 0.2117324 | 0.1055502
158.32801 | 9.49923 | 25882.63571 | 1.27668 | 0.10566 | 323.5329464 | 10.56616 | 3.50128 | 2.23632 | -0.2229 | 0.2116493 | 0.1056616
158.42801 | 9.50501 | 25883.34203 | 1.27656 | 0.10579 | 323.5417754 | 10.57938 | 3.50566 | 2.23712 | -0.22298 | 0.2114604 | 0.1057938
158.52801 | 9.51128 | 25882.21014 | 1.27675 | 0.10589 | 323.5276268 | 10.58937 | 3.50897 | 2.23402 | -0.22267 | 0.2109682 | 0.1058937
158.62801 | 9.51717 | 25879.24182 | 1.27651 | 0.10599 | 323.4905228 | 10.59866 | 3.51205 | 2.23904 | -0.22317 | 0.2112569 | 0.1059866
158.72801 | 9.52328 | 25882.89857 | 1.27662 | 0.10607 | 323.5362321 | 10.60679 | 3.51474 | 2.22885 | -0.22215 | 0.2101343 | 0.1060679
158.82801 | 9.52923 | 25880.78678 | 1.27648 | 0.10617 | 323.5098348 | 10.61728 | 3.51822 | 2.23962 | -0.22323 | 0.210941 | 0.1061728
158.92801 | 9.53507 | 25881.8239 | 1.27671 | 0.10624 | 323.5227988 | 10.62431 | 3.52055 | 2.22657 | -0.22193 | 0.2095731 | 0.1062431
159.02801 | 9.54112 | 25881.5074 | 1.27676 | 0.10635 | 323.5188425 | 10.63452 | 3.52393 | 2.22534 | -0.2218 | 0.2092563 | 0.1063452
159.12801 | 9.54717 | 25880.70095 | 1.27655 | 0.1064 | 323.5087619 | 10.63964 | 3.52563 | 2.22548 | -0.22182 | 0.2091687 | 0.1063964
159.22801 | 9.55333 | 25881.66475 | 1.27662 | 0.10649 | 323.5208094 | 10.64903 | 3.52874 | 2.23125 | -0.22239 | 0.2095261 | 0.1064903
159.32801 | 9.55923 | 25880.60796 | 1.27656 | 0.10661 | 323.5075995 | 10.66077 | 3.53263 | 2.22537 | -0.22181 | 0.2087438 | 0.1066077
159.42801 | 9.56517 | 25882.27272 | 1.27661 | 0.10668 | 323.528409 | 10.66805 | 3.53504 | 2.24049 | -0.22332 | 0.2100187 | 0.1066805
159.52801 | 9.57112 | 25880.70989 | 1.27666 | 0.10675 | 323.5088736 | 10.67475 | 3.53726 | 2.22435 | -0.22171 | 0.2083749 | 0.1067475
159.62801 | 9.57696 | 25878.93605 | 1.27653 | 0.10681 | 323.4867006 | 10.68137 | 3.53946 | 2.23124 | -0.22239 | 0.2088908 | 0.1068137
159.72801 | 9.58328 | 25879.32587 | 1.2766 | 0.10691 | 323.4915734 | 10.69072 | 3.54256 | 2.22975 | -0.22224 | 0.2085687 | 0.1069072
159.82801 | 9.58917 | 25876.94585 | 1.27666 | 0.10701 | 323.4618231 | 10.70124 | 3.54604 | 2.2294 | -0.22221 | 0.208331 | 0.1070124
159.92801 | 9.59517 | 25880.71883 | 1.27656 | 0.10711 | 323.5089854 | 10.71088 | 3.54923 | 2.23274 | -0.22254 | 0.2084553 | 0.1071088
160.02801 | 9.60128 | 25878.85737 | 1.27645 | 0.1072 | 323.4857171 | 10.72032 | 3.55236 | 2.22472 | -0.22174 | 0.2075237 | 0.1072032
160.12801 | 9.60701 | 25877.20692 | 1.27673 | 0.10725 | 323.4650865 | 10.72498 | 3.55391 | 2.22481 | -0.22175 | 0.2074419 | 0.1072498
160.22801 | 9.61317 | 25877.89714 | 1.27661 | 0.10736 | 323.4737143 | 10.73596 | 3.55755 | 2.22424 | -0.22169 | 0.2071766 | 0.1073596
160.32801 | 9.61917 | 25875.02539 | 1.27651 | 0.10747 | 323.4378174 | 10.7468 | 3.56114 | 2.21949 | -0.22122 | 0.2065257 | 0.107468
160.42801 | 9.62523 | 25877.11215 | 1.2767 | 0.10756 | 323.4639019 | 10.75584 | 3.56413 | 2.21682 | -0.22096 | 0.2061038 | 0.1075584
160.52801 | 9.63117 | 25876.62578 | 1.27655 | 0.10765 | 323.4578223 | 10.76469 | 3.56706 | 2.21823 | -0.2211 | 0.2060654 | 0.1076469
160.62801 | 9.63712 | 25878.96287 | 1.27655 | 0.10773 | 323.4870359 | 10.77291 | 3.56979 | 2.21902 | -0.22117 | 0.2059815 | 0.1077291
160.72801 | 9.64328 | 25878.45504 | 1.27663 | 0.10786 | 323.480688 | 10.78573 | 3.57404 | 2.21827 | -0.2211 | 0.2056671 | 0.1078573
160.82801 | 9.64912 | 25874.64452 | 1.2764 | 0.10794 | 323.4330565 | 10.79385 | 3.57673 | 2.21387 | -0.22066 | 0.2051048 | 0.1079385
160.92801 | 9.65539 | 25877.88463 | 1.27669 | 0.10803 | 323.4735579 | 10.80256 | 3.57962 | 2.20942 | -0.22022 | 0.2045274 | 0.1080256
161.02801 | 9.66128 | 25874.20464 | 1.27654 | 0.10812 | 323.427558 | 10.81172 | 3.58265 | 2.20993 | -0.22027 | 0.2044013 | 0.1081172
161.12801 | 9.66712 | 25876.92797 | 1.27669 | 0.10821 | 323.4615996 | 10.82111 | 3.58576 | 2.21716 | -0.22099 | 0.2048921 | 0.1082111
161.22801 | 9.67317 | 25875.01109 | 1.27659 | 0.10832 | 323.4376386 | 10.83156 | 3.58922 | 2.25457 | -0.22472 | 0.2081482 | 0.1083156
161.32801 | 9.67906 | 25873.59309 | 1.27667 | 0.10843 | 323.4199136 | 10.84316 | 3.59307 | 2.25103 | -0.22437 | 0.2075991 | 0.1084316
161.42801 | 9.68528 | 25874.73929 | 1.27662 | 0.10854 | 323.4342411 | 10.85408 | 3.59669 | 2.25791 | -0.22505 | 0.2080241 | 0.1085408
161.52801 | 9.69128 | 25872.92075 | 1.27652 | 0.10861 | 323.4115094 | 10.86083 | 3.59892 | 2.25085 | -0.22435 | 0.2072448 | 0.1086083
161.62801 | 9.69733 | 25875.69952 | 1.27667 | 0.10872 | 323.446244 | 10.87205 | 3.60264 | 2.24573 | -0.22384 | 0.2065599 | 0.1087205
161.72801 | 9.70312 | 25872.01774 | 1.27656 | 0.10882 | 323.4002218 | 10.88163 | 3.60582 | 2.24944 | -0.22421 | 0.206719 | 0.1088163
161.82801 | 9.70901 | 25873.33918 | 1.27665 | 0.10889 | 323.4167398 | 10.88862 | 3.60813 | 2.25207 | -0.22447 | 0.2068279 | 0.1088862
161.92801 | 9.71523 | 25872.63286 | 1.27665 | 0.10898 | 323.4079108 | 10.89764 | 3.61112 | 2.2484 | -0.2241 | 0.2063199 | 0.1089764
162.02801 | 9.72112 | 25869.12274 | 1.27676 | 0.10912 | 323.3640343 | 10.91169 | 3.61578 | 2.2545 | -0.22471 | 0.2066133 | 0.1091169
162.12801 | 9.72733 | 25873.57163 | 1.27683 | 0.1092 | 323.4196454 | 10.91968 | 3.61842 | 2.24987 | -0.22425 | 0.2060381 | 0.1091968
162.22801 | 9.73328 | 25871.49024 | 1.27676 | 0.10931 | 323.393628 | 10.93115 | 3.62222 | 2.25353 | -0.22461 | 0.2061567 | 0.1093115
162.32801 | 9.73907 | 25871.86933 | 1.27679 | 0.10937 | 323.3983666 | 10.93728 | 3.62426 | 2.24529 | -0.22379 | 0.2052878 | 0.1093728
162.42801 | 9.74517 | 25870.77141 | 1.27674 | 0.10947 | 323.3846426 | 10.94708 | 3.6275 | 2.25856 | -0.22512 | 0.2063162 | 0.1094708
162.52801 | 9.75117 | 25868.12139 | 1.27679 | 0.10953 | 323.3515174 | 10.95298 | 3.62946 | 2.24862 | -0.22412 | 0.2052976 | 0.1095298
162.62801 | 9.75723 | 25868.33775 | 1.27695 | 0.10961 | 323.3542219 | 10.96123 | 3.63219 | 2.26064 | -0.22532 | 0.2062396 | 0.1096123
162.72801 | 9.76323 | 25868.40212 | 1.27683 | 0.10974 | 323.3550265 | 10.97354 | 3.63627 | 2.26198 | -0.22546 | 0.2061304 | 0.1097354
162.82801 | 9.76923 | 25871.23811 | 1.27676 | 0.10982 | 323.3904764 | 10.98225 | 3.63916 | 2.27381 | -0.22664 | 0.2070441 | 0.1098225
162.92801 | 9.77523 | 25869.70389 | 1.27692 | 0.10991 | 323.3712986 | 10.99122 | 3.64213 | 2.28305 | -0.22756 | 0.2077158 | 0.1099122
163.02801 | 9.78107 | 25867.85853 | 1.27686 | 0.10996 | 323.3482316 | 10.99577 | 3.64364 | 2.27272 | -0.22653 | 0.2066904 | 0.1099577
163.12801 | 9.78733 | 25868.40749 | 1.27692 | 0.11005 | 323.3550936 | 11.00482 | 3.64664 | 2.32839 | -0.23208 | 0.2115791 | 0.1100482
163.22801 | 9.79317 | 25865.4356 | 1.27671 | 0.11011 | 323.317945 | 11.01099 | 3.64868 | 2.32475 | -0.23171 | 0.21113 | 0.1101099
163.32801 | 9.79917 | 25868.83843 | 1.27696 | 0.11017 | 323.3604804 | 11.01726 | 3.65076 | 2.32028 | -0.23127 | 0.2106041 | 0.1101726
163.42801 | 9.80523 | 25867.59746 | 1.27654 | 0.11027 | 323.3449683 | 11.02696 | 3.65397 | 2.31 | -0.23024 | 0.2094866 | 0.1102696
163.52801 | 9.81101 | 25867.04493 | 1.27693 | 0.11039 | 323.3380616 | 11.03852 | 3.6578 | 2.31927 | -0.23117 | 0.210107 | 0.1103852
163.62801 | 9.81728 | 25867.82098 | 1.27683 | 0.11045 | 323.3477623 | 11.04528 | 3.66004 | 2.3131 | -0.23055 | 0.2094198 | 0.1104528
163.72801 | 9.82322 | 25864.02655 | 1.27669 | 0.11055 | 323.3003319 | 11.05475 | 3.66318 | 2.31521 | -0.23076 | 0.2094312 | 0.1105475
163.82801 | 9.82928 | 25866.16874 | 1.27695 | 0.11067 | 323.3271093 | 11.06669 | 3.66714 | 2.31842 | -0.23108 | 0.2094953 | 0.1106669
163.92801 | 9.83523 | 25864.99929 | 1.27678 | 0.11074 | 323.3124911 | 11.07383 | 3.6695 | 2.30957 | -0.2302 | 0.2085611 | 0.1107383
164.02801 | 9.84112 | 25865.4964 | 1.27683 | 0.1108 | 323.318705 | 11.07963 | 3.67142 | 2.30882 | -0.23013 | 0.2083842 | 0.1107963
164.12801 | 9.84712 | 25863.51871 | 1.27671 | 0.11092 | 323.2939839 | 11.09234 | 3.67564 | 2.31187 | -0.23043 | 0.2084204 | 0.1109234
164.22801 | 9.85306 | 25861.67872 | 1.2768 | 0.11102 | 323.270984 | 11.10173 | 3.67875 | 2.31226 | -0.23047 | 0.2082793 | 0.1110173
164.32801 | 9.85939 | 25864.26258 | 1.27663 | 0.11111 | 323.3032823 | 11.11143 | 3.68196 | 2.31876 | -0.23112 | 0.2086824 | 0.1111143
164.42801 | 9.86523 | 25860.26251 | 1.27685 | 0.11121 | 323.2532814 | 11.12113 | 3.68518 | 2.31634 | -0.23087 | 0.2082828 | 0.1112113
164.52801 | 9.87117 | 25863.33454 | 1.27678 | 0.11128 | 323.2916818 | 11.1279 | 3.68742 | 2.31029 | -0.23027 | 0.2076124 | 0.111279
164.62801 | 9.87728 | 25862.36179 | 1.27674 | 0.11142 | 323.2795224 | 11.14152 | 3.69193 | 2.30603 | -0.22985 | 0.2069762 | 0.1114152
164.72801 | 9.88301 | 25859.5258 | 1.27682 | 0.11147 | 323.2440725 | 11.14669 | 3.69365 | 2.30562 | -0.22981 | 0.2068435 | 0.1114669
164.82801 | 9.88923 | 25861.45163 | 1.27661 | 0.11157 | 323.2681454 | 11.15743 | 3.6972 | 2.30779 | -0.23002 | 0.2068389 | 0.1115743
164.92801 | 9.89517 | 25858.61206 | 1.27661 | 0.11169 | 323.2326508 | 11.16901 | 3.70104 | 2.30243 | -0.22949 | 0.2061445 | 0.1116901
165.02801 | 9.90123 | 25861.18519 | 1.27686 | 0.11178 | 323.2648149 | 11.17845 | 3.70417 | 2.29468 | -0.22872 | 0.2052771 | 0.1117845
165.12801 | 9.90723 | 25860.8222 | 1.2767 | 0.11187 | 323.2602775 | 11.18738 | 3.70713 | 2.30797 | -0.23004 | 0.2063012 | 0.1118738
165.22801 | 9.91312 | 25861.86647 | 1.27689 | 0.11199 | 323.2733309 | 11.1991 | 3.71101 | 2.30273 | -0.22952 | 0.2056174 | 0.111991
165.32801 | 9.91923 | 25859.0287 | 1.27669 | 0.11205 | 323.2378588 | 11.20454 | 3.71282 | 2.29229 | -0.22848 | 0.2045858 | 0.1120454
165.42801 | 9.92517 | 25856.93479 | 1.27683 | 0.11216 | 323.2116849 | 11.21575 | 3.71653 | 2.29235 | -0.22848 | 0.2043867 | 0.1121575
165.52801 | 9.93133 | 25858.73544 | 1.27697 | 0.11225 | 323.234193 | 11.22498 | 3.71959 | 2.28722 | -0.22797 | 0.2037616 | 0.1122498
165.62801 | 9.93723 | 25855.7421 | 1.27688 | 0.11239 | 323.1967763 | 11.23871 | 3.72414 | 2.28418 | -0.22767 | 0.2032422 | 0.1123871
165.72801 | 9.94307 | 25857.7162 | 1.27698 | 0.11244 | 323.2214525 | 11.24406 | 3.72591 | 2.31564 | -0.23081 | 0.2059434 | 0.1124406
165.82801 | 9.94923 | 25856.43053 | 1.27683 | 0.11253 | 323.2053816 | 11.25311 | 3.72891 | 2.32973 | -0.23221 | 0.2070299 | 0.1125311
165.92801 | 9.95512 | 25853.46043 | 1.27686 | 0.11263 | 323.1682554 | 11.26335 | 3.7323 | 2.32381 | -0.23162 | 0.2063161 | 0.1126335
166.02801 | 9.96133 | 25855.97456 | 1.27695 | 0.11272 | 323.199682 | 11.27193 | 3.73515 | 2.32633 | -0.23187 | 0.2063826 | 0.1127193
166.12801 | 9.96728 | 25854.03979 | 1.27705 | 0.11278 | 323.1754974 | 11.27778 | 3.73708 | 2.32753 | -0.23199 | 0.2063819 | 0.1127778
166.22801 | 9.97317 | 25855.48103 | 1.27691 | 0.11293 | 323.1935129 | 11.29255 | 3.74198 | 2.32287 | -0.23153 | 0.2056993 | 0.1129255
166.32801 | 9.97912 | 25855.02326 | 1.27701 | 0.11296 | 323.1877908 | 11.29629 | 3.74322 | 2.33829 | -0.23306 | 0.2069963 | 0.1129629
166.42801 | 9.98506 | 25852.97763 | 1.2771 | 0.11309 | 323.1622204 | 11.30864 | 3.74731 | 2.34019 | -0.23325 | 0.2069382 | 0.1130864
166.52801 | 9.99128 | 25853.33526 | 1.27687 | 0.11313 | 323.1666908 | 11.3127 | 3.74866 | 2.33671 | -0.23291 | 0.2065563 | 0.113127
166.62801 | 9.99723 | 25850.89624 | 1.27712 | 0.11322 | 323.136203 | 11.32155 | 3.75159 | 2.3328 | -0.23252 | 0.2060495 | 0.1132155
166.72801 | 10.00323 | 25853.77157 | 1.27686 | 0.11328 | 323.1721446 | 11.32837 | 3.75385 | 2.33022 | -0.23226 | 0.2056977 | 0.1132837
166.82801 | 10.00917 | 25851.56143 | 1.27704 | 0.11338 | 323.1445179 | 11.33788 | 3.757 | 2.33441 | -0.23268 | 0.2058948 | 0.1133788
166.92801 | 10.01501 | 25851.01426 | 1.277 | 0.11346 | 323.1376783 | 11.34632 | 3.7598 | 2.3364 | -0.23287 | 0.205917 | 0.1134632
167.02801 | 10.02128 | 25851.54891 | 1.27711 | 0.11355 | 323.1443614 | 11.35504 | 3.76269 | 2.32836 | -0.23207 | 0.2050508 | 0.1135504
167.12801 | 10.02712 | 25847.29135 | 1.27712 | 0.11367 | 323.0911419 | 11.36702 | 3.76666 | 2.3329 | -0.23253 | 0.2052341 | 0.1136702
167.22801 | 10.03328 | 25851.30751 | 1.27709 | 0.11376 | 323.1413439 | 11.37595 | 3.76962 | 2.33122 | -0.23236 | 0.2049253 | 0.1137595
167.32801 | 10.03928 | 25849.63024 | 1.27695 | 0.11386 | 323.120378 | 11.38626 | 3.77303 | 2.3277 | -0.23201 | 0.2044306 | 0.1138626
167.42801 | 10.04512 | 25849.65169 | 1.27691 | 0.11396 | 323.1206461 | 11.39632 | 3.77637 | 2.32682 | -0.23192 | 0.2041729 | 0.1139632
167.52801 | 10.05117 | 25848.28198 | 1.27684 | 0.11403 | 323.1035248 | 11.40312 | 3.77862 | 2.33111 | -0.23235 | 0.2044274 | 0.1140312
167.62801 | 10.05706 | 25845.25466 | 1.27701 | 0.11414 | 323.0656833 | 11.41449 | 3.78239 | 2.33572 | -0.23281 | 0.2046276 | 0.1141449
167.72801 | 10.06333 | 25846.31503 | 1.27686 | 0.11426 | 323.0789379 | 11.42562 | 3.78608 | 2.34268 | -0.2335 | 0.2050375 | 0.1142562
167.82801 | 10.06917 | 25843.89389 | 1.27689 | 0.11434 | 323.0486736 | 11.43434 | 3.78896 | 2.34641 | -0.23387 | 0.2052073 | 0.1143434
167.92801 | 10.07512 | 25846.65477 | 1.27683 | 0.11445 | 323.0831846 | 11.44511 | 3.79253 | 2.36712 | -0.23594 | 0.2068237 | 0.1144511
168.02801 | 10.08123 | 25844.61629 | 1.27687 | 0.11455 | 323.0577036 | 11.45482 | 3.79575 | 2.3952 | -0.23874 | 0.2090998 | 0.1145482
168.12801 | 10.08701 | 25843.47546 | 1.27693 | 0.11462 | 323.0434433 | 11.46205 | 3.79815 | 2.39605 | -0.23882 | 0.209042 | 0.1146205
168.22801 | 10.09333 | 25844.62166 | 1.27681 | 0.11474 | 323.0577708 | 11.47404 | 3.80212 | 2.39106 | -0.23832 | 0.2083887 | 0.1147404
168.32801 | 10.09923 | 25839.0981 | 1.27696 | 0.11484 | 322.9887263 | 11.48385 | 3.80537 | 2.39017 | -0.23823 | 0.2081332 | 0.1148385
168.42801 | 10.10517 | 25842.67437 | 1.27676 | 0.11492 | 323.0334296 | 11.49243 | 3.80821 | 2.38886 | -0.2381 | 0.2078638 | 0.1149243
168.52801 | 10.11123 | 25841.34936 | 1.27688 | 0.11503 | 323.016867 | 11.50266 | 3.8116 | 2.3899 | -0.23821 | 0.2077693 | 0.1150266
168.62801 | 10.11707 | 25841.45486 | 1.27688 | 0.11511 | 323.0181858 | 11.51127 | 3.81446 | 2.38162 | -0.23738 | 0.2068946 | 0.1151127
168.72801 | 10.12323 | 25840.63232 | 1.27699 | 0.11521 | 323.007904 | 11.52146 | 3.81783 | 2.39196 | -0.23841 | 0.2076091 | 0.1152146
168.82801 | 10.12917 | 25838.4347 | 1.27689 | 0.11528 | 322.9804338 | 11.52799 | 3.82 | 2.38744 | -0.23796 | 0.2070994 | 0.1152799
168.92801 | 10.13533 | 25839.94567 | 1.2771 | 0.1154 | 322.9993209 | 11.54013 | 3.82402 | 2.38461 | -0.23768 | 0.2066363 | 0.1154013
169.02801 | 10.14123 | 25836.85398 | 1.27693 | 0.11551 | 322.9606748 | 11.55072 | 3.82753 | 2.39275 | -0.23849 | 0.2071516 | 0.1155072
169.12801 | 10.14712 | 25839.74183 | 1.27686 | 0.11561 | 322.9967729 | 11.56101 | 3.83094 | 2.38262 | -0.23748 | 0.206091 | 0.1156101
169.22801 | 10.15323 | 25837.29565 | 1.27709 | 0.11572 | 322.9661956 | 11.57239 | 3.83471 | 2.38451 | -0.23767 | 0.2060516 | 0.1157239
169.32801 | 10.15901 | 25834.61881 | 1.27686 | 0.11577 | 322.9327351 | 11.57681 | 3.83618 | 2.38278 | -0.2375 | 0.2058235 | 0.1157681
169.42801 | 10.16528 | 25836.20489 | 1.27698 | 0.11586 | 322.9525611 | 11.58577 | 3.83914 | 2.37285 | -0.23651 | 0.2048073 | 0.1158577
169.52801 | 10.17123 | 25833.3385 | 1.27693 | 0.11596 | 322.9167313 | 11.59581 | 3.84247 | 2.37428 | -0.23665 | 0.2047533 | 0.1159581
169.62801 | 10.17717 | 25836.26926 | 1.27706 | 0.11606 | 322.9533658 | 11.60611 | 3.84588 | 2.38352 | -0.23757 | 0.2053677 | 0.1160611
169.72801 | 10.18317 | 25834.85126 | 1.27698 | 0.11611 | 322.9356408 | 11.61073 | 3.84741 | 2.37652 | -0.23687 | 0.2046831 | 0.1161073
169.82801 | 10.18906 | 25832.2531 | 1.27708 | 0.1162 | 322.9031638 | 11.62043 | 3.85063 | 2.3629 | -0.23552 | 0.2033402 | 0.1162043
169.92801 | 10.19523 | 25831.56645 | 1.27699 | 0.11626 | 322.8945806 | 11.62636 | 3.85259 | 2.35868 | -0.2351 | 0.2028735 | 0.1162636
170.02801 | 10.20117 | 25830.16634 | 1.27712 | 0.11633 | 322.8770793 | 11.63326 | 3.85488 | 2.37424 | -0.23665 | 0.2040907 | 0.1163326
170.12801 | 10.20717 | 25832.39794 | 1.27705 | 0.1164 | 322.9049743 | 11.63959 | 3.85698 | 2.41053 | -0.24026 | 0.2070975 | 0.1163959
170.22801 | 10.21317 | 25830.54543 | 1.27705 | 0.11649 | 322.8818179 | 11.64897 | 3.86009 | 2.39565 | -0.23878 | 0.2056534 | 0.1164897
170.32801 | 10.21906 | 25830.19495 | 1.27684 | 0.1166 | 322.8774369 | 11.66028 | 3.86383 | 2.41051 | -0.24026 | 0.2067283 | 0.1166028
170.42801 | 10.22522 | 25828.89497 | 1.27705 | 0.11668 | 322.8611871 | 11.66799 | 3.86639 | 2.4079 | -0.24 | 0.206368 | 0.1166799
170.52801 | 10.23117 | 25826.10011 | 1.27676 | 0.1168 | 322.8262514 | 11.67952 | 3.87021 | 2.40143 | -0.23936 | 0.2056103 | 0.1167952
170.62801 | 10.23728 | 25829.96428 | 1.27713 | 0.11686 | 322.8745535 | 11.68582 | 3.8723 | 2.40278 | -0.23949 | 0.205615 | 0.1168582
170.72801 | 10.24328 | 25826.599 | 1.27683 | 0.11693 | 322.8324875 | 11.69261 | 3.87455 | 2.40047 | -0.23926 | 0.205298 | 0.1169261
170.82801 | 10.24907 | 25827.73089 | 1.27688 | 0.11705 | 322.8466361 | 11.70544 | 3.8788 | 2.40534 | -0.23975 | 0.2054891 | 0.1170544
170.92801 | 10.25512 | 25826.7349 | 1.27693 | 0.11713 | 322.8341863 | 11.71321 | 3.88137 | 2.40809 | -0.24002 | 0.2055875 | 0.1171321
171.02801 | 10.26112 | 25823.66824 | 1.27698 | 0.11721 | 322.795853 | 11.72092 | 3.88393 | 2.41481 | -0.24069 | 0.2060256 | 0.1172092
171.12801 | 10.26733 | 25824.84484 | 1.27704 | 0.11734 | 322.8105605 | 11.73357 | 3.88812 | 2.40077 | -0.23929 | 0.204607 | 0.1173357
171.22801 | 10.27322 | 25822.227 | 1.27686 | 0.11741 | 322.7778375 | 11.74135 | 3.8907 | 2.40002 | -0.23922 | 0.2044075 | 0.1174135
171.32801 | 10.27922 | 25824.91457 | 1.27688 | 0.11754 | 322.8114321 | 11.75435 | 3.89501 | 2.39615 | -0.23883 | 0.2038522 | 0.1175435
171.42801 | 10.28522 | 25822.27707 | 1.27693 | 0.11757 | 322.7784634 | 11.75703 | 3.8959 | 2.3979 | -0.239 | 0.2039546 | 0.1175703
171.52801 | 10.29101 | 25820.52648 | 1.27709 | 0.11772 | 322.756581 | 11.77183 | 3.9008 | 2.40066 | -0.23928 | 0.2039326 | 0.1177183
171.62801 | 10.29728 | 25820.85371 | 1.27692 | 0.11777 | 322.7606714 | 11.77748 | 3.90267 | 2.39166 | -0.23838 | 0.2030706 | 0.1177748
171.72801 | 10.30317 | 25817.13259 | 1.27706 | 0.11785 | 322.7141574 | 11.78465 | 3.90505 | 2.39452 | -0.23867 | 0.2031897 | 0.1178465
171.82801 | 10.30923 | 25821.39552 | 1.27701 | 0.11797 | 322.767444 | 11.79735 | 3.90925 | 2.40207 | -0.23942 | 0.203611 | 0.1179735
171.92801 | 10.31528 | 25817.58857 | 1.27689 | 0.11804 | 322.7198571 | 11.80382 | 3.9114 | 2.39251 | -0.23847 | 0.2026895 | 0.1180382
172.02801 | 10.32106 | 25817.47413 | 1.27707 | 0.11811 | 322.7184266 | 11.81149 | 3.91394 | 2.38645 | -0.23786 | 0.2020448 | 0.1181149
172.12801 | 10.32717 | 25817.01279 | 1.27695 | 0.11823 | 322.7126599 | 11.82276 | 3.91767 | 2.4067 | -0.23988 | 0.203565 | 0.1182276
172.22801 | 10.33317 | 25814.40032 | 1.27703 | 0.11832 | 322.680004 | 11.83234 | 3.92085 | 2.40358 | -0.23957 | 0.2031365 | 0.1183234
172.32801 | 10.33933 | 25816.34045 | 1.27714 | 0.11836 | 322.7042556 | 11.83639 | 3.92219 | 2.4053 | -0.23974 | 0.2032123 | 0.1183639
172.42801 | 10.34517 | 25813.40432 | 1.27696 | 0.11849 | 322.667554 | 11.84916 | 3.92642 | 2.42039 | -0.24125 | 0.2042668 | 0.1184916
172.52801 | 10.35117 | 25814.89384 | 1.27692 | 0.11854 | 322.686173 | 11.85404 | 3.92804 | 2.46297 | -0.24549 | 0.2077747 | 0.1185404
172.62801 | 10.35723 | 25812.639 | 1.27709 | 0.1186 | 322.6579875 | 11.85972 | 3.92992 | 2.44872 | -0.24407 | 0.2064737 | 0.1185972
172.72801 | 10.36306 | 25809.9103 | 1.2771 | 0.11874 | 322.6238788 | 11.87353 | 3.9345 | 2.44325 | -0.24352 | 0.2057728 | 0.1187353
172.82801 | 10.36939 | 25810.90093 | 1.27707 | 0.11878 | 322.6362616 | 11.87817 | 3.93603 | 2.45666 | -0.24486 | 0.2068214 | 0.1187817
172.92801 | 10.37517 | 25807.68764 | 1.27719 | 0.11882 | 322.5960955 | 11.88232 | 3.93741 | 2.44952 | -0.24415 | 0.2061483 | 0.1188232
173.02801 | 10.38117 | 25811.63406 | 1.27708 | 0.11889 | 322.6454258 | 11.88936 | 3.93974 | 2.43781 | -0.24298 | 0.2050413 | 0.1188936
173.12801 | 10.38717 | 25809.28802 | 1.27698 | 0.11897 | 322.6161003 | 11.89698 | 3.94227 | 2.44667 | -0.24386 | 0.2056547 | 0.1189698
173.22801 | 10.39306 | 25807.90579 | 1.27701 | 0.11904 | 322.5988224 | 11.90413 | 3.94464 | 2.44577 | -0.24378 | 0.2054556 | 0.1190413
173.32801 | 10.39928 | 25806.99921 | 1.27705 | 0.11912 | 322.5874901 | 11.91172 | 3.94715 | 2.45042 | -0.24424 | 0.205715 | 0.1191172
173.42801 | 10.40528 | 25804.91781 | 1.27709 | 0.11919 | 322.5614726 | 11.91888 | 3.94953 | 2.44077 | -0.24328 | 0.2047818 | 0.1191888
173.52801 | 10.41128 | 25806.24461 | 1.27717 | 0.11924 | 322.5780576 | 11.92371 | 3.95113 | 2.44247 | -0.24345 | 0.2048414 | 0.1192371
173.62801 | 10.41723 | 25804.06308 | 1.27694 | 0.11932 | 322.5507885 | 11.93229 | 3.95397 | 2.42784 | -0.24199 | 0.2034681 | 0.1193229
173.72801 | 10.42301 | 25804.34203 | 1.27717 | 0.11942 | 322.5542754 | 11.94225 | 3.95727 | 2.42794 | -0.242 | 0.2033067 | 0.1194225
173.82801 | 10.42917 | 25802.73628 | 1.27702 | 0.11951 | 322.5342035 | 11.95077 | 3.96009 | 2.43871 | -0.24307 | 0.204063 | 0.1195077
173.92801 | 10.43506 | 25799.97182 | 1.27719 | 0.1196 | 322.4996478 | 11.96012 | 3.96319 | 2.4215 | -0.24136 | 0.2024645 | 0.1196012
174.02801 | 10.44133 | 25803.14934 | 1.27688 | 0.11969 | 322.5393668 | 11.96915 | 3.96618 | 2.42324 | -0.24153 | 0.2024572 | 0.1196915
174.12801 | 10.44733 | 25800.28474 | 1.27726 | 0.11981 | 322.5035593 | 11.98102 | 3.97012 | 2.42678 | -0.24188 | 0.202552 | 0.1198102
174.22801 | 10.45312 | 25801.19491 | 1.2769 | 0.11988 | 322.5149364 | 11.98821 | 3.9725 | 2.45065 | -0.24426 | 0.2044217 | 0.1198821
174.32801 | 10.45917 | 25799.64995 | 1.27706 | 0.11996 | 322.4956244 | 11.99618 | 3.97514 | 2.45898 | -0.24509 | 0.2049803 | 0.1199618
174.42801 | 10.46506 | 25796.27752 | 1.27702 | 0.12008 | 322.453469 | 12.00814 | 3.9791 | 2.46035 | -0.24523 | 0.2048902 | 0.1200814
174.52801 | 10.47128 | 25797.09828 | 1.27697 | 0.12015 | 322.4637285 | 12.01495 | 3.98136 | 2.45369 | -0.24456 | 0.2042197 | 0.1201495
174.62801 | 10.47717 | 25794.51084 | 1.27705 | 0.12025 | 322.4313855 | 12.02548 | 3.98485 | 2.46562 | -0.24575 | 0.205033 | 0.1202548
174.72801 | 10.48323 | 25796.46885 | 1.27689 | 0.12035 | 322.4558606 | 12.03458 | 3.98786 | 2.45798 | -0.24499 | 0.2042431 | 0.1203458
174.82801 | 10.48917 | 25794.22832 | 1.27692 | 0.12046 | 322.427854 | 12.04644 | 3.99179 | 2.45623 | -0.24482 | 0.2038968 | 0.1204644
174.92801 | 10.49506 | 25792.52601 | 1.27683 | 0.12054 | 322.4065751 | 12.05358 | 3.99416 | 2.46208 | -0.2454 | 0.2042613 | 0.1205358
175.02801 | 10.50133 | 25792.06288 | 1.27679 | 0.12064 | 322.400786 | 12.06369 | 3.99751 | 2.46177 | -0.24537 | 0.2040644 | 0.1206369
175.12801 | 10.50717 | 25787.41372 | 1.2767 | 0.12071 | 322.3426715 | 12.07122 | 4.00001 | 2.45835 | -0.24503 | 0.2036538 | 0.1207122
175.22801 | 10.51328 | 25791.91267 | 1.27668 | 0.12081 | 322.3989084 | 12.08126 | 4.00333 | 2.46842 | -0.24603 | 0.2043181 | 0.1208126
175.32801 | 10.51928 | 25788.51521 | 1.27669 | 0.12091 | 322.3564401 | 12.09084 | 4.00651 | 2.46157 | -0.24535 | 0.2035897 | 0.1209084
175.42801 | 10.52506 | 25787.88221 | 1.27684 | 0.12098 | 322.3485276 | 12.09819 | 4.00894 | 2.44463 | -0.24366 | 0.2020658 | 0.1209819
175.52801 | 10.53122 | 25787.49597 | 1.27696 | 0.12107 | 322.3436996 | 12.10705 | 4.01188 | 2.46163 | -0.24536 | 0.203322 | 0.1210705
175.62801 | 10.53717 | 25782.8021 | 1.27693 | 0.12117 | 322.2850263 | 12.11663 | 4.01505 | 2.45472 | -0.24467 | 0.202591 | 0.1211663
175.72801 | 10.54333 | 25784.15215 | 1.27689 | 0.12126 | 322.3019019 | 12.12587 | 4.01812 | 2.44609 | -0.24381 | 0.2017249 | 0.1212587
175.82801 | 10.54917 | 25781.27146 | 1.27689 | 0.12132 | 322.2658933 | 12.13246 | 4.0203 | 2.44239 | -0.24344 | 0.2013104 | 0.1213246
175.92801 | 10.55512 | 25782.21738 | 1.27672 | 0.12143 | 322.2777173 | 12.14294 | 4.02377 | 2.44249 | -0.24345 | 0.2011449 | 0.1214294
176.02801 | 10.56112 | 25780.37202 | 1.27689 | 0.12147 | 322.2546503 | 12.1475 | 4.02528 | 2.4442 | -0.24362 | 0.2012101 | 0.121475
176.12801 | 10.56701 | 25779.12927 | 1.2769 | 0.12156 | 322.2391159 | 12.15587 | 4.02806 | 2.44229 | -0.24343 | 0.2009145 | 0.1215587
176.22801 | 10.57339 | 25780.48468 | 1.27694 | 0.12164 | 322.2560585 | 12.1644 | 4.03088 | 2.4378 | -0.24298 | 0.2004045 | 0.121644
176.32801 | 10.57917 | 25775.78723 | 1.27705 | 0.12171 | 322.1973404 | 12.17108 | 4.0331 | 2.44363 | -0.24356 | 0.2007735 | 0.1217108
176.42801 | 10.58522 | 25779.24013 | 1.27682 | 0.12179 | 322.2405016 | 12.17857 | 4.03558 | 2.44684 | -0.24388 | 0.2009136 | 0.1217857
176.52801 | 10.59123 | 25775.55656 | 1.27697 | 0.12183 | 322.194457 | 12.18252 | 4.03689 | 2.45775 | -0.24497 | 0.201744 | 0.1218252
176.62801 | 10.59701 | 25773.7416 | 1.27689 | 0.12195 | 322.17177 | 12.195 | 4.04102 | 2.44962 | -0.24416 | 0.2008708 | 0.12195
176.72801 | 10.60328 | 25774.88959 | 1.27711 | 0.12197 | 322.1861199 | 12.19667 | 4.04158 | 2.50409 | -0.24959 | 0.2053093 | 0.1219667
176.82801 | 10.60923 | 25771.48139 | 1.27688 | 0.12207 | 322.1435174 | 12.20655 | 4.04485 | 2.49618 | -0.2488 | 0.2044951 | 0.1220655
176.92801 | 10.61528 | 25773.29278 | 1.27699 | 0.12215 | 322.1661598 | 12.21494 | 4.04763 | 2.49742 | -0.24892 | 0.2044562 | 0.1221494
177.02801 | 10.62117 | 25771.49391 | 1.27694 | 0.12221 | 322.1436739 | 12.22076 | 4.04956 | 2.49481 | -0.24866 | 0.2041452 | 0.1222076
177.12801 | 10.62712 | 25770.51759 | 1.27698 | 0.1223 | 322.1314699 | 12.22966 | 4.05251 | 2.48664 | -0.24785 | 0.2033286 | 0.1222966
177.22801 | 10.63323 | 25768.54885 | 1.27709 | 0.1224 | 322.1068606 | 12.24048 | 4.05609 | 2.48751 | -0.24794 | 0.20322 | 0.1224048
177.32801 | 10.63906 | 25764.5756 | 1.27692 | 0.12247 | 322.057195 | 12.24743 | 4.0584 | 2.49426 | -0.24861 | 0.2036558 | 0.1224743
177.42801 | 10.64533 | 25766.05797 | 1.27711 | 0.12257 | 322.0757246 | 12.25724 | 4.06165 | 2.47529 | -0.24672 | 0.2019451 | 0.1225724
177.52801 | 10.65117 | 25763.24344 | 1.27697 | 0.12264 | 322.040543 | 12.26438 | 4.06401 | 2.48894 | -0.24808 | 0.2029405 | 0.1226438
177.62801 | 10.65712 | 25765.83803 | 1.27716 | 0.12272 | 322.0729754 | 12.27241 | 4.06667 | 2.47673 | -0.24686 | 0.2018128 | 0.1227241
177.72801 | 10.66328 | 25763.84604 | 1.27691 | 0.12277 | 322.0480755 | 12.27742 | 4.06833 | 2.47756 | -0.24694 | 0.2017981 | 0.1227742
177.82801 | 10.66901 | 25759.18972 | 1.27715 | 0.12287 | 321.9898715 | 12.28664 | 4.07139 | 2.48016 | -0.2472 | 0.2018583 | 0.1228664
177.92801 | 10.67533 | 25760.80978 | 1.27699 | 0.12291 | 322.0101223 | 12.29127 | 4.07292 | 2.47158 | -0.24635 | 0.2010842 | 0.1229127
178.02801 | 10.68133 | 25756.22678 | 1.27706 | 0.123 | 321.9528348 | 12.29991 | 4.07579 | 2.46404 | -0.2456 | 0.2003299 | 0.1229991
178.12801 | 10.68717 | 25757.57504 | 1.27685 | 0.12307 | 321.969688 | 12.30707 | 4.07816 | 2.51691 | -0.25087 | 0.2045093 | 0.1230707
178.22801 | 10.69317 | 25756.08194 | 1.27675 | 0.12317 | 321.9510243 | 12.3167 | 4.08135 | 2.51119 | -0.2503 | 0.203885 | 0.123167
178.32801 | 10.69906 | 25753.93438 | 1.27702 | 0.12322 | 321.9241798 | 12.32239 | 4.08324 | 2.50611 | -0.24979 | 0.2033786 | 0.1232239
178.42801 | 10.70522 | 25752.36797 | 1.27676 | 0.12328 | 321.9045996 | 12.32763 | 4.08497 | 2.50541 | -0.24972 | 0.2032353 | 0.1232763
178.52801 | 10.71117 | 25749.68398 | 1.27681 | 0.12331 | 321.8710498 | 12.33103 | 4.0861 | 2.5099 | -0.25017 | 0.2035434 | 0.1233103
178.62801 | 10.71728 | 25752.09796 | 1.2769 | 0.12335 | 321.9012245 | 12.33466 | 4.0873 | 2.49367 | -0.24855 | 0.2021677 | 0.1233466
178.72801 | 10.72323 | 25747.2235 | 1.27683 | 0.12346 | 321.8402938 | 12.3456 | 4.09093 | 2.50391 | -0.24957 | 0.202818 | 0.123456
178.82801 | 10.72901 | 25747.68305 | 1.27692 | 0.12347 | 321.8460381 | 12.34688 | 4.09135 | 2.49752 | -0.24893 | 0.2022794 | 0.1234688
178.92801 | 10.73528 | 25746.99104 | 1.27692 | 0.12357 | 321.837388 | 12.35655 | 4.09455 | 2.49166 | -0.24835 | 0.2016469 | 0.1235655
179.02801 | 10.74112 | 25741.34588 | 1.27691 | 0.12365 | 321.7668235 | 12.36476 | 4.09728 | 2.50793 | -0.24997 | 0.2028288 | 0.1236476
179.12801 | 10.74728 | 25743.74557 | 1.27698 | 0.12367 | 321.7968196 | 12.36723 | 4.0981 | 2.48557 | -0.24774 | 0.2009803 | 0.1236723
179.22801 | 10.75328 | 25740.8917 | 1.27694 | 0.12377 | 321.7611463 | 12.37652 | 4.10117 | 2.4961 | -0.24879 | 0.2016803 | 0.1237652
179.32801 | 10.75917 | 25741.06336 | 1.27674 | 0.12381 | 321.763292 | 12.38149 | 4.10282 | 2.48978 | -0.24816 | 0.2010889 | 0.1238149
179.42801 | 10.76517 | 25737.83755 | 1.27685 | 0.12386 | 321.7229694 | 12.38617 | 4.10437 | 2.49654 | -0.24884 | 0.2015587 | 0.1238617
179.52801 | 10.77106 | 25735.08918 | 1.27673 | 0.12389 | 321.6886148 | 12.38928 | 4.1054 | 2.48648 | -0.24783 | 0.2006961 | 0.1238928
179.62801 | 10.77728 | 25733.52098 | 1.27689 | 0.12395 | 321.6690123 | 12.395 | 4.10729 | 2.47732 | -0.24692 | 0.1998645 | 0.12395
179.72801 | 10.78317 | 25731.4539 | 1.27703 | 0.12401 | 321.6431738 | 12.40061 | 4.10916 | 2.47758 | -0.24695 | 0.199795 | 0.1240061
179.82801 | 10.78922 | 25733.33681 | 1.277 | 0.12408 | 321.6667101 | 12.4077 | 4.1115 | 2.47567 | -0.24676 | 0.1995269 | 0.124077
179.92801 | 10.79517 | 25729.4333 | 1.27698 | 0.12413 | 321.6179163 | 12.41303 | 4.11327 | 2.46406 | -0.2456 | 0.1985059 | 0.1241303
180.02801 | 10.80101 | 25728.80924 | 1.27704 | 0.12417 | 321.6101155 | 12.41716 | 4.11464 | 2.46955 | -0.24615 | 0.198882 | 0.1241716
180.12801 | 10.80728 | 25727.57542 | 1.27699 | 0.12426 | 321.5946928 | 12.42637 | 4.11769 | 2.4746 | -0.24665 | 0.199141 | 0.1242637
180.22801 | 10.81322 | 25723.29283 | 1.27712 | 0.12433 | 321.5411604 | 12.43279 | 4.11982 | 2.47213 | -0.2464 | 0.1988395 | 0.1243279
180.32801 | 10.81928 | 25724.75374 | 1.27695 | 0.12442 | 321.5594218 | 12.44202 | 4.12288 | 2.47713 | -0.2469 | 0.1990939 | 0.1244202
180.42801 | 10.82517 | 25722.72062 | 1.27702 | 0.1245 | 321.5340078 | 12.44977 | 4.12545 | 2.4843 | -0.24762 | 0.1995459 | 0.1244977
180.52801 | 10.83112 | 25721.6996 | 1.27699 | 0.12461 | 321.521245 | 12.46069 | 4.12906 | 2.49587 | -0.24877 | 0.2002995 | 0.1246069
180.62801 | 10.83712 | 25719.3017 | 1.27721 | 0.12468 | 321.4912713 | 12.46762 | 4.13136 | 2.53828 | -0.253 | 0.2035898 | 0.1246762
180.72801 | 10.84317 | 25716.60161 | 1.27705 | 0.12476 | 321.4575201 | 12.47633 | 4.13425 | 2.5321 | -0.25238 | 0.2029523 | 0.1247633
180.82801 | 10.84933 | 25717.11123 | 1.27717 | 0.12481 | 321.4638904 | 12.48127 | 4.13588 | 2.51806 | -0.25098 | 0.2017471 | 0.1248127
180.92801 | 10.85522 | 25712.93592 | 1.27714 | 0.12492 | 321.411699 | 12.49166 | 4.13933 | 2.52441 | -0.25161 | 0.2020876 | 0.1249166
181.02801 | 10.86112 | 25713.44912 | 1.27691 | 0.12498 | 321.418114 | 12.49815 | 4.14148 | 2.51466 | -0.25064 | 0.2012026 | 0.1249815
181.12801 | 10.86717 | 25710.27517 | 1.27691 | 0.12504 | 321.3784396 | 12.50351 | 4.14325 | 2.51896 | -0.25107 | 0.2014602 | 0.1250351
181.22801 | 10.87301 | 25706.54869 | 1.27706 | 0.12512 | 321.3318586 | 12.5117 | 4.14597 | 2.514 | -0.25058 | 0.2009319 | 0.125117
181.32801 | 10.87933 | 25706.94923 | 1.27716 | 0.1252 | 321.3368654 | 12.51976 | 4.14864 | 2.51381 | -0.25056 | 0.2007874 | 0.1251976
181.42801 | 10.88528 | 25702.08371 | 1.27714 | 0.12525 | 321.2760464 | 12.52546 | 4.15053 | 2.51191 | -0.25037 | 0.2005443 | 0.1252546
181.52801 | 10.89122 | 25703.32646 | 1.27696 | 0.12537 | 321.2915808 | 12.53676 | 4.15427 | 2.50416 | -0.2496 | 0.1997454 | 0.1253676
181.62801 | 10.89723 | 25700.32775 | 1.27695 | 0.12543 | 321.2540969 | 12.5429 | 4.15631 | 2.50755 | -0.24993 | 0.1999179 | 0.125429
181.72801 | 10.90306 | 25697.23606 | 1.27716 | 0.12548 | 321.2154508 | 12.54825 | 4.15808 | 2.49848 | -0.24903 | 0.1991098 | 0.1254825
181.82801 | 10.90923 | 25696.28298 | 1.27703 | 0.12553 | 321.2035373 | 12.55281 | 4.15959 | 2.54138 | -0.25331 | 0.2024551 | 0.1255281
181.92801 | 10.91517 | 25692.98029 | 1.27711 | 0.12557 | 321.1622536 | 12.55678 | 4.1609 | 2.5436 | -0.25353 | 0.2025679 | 0.1255678
182.02801 | 10.92128 | 25693.07506 | 1.27697 | 0.12564 | 321.1634383 | 12.56405 | 4.16331 | 2.53648 | -0.25282 | 0.2018839 | 0.1256405
182.12801 | 10.92723 | 25689.90827 | 1.27695 | 0.12572 | 321.1238534 | 12.57164 | 4.16583 | 2.53401 | -0.25257 | 0.2015656 | 0.1257164
182.22801 | 10.93301 | 25689.50951 | 1.27696 | 0.12579 | 321.1188689 | 12.57859 | 4.16813 | 2.53515 | -0.25268 | 0.2015448 | 0.1257859
182.32801 | 10.93928 | 25687.26182 | 1.27705 | 0.12585 | 321.0907728 | 12.58491 | 4.17023 | 2.53332 | -0.2525 | 0.2012982 | 0.1258491
182.42801 | 10.94512 | 25681.48792 | 1.27707 | 0.12591 | 321.018599 | 12.59147 | 4.1724 | 2.52398 | -0.25157 | 0.2004516 | 0.1259147
182.52801 | 10.95133 | 25683.05612 | 1.27691 | 0.12593 | 321.0382015 | 12.59319 | 4.17297 | 2.53266 | -0.25244 | 0.2011135 | 0.1259319
182.62801 | 10.95723 | 25678.02966 | 1.27717 | 0.12602 | 320.9753708 | 12.60202 | 4.17589 | 2.52927 | -0.2521 | 0.2007035 | 0.1260202
182.72801 | 10.96312 | 25677.76859 | 1.27688 | 0.12603 | 320.9721074 | 12.60306 | 4.17624 | 2.5262 | -0.25179 | 0.2004434 | 0.1260306
182.82801 | 10.96917 | 25675.31705 | 1.27704 | 0.12608 | 320.9414631 | 12.60792 | 4.17785 | 2.52455 | -0.25163 | 0.2002352 | 0.1260792
182.92801 | 10.97512 | 25671.40996 | 1.27702 | 0.12611 | 320.8926245 | 12.61059 | 4.17873 | 2.52406 | -0.25158 | 0.200154 | 0.1261059
183.02801 | 10.98133 | 25670.83776 | 1.27684 | 0.12615 | 320.885472 | 12.61522 | 4.18027 | 2.52893 | -0.25206 | 0.2004666 | 0.1261522
183.12801 | 10.98717 | 25667.08267 | 1.27702 | 0.12616 | 320.8385334 | 12.61577 | 4.18045 | 2.52899 | -0.25207 | 0.2004626 | 0.1261577
183.22801 | 10.99328 | 25666.96107 | 1.27708 | 0.12618 | 320.8370134 | 12.6179 | 4.18116 | 2.50587 | -0.24977 | 0.1985964 | 0.126179
183.32801 | 10.99917 | 25662.83226 | 1.27699 | 0.12628 | 320.7854033 | 12.62774 | 4.18442 | 2.50041 | -0.24922 | 0.1980093 | 0.1262774
183.42801 | 11.00501 | 25661.95965 | 1.27698 | 0.12625 | 320.7744956 | 12.62497 | 4.1835 | 2.49798 | -0.24898 | 0.1978603 | 0.1262497
183.52801 | 11.01128 | 25659.4187 | 1.27699 | 0.12633 | 320.7427338 | 12.63281 | 4.1861 | 2.5118 | -0.25036 | 0.1988315 | 0.1263281
183.62801 | 11.01712 | 25654.72841 | 1.27707 | 0.12635 | 320.6841051 | 12.63469 | 4.18672 | 2.49573 | -0.24876 | 0.19753 | 0.1263469
183.72801 | 11.02328 | 25656.87954 | 1.2771 | 0.12642 | 320.7109943 | 12.64197 | 4.18913 | 2.49429 | -0.24861 | 0.1973023 | 0.1264197
183.82801 | 11.02928 | 25651.57592 | 1.27693 | 0.12647 | 320.644699 | 12.64661 | 4.19067 | 2.50463 | -0.24964 | 0.1980475 | 0.1264661
183.92801 | 11.03512 | 25650.1919 | 1.27715 | 0.12647 | 320.6273988 | 12.6473 | 4.1909 | 2.50196 | -0.24938 | 0.1978256 | 0.126473
184.02801 | 11.04117 | 25645.28346 | 1.27696 | 0.12658 | 320.5660433 | 12.65776 | 4.19437 | 2.50976 | -0.25015 | 0.1982784 | 0.1265776
184.12801 | 11.04717 | 25641.49976 | 1.27716 | 0.12661 | 320.518747 | 12.66097 | 4.19543 | 2.51127 | -0.2503 | 0.1983474 | 0.1266097
184.22801 | 11.05328 | 25640.16759 | 1.27713 | 0.12661 | 320.5020949 | 12.66138 | 4.19557 | 2.56192 | -0.25535 | 0.2023413 | 0.1266138
184.32801 | 11.05917 | 25636.61098 | 1.27717 | 0.12667 | 320.4576373 | 12.66658 | 4.19729 | 2.54926 | -0.25409 | 0.2012587 | 0.1266658
184.42801 | 11.06512 | 25635.94043 | 1.27691 | 0.12668 | 320.4492554 | 12.66787 | 4.19772 | 2.5529 | -0.25445 | 0.2015256 | 0.1266787
184.52801 | 11.07112 | 25632.63059 | 1.27705 | 0.12677 | 320.4078824 | 12.67737 | 4.20087 | 2.54292 | -0.25346 | 0.2005873 | 0.1267737
184.62801 | 11.07706 | 25628.86298 | 1.27712 | 0.12683 | 320.3607873 | 12.68307 | 4.20275 | 2.54364 | -0.25353 | 0.200554 | 0.1268307
184.72801 | 11.08339 | 25626.47045 | 1.27723 | 0.12688 | 320.3308806 | 12.68795 | 4.20437 | 2.536 | -0.25277 | 0.1998747 | 0.1268795
184.82801 | 11.08923 | 25621.46366 | 1.27724 | 0.12689 | 320.2682958 | 12.68891 | 4.20469 | 2.54359 | -0.25353 | 0.2004577 | 0.1268891
184.92801 | 11.09517 | 25623.28398 | 1.27713 | 0.12694 | 320.2910498 | 12.69393 | 4.20635 | 2.53195 | -0.25237 | 0.1994615 | 0.1269393
185.02801 | 11.10123 | 25618.86013 | 1.27708 | 0.12702 | 320.2357516 | 12.70209 | 4.20906 | 2.52979 | -0.25215 | 0.1991633 | 0.1270209
185.12801 | 11.10701 | 25614.8994 | 1.27711 | 0.12705 | 320.1862425 | 12.70473 | 4.20993 | 2.52975 | -0.25215 | 0.1991188 | 0.1270473
185.22801 | 11.11317 | 25612.40494 | 1.27717 | 0.1271 | 320.1550618 | 12.70955 | 4.21153 | 2.56955 | -0.25611 | 0.2021747 | 0.1270955
185.32801 | 11.11922 | 25607.26047 | 1.27699 | 0.12719 | 320.0907559 | 12.71867 | 4.21455 | 2.56547 | -0.25571 | 0.201709 | 0.1271867
185.42801 | 11.12533 | 25606.54163 | 1.27719 | 0.1272 | 320.0817704 | 12.71977 | 4.21491 | 2.56208 | -0.25537 | 0.201425 | 0.1271977
185.52801 | 11.13122 | 25602.06592 | 1.27693 | 0.1273 | 320.025824 | 12.72967 | 4.2182 | 2.55988 | -0.25515 | 0.2010956 | 0.1272967
185.62801 | 11.13712 | 25601.09854 | 1.27703 | 0.1273 | 320.0137318 | 12.72979 | 4.21823 | 2.55636 | -0.2548 | 0.2008171 | 0.1272979
185.72801 | 11.14317 | 25596.47083 | 1.27691 | 0.12734 | 319.9558854 | 12.73367 | 4.21952 | 2.55964 | -0.25512 | 0.2010135 | 0.1273367
185.82801 | 11.14906 | 25590.88111 | 1.27703 | 0.12738 | 319.8860139 | 12.73775 | 4.22087 | 2.5525 | -0.25441 | 0.2003886 | 0.1273775
185.92801 | 11.15539 | 25590.91866 | 1.27695 | 0.12739 | 319.8864833 | 12.7389 | 4.22125 | 2.56199 | -0.25536 | 0.2011155 | 0.127389
186.02801 | 11.16128 | 25584.57077 | 1.27705 | 0.12746 | 319.8071346 | 12.74602 | 4.22361 | 2.5444 | -0.25361 | 0.1996231 | 0.1274602
186.12801 | 11.16712 | 25583.37629 | 1.27692 | 0.12748 | 319.7922036 | 12.74831 | 4.22437 | 2.54777 | -0.25394 | 0.1998516 | 0.1274831
186.22801 | 11.17322 | 25578.6109 | 1.27682 | 0.12748 | 319.7326363 | 12.7484 | 4.2244 | 2.54747 | -0.25391 | 0.1998266 | 0.127484
186.32801 | 11.17901 | 25573.34125 | 1.27686 | 0.12755 | 319.6667656 | 12.75485 | 4.22654 | 2.5389 | -0.25306 | 0.1990537 | 0.1275485
186.42801 | 11.18522 | 25571.35284 | 1.27662 | 0.12754 | 319.6419105 | 12.75432 | 4.22636 | 2.5289 | -0.25206 | 0.1982779 | 0.1275432
186.52801 | 11.19117 | 25565.51635 | 1.27692 | 0.12762 | 319.5689544 | 12.76155 | 4.22876 | 2.53836 | -0.253 | 0.1989069 | 0.1276155
186.62801 | 11.19728 | 25565.28032 | 1.27688 | 0.12765 | 319.566004 | 12.7655 | 4.23007 | 2.5266 | -0.25183 | 0.1979241 | 0.127655
186.72801 | 11.20317 | 25559.93736 | 1.27697 | 0.12771 | 319.499217 | 12.77114 | 4.23194 | 2.52037 | -0.25121 | 0.1973489 | 0.1277114
186.82801 | 11.20906 | 25557.10316 | 1.27688 | 0.12776 | 319.4637895 | 12.7761 | 4.23358 | 2.51382 | -0.25056 | 0.1967596 | 0.127761
186.92801 | 11.21528 | 25552.80447 | 1.27702 | 0.12778 | 319.4100559 | 12.77789 | 4.23417 | 2.51295 | -0.25047 | 0.1966639 | 0.1277789
187.02801 | 11.22112 | 25545.92907 | 1.27698 | 0.12783 | 319.3241134 | 12.78255 | 4.23572 | 2.51173 | -0.25035 | 0.1964968 | 0.1278255
187.12801 | 11.22728 | 25546.0149 | 1.27733 | 0.12781 | 319.3251863 | 12.78064 | 4.23508 | 2.51375 | -0.25055 | 0.1966842 | 0.1278064
187.22801 | 11.23323 | 25539.24143 | 1.27687 | 0.12782 | 319.2405179 | 12.78247 | 4.23569 | 2.51073 | -0.25025 | 0.1964198 | 0.1278247
187.32801 | 11.23906 | 25537.6035 | 1.2771 | 0.12786 | 319.2200438 | 12.78585 | 4.23681 | 2.512 | -0.25038 | 0.1964672 | 0.1278585
187.42801 | 11.24517 | 25533.77151 | 1.27698 | 0.12789 | 319.1721439 | 12.78933 | 4.23797 | 2.52532 | -0.2517 | 0.1974552 | 0.1278933
187.52801 | 11.25117 | 25528.13351 | 1.2771 | 0.12793 | 319.1016689 | 12.79321 | 4.23925 | 2.52178 | -0.25135 | 0.1971186 | 0.1279321
187.62801 | 11.25733 | 25525.44951 | 1.27709 | 0.12791 | 319.0681189 | 12.7913 | 4.23862 | 2.57022 | -0.25618 | 0.200935 | 0.127913
187.72801 | 11.26328 | 25520.17093 | 1.27718 | 0.12796 | 319.0021366 | 12.79625 | 4.24026 | 2.55737 | -0.2549 | 0.1998531 | 0.1279625
187.82801 | 11.26917 | 25517.29023 | 1.27709 | 0.12799 | 318.9661279 | 12.79897 | 4.24116 | 2.55698 | -0.25486 | 0.1997801 | 0.1279897
187.92801 | 11.27512 | 25511.9276 | 1.27699 | 0.12799 | 318.899095 | 12.79917 | 4.24122 | 2.55837 | -0.255 | 0.1998856 | 0.1279917
188.02801 | 11.28101 | 25506.10006 | 1.27704 | 0.12803 | 318.8262508 | 12.803 | 4.24249 | 2.5474 | -0.2539 | 0.198969 | 0.12803
188.12801 | 11.28733 | 25503.44288 | 1.27705 | 0.12803 | 318.793036 | 12.80264 | 4.24238 | 2.53878 | -0.25305 | 0.1983013 | 0.1280264
188.22801 | 11.29317 | 25496.23847 | 1.27727 | 0.12807 | 318.7029809 | 12.80746 | 4.24397 | 2.53512 | -0.25268 | 0.1979409 | 0.1280746
188.32801 | 11.29923 | 25495.90051 | 1.27689 | 0.12807 | 318.6987564 | 12.80667 | 4.24371 | 2.53865 | -0.25303 | 0.1982287 | 0.1280667
188.42801 | 11.30528 | 25489.35592 | 1.27691 | 0.12812 | 318.616949 | 12.81189 | 4.24544 | 2.53862 | -0.25303 | 0.1981456 | 0.1281189
188.52801 | 11.31101 | 25482.98836 | 1.27703 | 0.12818 | 318.5373545 | 12.81846 | 4.24762 | 2.58196 | -0.25735 | 0.2014251 | 0.1281846
188.62801 | 11.31722 | 25479.70176 | 1.277 | 0.1282 | 318.496272 | 12.81993 | 4.2481 | 2.56582 | -0.25574 | 0.2001431 | 0.1281993
188.72801 | 11.32317 | 25471.41194 | 1.27705 | 0.12821 | 318.3926493 | 12.82076 | 4.24838 | 2.57088 | -0.25625 | 0.2005248 | 0.1282076
188.82801 | 11.32928 | 25469.91885 | 1.27706 | 0.12821 | 318.3739856 | 12.82106 | 4.24848 | 2.5636 | -0.25552 | 0.1999523 | 0.1282106
188.92801 | 11.33522 | 25464.50078 | 1.277 | 0.12821 | 318.3062598 | 12.8212 | 4.24853 | 2.56306 | -0.25547 | 0.199908 | 0.128212
189.02801 | 11.34112 | 25460.81543 | 1.27696 | 0.12823 | 318.2601929 | 12.82341 | 4.24926 | 2.5593 | -0.25509 | 0.1995803 | 0.1282341
189.12801 | 11.34722 | 25454.29587 | 1.27705 | 0.1283 | 318.1786984 | 12.82988 | 4.2514 | 2.56292 | -0.25545 | 0.1997618 | 0.1282988
189.22801 | 11.35312 | 25446.98775 | 1.27701 | 0.12832 | 318.0873469 | 12.83158 | 4.25196 | 2.55631 | -0.25479 | 0.1992202 | 0.1283158
189.32801 | 11.35933 | 25444.31448 | 1.27704 | 0.12836 | 318.053931 | 12.83599 | 4.25343 | 2.55321 | -0.25448 | 0.1989103 | 0.1283599
189.42801 | 11.36517 | 25435.75108 | 1.27705 | 0.12832 | 317.9468885 | 12.83212 | 4.25214 | 2.55241 | -0.2544 | 0.1989079 | 0.1283212
189.52801 | 11.37112 | 25434.2097 | 1.27699 | 0.12839 | 317.9276213 | 12.83881 | 4.25436 | 2.54169 | -0.25334 | 0.1979693 | 0.1283881
189.62801 | 11.37728 | 25429.32987 | 1.27689 | 0.12841 | 317.8666234 | 12.84111 | 4.25512 | 2.54562 | -0.25373 | 0.1982399 | 0.1284111
189.72801 | 11.38306 | 25421.73564 | 1.27698 | 0.12847 | 317.7716955 | 12.84657 | 4.25693 | 2.54421 | -0.25359 | 0.1980459 | 0.1284657
189.82801 | 11.38928 | 25417.6873 | 1.27696 | 0.12849 | 317.7210913 | 12.84879 | 4.25767 | 2.53056 | -0.25223 | 0.1969493 | 0.1284879
189.92801 | 11.39528 | 25409.43325 | 1.27693 | 0.12852 | 317.6179156 | 12.85236 | 4.25885 | 2.52686 | -0.25186 | 0.1966067 | 0.1285236
190.02801 | 11.40128 | 25406.31831 | 1.27699 | 0.12855 | 317.5789789 | 12.85481 | 4.25966 | 2.52661 | -0.25183 | 0.1965498 | 0.1285481
190.12801 | 11.40717 | 25398.26989 | 1.27688 | 0.12857 | 317.4783736 | 12.8572 | 4.26045 | 2.52632 | -0.2518 | 0.1964907 | 0.128572
190.22801 | 11.41306 | 25393.16475 | 1.27692 | 0.1286 | 317.4145594 | 12.86026 | 4.26147 | 2.50841 | -0.25002 | 0.1950513 | 0.1286026
190.32801 | 11.41917 | 25386.70242 | 1.27703 | 0.12861 | 317.3337803 | 12.86073 | 4.26162 | 2.50898 | -0.25008 | 0.1950885 | 0.1286073
190.42801 | 11.42517 | 25379.8914 | 1.27691 | 0.12861 | 317.2486425 | 12.86082 | 4.26165 | 2.5111 | -0.25029 | 0.1952519 | 0.1286082
190.52801 | 11.43139 | 25376.69778 | 1.27692 | 0.12864 | 317.2087223 | 12.86404 | 4.26272 | 2.52235 | -0.25141 | 0.1960776 | 0.1286404
190.62801 | 11.43722 | 25367.45846 | 1.27702 | 0.12863 | 317.0932308 | 12.86301 | 4.26238 | 2.52958 | -0.25213 | 0.1966554 | 0.1286301
190.72801 | 11.44306 | 25363.45124 | 1.27696 | 0.12864 | 317.0431405 | 12.86444 | 4.26285 | 2.52307 | -0.25148 | 0.1961275 | 0.1286444
190.82801 | 11.44922 | 25356.3416 | 1.27715 | 0.12866 | 316.95427 | 12.86625 | 4.26345 | 2.57479 | -0.25664 | 0.2001197 | 0.1286625
190.92801 | 11.45506 | 25347.48495 | 1.27704 | 0.12867 | 316.8435619 | 12.86658 | 4.26356 | 2.56576 | -0.25574 | 0.1994127 | 0.1286658
191.02801 | 11.46128 | 25342.66412 | 1.27715 | 0.12863 | 316.7833015 | 12.86287 | 4.26233 | 2.55094 | -0.25426 | 0.1983181 | 0.1286287
191.12801 | 11.46728 | 25335.01089 | 1.27713 | 0.12862 | 316.6876361 | 12.86214 | 4.26209 | 2.54085 | -0.25325 | 0.1975449 | 0.1286214
191.22801 | 11.47322 | 25329.26738 | 1.27708 | 0.12865 | 316.6158423 | 12.86468 | 4.26293 | 2.55371 | -0.25453 | 0.1985055 | 0.1286468
191.32801 | 11.47912 | 25319.15188 | 1.27702 | 0.12866 | 316.4893985 | 12.86623 | 4.26345 | 2.5505 | -0.25421 | 0.1982321 | 0.1286623
191.42801 | 11.48506 | 25307.78646 | 1.27704 | 0.12868 | 316.3473308 | 12.86761 | 4.2639 | 2.54609 | -0.25377 | 0.1978681 | 0.1286761
191.52801 | 11.49128 | 25298.00177 | 1.27707 | 0.12868 | 316.2250221 | 12.86798 | 4.26403 | 2.56778 | -0.25594 | 0.199548 | 0.1286798
191.62801 | 11.49717 | 25283.02431 | 1.27703 | 0.1287 | 316.0378039 | 12.86965 | 4.26458 | 2.57775 | -0.25693 | 0.2002968 | 0.1286965
191.72801 | 11.50322 | 25270.62714 | 1.27705 | 0.12866 | 315.8828393 | 12.86635 | 4.26349 | 2.56764 | -0.25592 | 0.1995624 | 0.1286635
191.82801 | 11.50917 | 25250.48912 | 1.27681 | 0.12868 | 315.631114 | 12.86765 | 4.26392 | 2.56639 | -0.2558 | 0.1994451 | 0.1286765
191.92801 | 11.51506 | 25231.87816 | 1.27718 | 0.12866 | 315.398477 | 12.86617 | 4.26343 | 2.5715 | -0.25631 | 0.1998652 | 0.1286617
192.02801 | 11.52133 | 25211.14826 | 1.27688 | 0.12865 | 315.1393533 | 12.86507 | 4.26306 | 2.56382 | -0.25554 | 0.1992854 | 0.1286507
192.12801 | 11.52717 | 25185.63151 | 1.27705 | 0.12867 | 314.8203939 | 12.86716 | 4.26375 | 2.56691 | -0.25585 | 0.1994931 | 0.1286716
192.22801 | 11.53328 | 25163.02764 | 1.27702 | 0.1287 | 314.5378455 | 12.86974 | 4.26461 | 2.56568 | -0.25573 | 0.1993576 | 0.1286974
192.32801 | 11.53928 | 25133.72004 | 1.27719 | 0.12872 | 314.1715005 | 12.87186 | 4.26531 | 2.55387 | -0.25455 | 0.1984072 | 0.1287186
192.42801 | 11.54506 | 25103.09458 | 1.2769 | 0.12872 | 313.7886823 | 12.8717 | 4.26526 | 2.54979 | -0.25414 | 0.1980927 | 0.128717
192.52801 | 11.55112 | 25070.4807 | 1.2771 | 0.12875 | 313.3810088 | 12.87508 | 4.26638 | 2.55274 | -0.25444 | 0.1982698 | 0.1287508
192.62801 | 11.55712 | 25039.91067 | 1.27695 | 0.12874 | 312.9988834 | 12.87412 | 4.26606 | 2.53953 | -0.25312 | 0.1972585 | 0.1287412
192.72801 | 11.56333 | 25015.53476 | 1.27676 | 0.12878 | 312.6941845 | 12.87809 | 4.26738 | 2.53379 | -0.25255 | 0.196752 | 0.1287809
192.82801 | 11.56928 | 24950.67537 | 1.27703 | 0.12881 | 311.8834421 | 12.88087 | 4.2683 | 2.5322 | -0.25239 | 0.1965861 | 0.1288087
192.92801 | 11.57522 | 24881.94287 | 1.27674 | 0.12885 | 311.0242859 | 12.8847 | 4.26957 | 2.51838 | -0.25101 | 0.1954551 | 0.128847
193.02401 | 11.58101 | 24806.72479 | 1.27687 | 0.1288 | 310.0840599 | 12.88008 | 4.26804 | 2.52689 | -0.25186 | 0.1961859 | 0.1288008
193.08801 | 11.58487 | 24731.5675 | 1.27668 | 0.12885 | 309.1445938 | 12.88526 | 4.26975 | 2.53213 | -0.25238 | 0.1965137 | 0.1288526
193.14001 | 11.58781 | 24655.93457 | 1.27674 | 0.12884 | 308.1991821 | 12.88364 | 4.26922 | 2.52796 | -0.25197 | 0.1962147 | 0.1288364
193.20001 | 11.59162 | 24579.79918 | 1.27664 | 0.12885 | 307.2474898 | 12.88511 | 4.2697 | 2.53985 | -0.25315 | 0.1971151 | 0.1288511
193.27201 | 11.59574 | 24502.96819 | 1.27674 | 0.12889 | 306.2871024 | 12.88871 | 4.2709 | 2.5962 | -0.25877 | 0.2014321 | 0.1288871
193.34401 | 11.60024 | 24427.194 | 1.27668 | 0.12886 | 305.339925 | 12.88553 | 4.26984 | 2.58114 | -0.25727 | 0.2003131 | 0.1288553
193.40401 | 11.60394 | 24349.65312 | 1.27658 | 0.12883 | 304.370664 | 12.88286 | 4.26896 | 2.58236 | -0.25739 | 0.2004493 | 0.1288286
193.43401 | 11.6056 | 24271.3201 | 1.27676 | 0.12881 | 303.3915013 | 12.88123 | 4.26842 | 2.58765 | -0.25792 | 0.2008853 | 0.1288123
193.44401 | 11.60619 | 24181.49114 | 1.27672 | 0.12878 | 302.2686393 | 12.87752 | 4.26719 | 2.58466 | -0.25762 | 0.200711 | 0.1287752
193.45001 | 11.60662 | 23971.76743 | 1.27675 | 0.12849 | 299.6470929 | 12.8487 | 4.25764 | 2.5706 | -0.25622 | 0.2000669 | 0.128487
193.45201 | 11.60705 | 23614.14135 | 1.27701 | 0.12836 | 295.1767669 | 12.83552 | 4.25327 | 2.56427 | -0.25559 | 0.1997792 | 0.1283552
193.45401 | 11.60764 | 22963.534 | 1.27781 | 0.12822 | 287.044175 | 12.82234 | 4.2489 | 2.55794 | -0.25496 | 0.1994909 | 0.1282234
193.45601 | 11.60828 | 22061.04755 | 1.27959 | 0.12809 | 275.7630944 | 12.80916 | 4.24454 | 2.55161 | -0.25432 | 0.199202 | 0.1280916
193.45801 | 11.60892 | 20990.32938 | 1.28294 | 0.12796 | 262.3791173 | 12.79602 | 4.24018 | 2.54529 | -0.25369 | 0.1989126 | 0.1279602
193.46001 | 11.60951 | 19798.94757 | 1.28856 | 0.12783 | 247.4868446 | 12.78284 | 4.23581 | 2.53896 | -0.25306 | 0.1986225 | 0.1278284
193.46201 | 11.61015 | 18510.73623 | 1.29712 | 0.1277 | 231.3842029 | 12.76966 | 4.23145 | 2.53262 | -0.25243 | 0.198331 | 0.1276966
193.46401 | 11.6108 | 17158.50413 | 1.30905 | 0.12756 | 214.4813016 | 12.75648 | 4.22708 | 2.52629 | -0.2518 | 0.1980397 | 0.1275648
193.46601 | 11.61139 | 15778.76151 | 1.32429 | 0.12741 | 197.2345189 | 12.74106 | 4.22197 | 2.51924 | -0.2511 | 0.1977261 | 0.1274106
193.46801 | 11.61197 | 14396.89726 | 1.34225 | 0.12703 | 179.9612158 | 12.7032 | 4.20942 | 2.50444 | -0.24962 | 0.1971503 | 0.127032

## Simulation
Sim_NiGü |  | Sim_SuKa
Strain | Stress | Strain | Stress
0 | 0 | 0 | 0
0.00120651 | 83.2207 | 0.00120651 | 83.2207
0.00241299 | 166.234 | 0.00241299 | 166.234
0.00421898 | 290.119 | 0.00421899 | 290.119
0.00435488 | 298.814 | 0.00435526 | 298.829
0.00455103 | 299.338 | 0.00455786 | 299.363
0.00482369 | 299.5 | 0.00482712 | 299.549
0.00507456 | 299.647 | 0.00519367 | 299.799
0.00543267 | 299.857 | 0.0057248 | 300.162
0.00596718 | 300.169 | 0.00651814 | 300.702
0.0067661 | 300.635 | 0.00769153 | 301.494
0.00794606 | 301.318 | 0.00943335 | 302.664
0.00970262 | 302.329 | 0.0119864 | 304.374
0.0122761 | 303.806 | 0.0157733 | 306.695
0.0160961 | 305.899 | 0.0214903 | 309.543
0.0217382 | 308.779 | 0.0305383 | 311.724
0.0307891 | 310.935 | 0.0457443 | 313.058
0.0458295 | 312.348 | 0.0633934 | 314.447
0.0633139 | 313.83 | 0.0809125 | 315.675
0.0806524 | 315.149 | 0.0983669 | 316.762
0.0979132 | 316.322 | 0.115924 | 317.725
0.115245 | 317.369 | 0.133534 | 318.573
0.132568 | 318.295 | 0.151327 | 319.316
0.150051 | 319.116 | 0.169408 | 319.962
0.167744 | 319.838 | 0.174068 | 320.094
0.172254 | 319.989 | 0.175718 | 320.161
0.173865 | 320.062 | 0.178299 | 320.242
0.176377 | 320.151 | 0.178314 | 320.246
0.177318 | 320.185 | 0.17832 | 320.248
0.17767 | 320.198 | 0.178322 | 320.222
0.178202 | 320.216 | 0.178324 | 320.222
0.178402 | 320.223 | 0.178326 | 320.221
0.178476 | 320.226 | 0.17833 | 320.22
0.178504 | 320.227 | 0.178336 | 320.22
0.17852 | 320.229 | 0.178344 | 320.217
0.178535 | 320.23 | 0.178357 | 320.215
0.178538 | 320.23 | 0.178377 | 320.21
0.178543 | 320.231 | 0.178406 | 320.202
0.17855 | 320.231 | 0.178449 | 320.19
0.178593 | 320.225 | 0.178514 | 320.169
0.178636 | 320.219 | 0.178612 | 320.135
0.17868 | 320.21 | 0.178759 | 320.081
0.178744 | 320.192 | 0.178979 | 319.998
0.178841 | 320.16 | 0.179311 | 319.871
0.178988 | 320.106 | 0.179807 | 319.675
0.179209 | 320.024 | 0.180551 | 319.376
0.17954 | 319.896 | 0.181667 | 318.923
0.180037 | 319.7 | 0.183341 | 318.239
0.18078 | 319.401 | 0.185855 | 317.204
0.181895 | 318.95 | 0.189623 | 315.629
0.183569 | 318.27 | 0.195282 | 313.256
0.186077 | 317.238 | 0.203774 | 309.595
0.189841 | 315.671 | 0.216519 | 303.929
0.1955 | 313.311 | 0.235656 | 295.033
0.203992 | 309.669 | 0.254791 | 285.74
0.212488 | 305.944 | 0.273914 | 276.126
0.220987 | 302.136 | 0.293022 | 266.247
0.233742 | 296.254 | 0.32167 | 250.991
0.252876 | 287.061 | 0.360874 | 229.789
0.281555 | 272.575 | 0.370668 | 224.646
0.320719 | 251.84 | 0.380455 | 219.622
0.359898 | 230.876 | 0.395113 | 212.399
0.369687 | 225.787 | 0.417059 | 202.383
0.37947 | 220.803 | 0.449911 | 189.161
0.394129 | 213.599 | 0.488762 | 175.941
0.416076 | 203.555 | 0.527546 | 164.875
0.448925 | 190.229 | 0.566283 | 155.512
0.487773 | 176.856 | 0.604998 | 147.471
0.526553 | 165.624 | 0.643707 | 140.443
0.565292 | 156.078 | 0.682398 | 134.102
0.604012 | 147.841 | 0.720942 | 126.719
0.642721 | 140.628 | 0.730584 | 124.723
0.681375 | 133.71 | 0.740233 | 122.722
0.719944 | 125.713 | 0.754707 | 119.783
0.758544 | 117.848 | 0.776414 | 115.563
0.79712 | 110.71 | 0.808958 | 109.659
0.83567 | 104.254 | 0.847505 | 103.274
0.874199 | 98.4022 | 0.886032 | 97.4824
0.912727 | 93.0792 | 0.924543 | 92.2162
0.951274 | 88.2114 | 0.963068 | 87.4049
0.989815 | 83.7651 | 1.00161 | 82.9927
1.02835 | 79.7002 | 1.04014 | 78.9558
1.06687 | 75.9758 | 1.07866 | 75.2546
1.1054 | 72.5548 | 1.11718 | 71.8536
1.14392 | 69.4062 | 1.1557 | 68.7214
1.18243 | 66.5007 | 1.19421 | 65.8307
1.22099 | 63.7984 | 1.23276 | 63.1423
1.25954 | 61.294 | 1.27131 | 60.6487
1.29808 | 58.9682 | 1.30985 | 58.3333
1.33661 | 56.8032 | 1.34839 | 56.1794
1.37513 | 54.7825 | 1.38692 | 54.1713
1.41364 | 52.8933 | 1.42545 | 52.2948
1.45215 | 51.1246 | 1.46396 | 50.5373
1.49066 | 49.4655 | 1.50247 | 48.888
1.52916 | 47.9062 | 1.54097 | 47.3377
1.56766 | 46.438 | 1.57947 | 45.8785
1.60616 | 45.0531 | 1.61797 | 44.5027
1.64465 | 43.7448 | 1.65647 | 43.202
1.68315 | 42.5022 | 1.69497 | 41.9676
1.72164 | 41.3232 | 1.73346 | 40.7973
1.76013 | 40.2038 | 1.77195 | 39.6865
1.79862 | 39.1398 | 1.81044 | 38.6313
1.8371 | 38.1276 | 1.84893 | 37.6277
1.87559 | 37.1635 | 1.88741 | 36.6722
1.91409 | 36.24 | 1.92589 | 35.7615
1.95259 | 35.3543 | 1.96437 | 34.8927
1.99109 | 34.5066 | 2.00285 | 34.0631
2.02959 | 33.6955 | 2.04133 | 33.27
2.06809 | 32.9186 | 2.0798 | 32.5105
2.10659 | 32.174 | 2.11827 | 31.783
2.14508 | 31.4599 | 2.15674 | 31.0856
2.18358 | 30.7745 | 2.19521 | 30.4165
2.22207 | 30.1161 | 2.23369 | 29.7703
2.26056 | 29.4832 | 2.27219 | 29.1472
2.29905 | 28.8746 | 2.31068 | 28.5476
2.33754 | 28.2884 | 2.34916 | 27.9705
2.37603 | 27.7227 | 2.38765 | 27.4145
2.41451 | 27.1776 | 2.42614 | 26.8787
2.453 | 26.6521 | 2.46462 | 26.362
2.49149 | 26.1423 | 2.50311 | 25.8635
2.52999 | 25.6446 | 2.54159 | 25.3822
2.56849 | 25.1617 | 2.58007 | 24.9174
2.60699 | 24.6932 | 2.61855 | 24.4682
2.64548 | 24.2383 | 2.65703 | 24.0338
2.68398 | 23.7968 | 2.69551 | 23.6137
2.72247 | 23.3681 | 2.734 | 23.2029
2.76096 | 22.9519 | 2.77249 | 22.802
2.79945 | 22.5478 | 2.81098 | 22.4122
2.83795 | 22.1554 | 2.84947 | 22.033
2.87644 | 21.7745 | 2.88797 | 21.6641
2.91492 | 21.4048 | 2.92645 | 21.3052
2.95341 | 21.0457 | 2.96494 | 20.9559
2.9919 | 20.6971 | 3.00343 | 20.6161
3.03038 | 20.3586 | 3.04192 | 20.2853
3.06887 | 20.0298 | 3.08041 | 19.9635
3.10735 | 19.7105 | 3.11889 | 19.6503
3.14583 | 19.4002 | 3.15738 | 19.3454
3.18432 | 19.0986 | 3.19586 | 19.0487
3.2228 | 18.8054 | 3.23435 | 18.7599
3.26128 | 18.5204 | 3.27283 | 18.4787
3.29976 | 18.2432 | 3.31131 | 18.2049
3.33823 | 17.9734 | 3.34979 | 17.9382
3.37671 | 17.7109 | 3.38827 | 17.6785
3.41519 | 17.4553 | 3.42675 | 17.4255
3.45367 | 17.2064 | 3.46523 | 17.1789
3.49214 | 16.964 | 3.50371 | 16.9385
3.53062 | 16.7277 | 3.54219 | 16.7042
3.56909 | 16.4974 | 3.58067 | 16.4757
3.60757 | 16.2729 | 3.61914 | 16.2528
3.64604 | 16.0539 | 3.65762 | 16.0353
3.68452 | 15.8402 | 3.6961 | 15.823
3.72299 | 15.6317 | 3.73457 | 15.6158
3.76147 | 15.4282 | 3.77305 | 15.4135
3.79994 | 15.2295 | 3.81152 | 15.2159
3.83841 | 15.0354 | 3.85 | 15.0229
3.87689 | 14.8458 | 3.88847 | 14.8342
3.91536 | 14.6604 | 3.92694 | 14.6499
3.95383 | 14.4793 | 3.96542 | 14.4696
3.9923 | 14.3022 | 4.00389 | 14.2933
4.03078 | 14.129 | 4.04237 | 14.1209
4.06925 | 13.9596 | 4.08084 | 13.9522
4.10772 | 13.7938 | 4.11931 | 13.7872
4.14619 | 13.6316 | 4.15778 | 13.6256
4.18466 | 13.4727 | 4.19626 | 13.4674
4.22313 | 13.3172 | 4.23473 | 13.3125
4.2616 | 13.165 | 4.2732 | 13.1608
4.30007 | 13.0158 | 4.31167 | 13.0122
4.33854 | 12.8696 | 4.35014 | 12.8666
4.37701 | 12.7264 | 4.38861 | 12.7239
4.41548 | 12.5861 | 4.42708 | 12.584
4.45395 | 12.4484 | 4.46556 | 12.4468
4.49242 | 12.3135 | 4.50403 | 12.3123
4.53089 | 12.1812 | 4.5425 | 12.1804
4.56936 | 12.0514 | 4.58097 | 12.051
4.60783 | 11.924 | 4.61944 | 11.924
4.6463 | 11.7991 | 4.65791 | 11.7994
4.68477 | 11.6764 | 4.69638 | 11.6772
4.72324 | 11.556 | 4.73485 | 11.5571
4.76171 | 11.4378 | 4.77332 | 11.4392
4.80017 | 11.3218 | 4.81179 | 11.3235
4.83864 | 11.2078 | 4.85026 | 11.2098
4.87711 | 11.0959 | 4.88873 | 11.0981
4.91558 | 10.9859 | 4.9272 | 10.9884
4.95405 | 10.8778 | 4.96567 | 10.8806
4.99252 | 10.7716 | 5.00414 | 10.7747
5.03099 | 10.6672 | 5.0426 | 10.6705
5.06945 | 10.5647 | 5.08107 | 10.5681
5.10792 | 10.4638 | 5.11954 | 10.4675
5.14639 | 10.3646 | 5.15801 | 10.3685
5.18486 | 10.2671 | 5.19648 | 10.2712
5.22333 | 10.1711 | 5.23495 | 10.1754
5.26179 | 10.0768 | 5.27342 | 10.0813
5.30026 | 9.98394 | 5.31189 | 9.98859
5.33873 | 9.89259 | 5.35036 | 9.89741
5.3772 | 9.80269 | 5.38882 | 9.80768
5.41566 | 9.71422 | 5.42729 | 9.71936
5.45413 | 9.62713 | 5.46576 | 9.63242
5.4926 | 9.54139 | 5.50423 | 9.54683
5.53107 | 9.45697 | 5.5427 | 9.46255
5.56954 | 9.3738 | 5.58117 | 9.37956
5.60801 | 9.29187 | 5.61964 | 9.29783
5.64648 | 9.21117 | 5.65811 | 9.21732
5.68495 | 9.13167 | 5.69658 | 9.13801
5.72342 | 9.05334 | 5.73504 | 9.05988
5.76189 | 8.97615 | 5.77351 | 8.98289
5.80037 | 8.90009 | 5.81198 | 8.90698
5.83884 | 8.82511 | 5.85046 | 8.83213
5.87731 | 8.7512 | 5.88893 | 8.75835
5.91578 | 8.67766 | 5.9274 | 8.68493
5.95425 | 8.60649 | 5.96587 | 8.61388
5.99273 | 8.53499 | 6.00435 | 8.54249
6.0312 | 8.46513 | 6.04282 | 8.47275
6.06967 | 8.39622 | 6.08129 | 8.40394
6.10814 | 8.32824 | 6.11977 | 8.33607
6.14662 | 8.26117 | 6.15824 | 8.26911
6.18509 | 8.19498 | 6.19671 | 8.20303
6.22356 | 8.12967 | 6.23519 | 8.13782
6.26204 | 8.0652 | 6.27366 | 8.07345
6.30051 | 8.00156 | 6.31214 | 8.00991
6.33898 | 7.93873 | 6.35061 | 7.94718
6.37746 | 7.87669 | 6.38909 | 7.88524
6.41593 | 7.81542 | 6.42756 | 7.82408
6.45441 | 7.75491 | 6.46604 | 7.76367
6.49289 | 7.69513 | 6.50451 | 7.70399
6.53136 | 7.63608 | 6.54299 | 7.64503
6.56984 | 7.57772 | 6.58147 | 7.58678
6.60831 | 7.52005 | 6.61994 | 7.52921
6.64679 | 7.46305 | 6.65842 | 7.47232
6.68527 | 7.4067 | 6.6969 | 7.41607
6.72375 | 7.35098 | 6.73538 | 7.36047
6.76223 | 7.29589 | 6.77386 | 7.30548
6.8007 | 7.24139 | 6.81234 | 7.2511
6.83918 | 7.18749 | 6.85082 | 7.19731
6.87766 | 7.13416 | 6.8893 | 7.1441
6.91614 | 7.08139 | 6.92778 | 7.09144
6.95463 | 7.02917 | 6.96626 | 7.03934
6.99311 | 6.97747 | 7.00474 | 6.98776
7.03159 | 6.92628 | 7.04323 | 6.9367
7.07007 | 6.8756 | 7.08171 | 6.88614
7.10856 | 6.8254 | 7.12019 | 6.83606
7.14704 | 6.77567 | 7.15868 | 6.78646
7.18553 | 6.7264 | 7.19716 | 6.73732
7.22401 | 6.67757 | 7.23565 | 6.68863
7.2625 | 6.62917 | 7.27414 | 6.64036
7.30099 | 6.58119 | 7.31262 | 6.59251
7.33947 | 6.53361 | 7.35111 | 6.54507
7.37796 | 6.48642 | 7.3896 | 6.49802
7.41645 | 6.43961 | 7.42809 | 6.45135
7.45494 | 6.39317 | 7.46658 | 6.40504
7.48134 | 6.3617 | 7.48616 | 6.38188